## Tabelle1
|  | Bioflex F6510 | Biograde 9550 | EcoPaXX Q170E | EcoPaXX Q-X07633 | Ecovio F Blend C2224 | Ecovio FS 2224 | Ecovio T2308 | GreenPE SGF 4950 | Ingeo 4043D | Ingeo 4060D | Mater-Bi CF06A | Mater-Bi DI01A | Mater-Bi EF05B | Mater-Bi EF05S | Terralene LL 1303
Hersteller |  | FKuR | FKuR | DSM | DSM | BASF | BASF | BASF | Braskem | Natureworks | Natureworks | Novamont | Novamont | Novamont | Novamont | FKuR
Materialtyp |  | PLA-Blend | Cellulose Blend | PA 4.10 | PA 4.10 | PBAT + PLA | PBAT + PLA | PBAT + PLA | BioPE | PLA | PLA | TPS-Blend | TPS-Blend | TPS-Blend | TPS-Blend | BioPE -Compound
FBF (Faktor Blasform Fähigkeit) |  | 0.62 | 0.93 | 0 | 0 | 0.57 | 0.41 | 0.59 | 0.98 | 0.59 | 0.5 | 0.68 | 0.23 | 0.66 | 0.66 | 0.72
Schwellfaktor (Wanddicke) |  | 0.42 | 0.8 |  |  | 0.23 | 0.4 | 0.24 | 0.7 | 0.53 | 0.46 | 0.65 |  | 0.58 | 0.52 | 0.57
Einschnüren |  | leicht | nein |  |  | ja | ja | ja | nein | ja | ja | ja |  | ja | ja | ja
[6 empty] | Starkes Wanddickenquellen |  | Starkes Wanddickenquellen
MVI
ungetrocknet | cm³/10min | 1.74 | 12.34 |  | 74.61 | 3.45 | 0.92 | 1.4 | 1.45 | 1.78 | 2.43 | 1.1 | 4.325 | 1.13 | 1.5 | 1.78
getrocknet | cm³/10min | 0.93 | 7.543 |  | 61.61 | 1.047 | 0.55 | 1.062 |  | 1.34 | 1.6 | 0.71 | 3.124 | 0.69 | 0.891 | 1.63
Prüftemperatur |  | 170 | 230 |  | 260 | 190 | 170 | 170 | 190 | 170 | 170 | 160 | 190 | 160 | 170 | 170
Belastungsgewicht | kg | 2.16 | 5 |  | 5 | 2.16 | 2.16 | 2.16 | 5 | 2.16 | 2.16 | 2.16 | 2.16 | 2.16 | 2.16 | 2.16
Trocknungstemperatur | °C | 60 | 70 |  | 60 | 60 | 60 | 60 |  | 60 | 60 | 60 | 60 | 60 | 60 | 60
Trocknungsdauer |  | 1 Nacht | 1 Nacht |  | 1 Nacht | 1 Nacht | 1 Nacht | 1 Nacht |  | 1 Nacht | 1 Nacht | 1 Nacht | 1 Nacht | 1 Nacht | 1 Nacht | 1 Nacht
[6 empty] | leichte Ver- | Verklumpungs- | Verklumpungs-
[6 empty] | klebung | gefahr | gefahr
Vorversuche Kleine Blasformmaschine
Material getrocknet |  | ja | ja |  | ja | ja | ja | ja | nein | ja | ja | ja | ja | ja | ja | nein
Verarbeitungstemperaturen | °C | 180-175 |  | keine VF- |  | 195-215 | 170-165 | 165-160 | 195-190 | 170-160 | 165-160 | 160-155 | 168-175 | 165-160 | 165-160 | 150-145
|  |  |  | Bildung |  |  |  | Nach Trockn. |  |  |  |  | Sehr kleines |  | Für VF
Extruder | °C |  | 195 | 340 | 320 |  |  | 170-165 |  |  |  |  | V.-Fenster |  | 155-150
Kopf | °C |  | 190 | 280 | 260
Extrusionsversuche |  |  | Geänderte |  | Geänderte | Geänderte | [6 empty] | Geänderte
Reifenhäuser Extruder: 35 – 25HT |  |  | Masch.-Param. |  | Masch.-Param. | Masch.-Param. | [6 empty] | Masch.-Param.
Temperatur Einzugszone | °C | 145 | 145 |  | 200 | 140 | 160 | 145 | 140 | 165 | 120 | 160 | 140 | 160 | 160 | 140
Temperatur Zone 1 | °C | 175 | 215 |  | 270 | 190 | 170 | 170 | 195 | 170 | 170 | 165 | 165 | 165 | 165 | 155
Temperatur Zone 2 | °C | 170 | 210 |  | 260 | 185 | 165 | 165 | 190 | 165 | 165 | 160 | 170 | 160 | 160 | 150
Temperatur Zone 3 | °C | 165 | 205 |  | 255 | 180 | 160 | 160 | 185 | 160 | 160 | 160 | 175 | 160 | 155 | 150
Temperatur Flansch | °C | 170 | 200 |  | 250 | 180 | 165 | 165 | 190 | 165 | 165 | 155 | 175 | 155 | 155 | 155
Temperatur Umlenkung | °C | 170 | 200 |  | 260 | 180 | 165 | 165 | 190 | 165 | 165 | 155 | 175 | 155 | 155 | 155
Temperatur Kopf | °C | 170 | 200 |  | 260 | 180 | 165 | 165 | 190 | 165 | 165 | 155 | 175 | 155 | 155 | 155
Motorstromaufnahme | A | 31 | 35 |  |  | 35 | 37 | 44 | 35 | 40 | 36 | 29 | 30 | 28 | 24 | 25
Massedruck | bar | 86 | 70 |  |  | 68 | 100 | 96 | 143 | 79 | 56 | 80 | 31 | 70 | 62 | 68
Massetemperatur | °C | 176 | 212 |  |  | 192 | 181 | 178 | 212 | 167 | 164 | 159 | 178 | 159 | 161 | 153
Düsenspalt | mm | 1 | 1 |  | 1 | 1 | 1 | 1 | 1 | 1 | 1 | 1 | 1 | 1 | 1 | 1
Zusammenfassende Bewertung
Vorversuche
Produktion
Bemerkung |  |  | Sehr hart, sehr spröde | Nicht Blasformfähig | Nicht Blasformfähig | Wenig geeignet aufgrund WD-Quellen |  | Wenig geeignet aufgrund WD-Quellen |  |  |  |  | Kaum Blasformfähig
„Material geeignet“
„Material ungeeignet“
„Material mit Einschränkung geeignet“
Material wurde noch nicht untersucht
„Faktor-Blasform-Fähigkeit“: FBF = DDüse / DSchlauch_min
„Schwellfaktor (Wanddicke) mSegment(min)/mSegment(max)