## Versuch
Projekt: KNVB
Kalanderanlage: |  |  |  |  | Datum: 05.12.13 |  |  |  | Teilnehmer: | [11 empty] | Versuchsmaterial:
Versuch: |  |  |  |  | Werkzeug: |  |  |  | Breitschlitzdüse: 350 mm, | [5 empty] | Schnecke: | [5 empty] | Polymer:
[5 empty] | Düsenspalt: |  |  |  | 0,45 mm | [11 empty] | Bio-PE = HDPE Braskem SNC 7260
[5 empty] | Kalander: |  |  |  | 3-Walzen Typ 168/250/250 - 400
[5 empty] | Walzen: |  |  |  | W1 u. W2 poliert, W3 poliert | [5 empty] | Spalt W2-W3: | [5 empty] | MFI 7 g/10min (190°C/ 2,16)
[9 empty] | W1 u. W2: Wärmeträger =H2O | [5 empty] | Spalt W1-W2:
[9 empty] | W3: Wärmeträger = H2O | [5 empty] | Anpresskraft:
Versuch | Schnecke | Schnecke | EHZ 1 | EHZ 2 | EHZ 3 | EHZ 4 | EHZ 5 | AHZ 6 | Massedruck | Massetemp | AHZ 8 | AHZ 9 | DHZ 1 | DHZ 2 | DHZ 3 | DHZ4 | DHZ 5 | DHZ 6 | DHZ 7 | Walze W1 | Walze W2 | Walze W3 | Temp W1 | Temp W2 | Temp W3 | Abzug W2 | Wickler
| u/min | A | °C | °C | °C | °C | °C | °C | bar | °C | [9 empty] | % | m/min | % | °C | °C | °C | % | m/min | bar: AHZ 8 to DHZ 7
| 7.2 | 5 | 220 | 220 | 220 | 225 | 225 | 225 | 17 | 192 | 225 | 225 | 229 | 225 | 229 | 225 | 225 | 225 | 225 | 0 |  | 0 | 112 | 110 | 65 | -0.4
ABS-Glascom-pound (10%)
80µm | [10 empty] | AHZ 8: *; AHZ 9: Zone 2 bei 232°C Isttemperatur, wahrsch. Rückstau durch Kompression
| 7.2 | 5 | 220 | 220 | 220 | 225 | 225 | 225 |  |  | 225 | 225 | 229 | 225 | 229 | 225 | 225 | 225 | 225 | 0 | 3.14 | 0 | 112 | 110 | 65 | -0.4 | 4.1
50 µm
| 7.2 | 5 | 220 | 220 | 220 | 225 | 225 | 225 |  |  | 225 | 225 | 229 | 225 | 229 | 225 | 225 | 225 | 225 | 0 | 5.15 | 0 | 112 | 110 | 65 | -0.4 | 4.1
30µm | 7.2 | 5 | 220 | 220 | 220 | 225 | 225 | 225 |  |  | 225 | 225 | 229 | 225 | 229 | 225 | 225 | 225 | 225 | 0 | 8.89 | 0 | 112 | 110 | 65 | -0.4 | 9.1
2x 350m Wickel gefertigt, sporadisch Fehlstellen durch aufgerissene Stippen
Zone 2 wieder Temperaturanstieg über Soll-Wert (Rückstau???)
Prof. Dr.-Ing. habil. Lothar Kroll
Professur Strukturleichtbau und Kunststoffverarbeitung
Extruder:
EHZ 1-5: Zylinderheizzonen AHZ 6: Adapterheizzone
Breitschlitzdüse:
AHZ 8 - 9: Adapterheizzonen DHZ 4: Düsenlippe vorn
DHZ 1: Düse links DHZ 5: Düsenheizzone Lippe (hinten)
DHZ 2: Düse mitte DHZ 6: Düsenheizzone (Heizplattenseite)
DHZ 3: Düse rechts DHZ 7: Düsenheizzone

## Prüfung
Proben Nr. | Walzentemperatur |  | Walzen-spalt | Masse- temp. | Dicke |  |  | Flächengewicht |  | Masse-anteil | Masse-anteil | Volumen-anteil | Volumen-anteil
| W1 | W2 | W1-2 |  | Textil | Verbund | Mittelwert | Textil | Verbund | Glasfaser | Polymer | Polymer | Glasfaser
| °C | °C | mm | °C | mm | mm | mm | g/m² | g/m² | g | g | % | %
Dichte, Glasfaser |  |  |  |  | 2,56 g/cm³
Dichte, Borealis HJ325Mo |  |  |  |  | 0,910 g/cm³