## Tabelle1
Projekt: KNVB
Datum: | [12 empty] | Versuchsteilnehmer:
Extruder: NPE30 | [12 empty] | Versuchsmaterial: |  |  | Bionolle PBS 1001
Schnecke: Dreizonenschnecke
Motor: 3 kW
Nachfolge: Rohrlinie
Werkzeug: Rohrkopf Ø 32 mm
Schnecke | Aus lastung | EZ | HZ1 | HZ2 | HZ3 | HZ4 | WZ1 | WZ2 | WZ3 | Masse temp. | Masse druck | Wasser druck | Vakuum | Abzug | Abstand WZ-Kal. | Bemerkung
u/min | % | °C | °C | °C | °C | °C | °C | °C | °C | °C | bar | bar | mbar | m/min | mm
|  |  | 160 | 170 | 170 | 180 | 180 | 180 | 180 | [6 empty] | Ausgangstemperaturprogramm zu hoch, stufenweise Absenkung
41 | 43 |  | 135 | 135 | 135 | 135 | 135 | 140 | 140 | 140 | 5 |  | 0.8 | 0.58
41 | 43 |  | 135 | 135 | 135 | 135 | 135 | 135 | 135 | 137 | 5 |  | 0.8
41 | 43 |  | 135 | 135 | 135 | 135 | 135 | 130 | 135 | 136 | 5 |  | 0.8 | 0.6
41 | 43 |  | 135 | 135 | 135 | 135 | 135 | 130 | 135 | 135 | 5 |  | 0.8
41 | 43 |  | 135 | 135 | 135 | 135 | 135 | 130 | 135 | 134 | 5 |  | 0.8 | 0.62 |  | Rohr in guter Qualität
41 | 43 |  | 135 | 135 | 135 | 135 | 135 | 130 | 135 | 135 | 5 |  | 0.8 |  |  | Rohr in guter Qualität
41 | 43 |  | 135 | 135 | 135 | 135 | 135 | 130 | 130 | 133 | 5 |  | 0.8 | 0.64
Prof. Dr.-Ing. habil. Lothar Kroll
Professur Strukturleichtbau und Kunststoffverarbeitung