## Tabelle1
Projekt: KNVB
Datum: | [12 empty] | Versuchsteilnehmer:
Extruder: NPE30 | [12 empty] | Versuchsmaterial: |  |  | Bionolle PBSA 3001
Schnecke: Dreizonenschnecke
Motor: 3 kW
Nachfolge: Rohrlinie
Werkzeug: Rohrkopf Ø 32 mm
Schnecke | Aus lastung | EZ | HZ1 | HZ2 | HZ3 | HZ4 | WZ1 | WZ2 | WZ3 | Masse temp. | Masse druck | Wasser druck | Vakuum | Abzug | Abstand WZ-Kal. | Bemerkung
u/min | % | °C | °C | °C | °C | °C | °C | °C | °C | °C | bar | bar | mbar | m/min | mm
Ausgangstemperaturprogramm zu hoch, stufenweise Absenkung
40 | 23 |  | 140 | 150 | 150 | 150 | 150 | 150 | 150
40 | 29 |  | 130 | 135 | 135 | 140 | 140 | 140 | 140
40 | 31 |  | 130 | 130 | 130 | 130 | 135 | 135 | 135 | [6 empty] | keine Ausbildung eines stabilen Schlauches Kalibrierung nicht möglich, Temp. zu hoch siehe Datenblatt
40 | 38 |  | 130 | 130 | 130 | 130 | 130 | 125 | 120 | 138 | 7
Prof. Dr.-Ing. habil. Lothar Kroll
Professur Strukturleichtbau und Kunststoffverarbeitung