## 23°C (5)
KISS-Nr. | ULMBE02685 | Bruchbildbeurteilung (Schädigung)
[7 empty] | Bruchbeurteilung | Häufigkeit | Mittelwert
Ansatz | MT250-WT100-1fach | Platte 1 | Platte 2 | Platte 3 | Platte 4 | Platte 5 | 1 | 10 | 1
Typ | Sondermaterial | 1 | 1 | 1 | 1 | 1 | 2 | 0 | 1
Farbe | [6 empty] | 3 | 0 | 1
Partie | Terra HS 16 | Platte 6 | Platte 7 | Platte 8 | Platte 9 | Platte 10 | 4 | 0 | 1
Prüfer |  | 1 | 1 | 1 | 1 | 1 | 5 | 0 | 1
Temperatur | 23°C | Mittelwert Note |  | 1 |  |  | 6 | 0 | 1

## -30°C (4)
KISS-Nr. | ULMBE02685 | Bruchbildbeurteilung (Schädigung)
[7 empty] | Bruchbeurteilung | Häufigkeit | Mittelwert
Ansatz | MT250-WT100-1fach | Platte 1 | Platte 2 | Platte 3 | Platte 4 | Platte 5 | 1 | 9 | 1.5
Typ | Sondermaterial | 1 | 1 | 1 | 1 | 1 | 2 | 0 | 1.5
Farbe | [6 empty] | 3 | 0 | 1.5
Partie | Terra HS 16 | Platte 6 | Platte 7 | Platte 8 | Platte 9 | Platte 10 | 4 | 0 | 1.5
Prüfer |  | 1 | 1 | 1 | 1 | 6 | 5 | 0 | 1.5
Temperatur | -30°C | Mittelwert Note |  | 1.5 |  |  | 6 | 1 | 1.5