## Tabelle1
2015-01-23
| 0.3 | FKuR Bio-PE 3505 | 0.5 | FKuR Bio-PE 3505 | 1 | FKuR Bio-PE 3505 | 1.5 | FKuR Bio-PE 3505 | 2 | FKuR Bio-PE 3505 | 2.5 | FKuR Bio-PE 3505 | 3 | FKuR Bio-PE 3505
| Fließlänge in mm | Fülldruck in bar | Fließlänge in mm | Fülldruck in bar | Fließlänge in mm | Fülldruck in bar | Fließlänge in mm | Fülldruck in bar | Fließlänge in mm | Fülldruck in bar | Fließlänge in mm | Fülldruck in bar | Fließlänge in mm | Fülldruck in bar
| 0 | 0 | 0 | 0 | 0 | 0 | 0 | 0 | 0 | 0 | 0 | 0 | 0 | 0
| 2.256193 | 79.6551 | 4.881489 | 79.59665 | 14.13518 | 79.53658 | 26.68397 | 79.53168 | 42.33621 | 79.52158 | 61.08695 | 79.51931 | 82.78509 | 79.47086
| 4.512387 | 162.9825 | 9.762979 | 162.9742 | 28.27035 | 163.2032 | 53.36793 | 163.5297 | 84.67243 | 163.8558 | 122.1739 | 164.2046 | 165.5702 | 164.4198
| 6.76858 | 246.8484 | 14.64447 | 246.9006 | 42.40553 | 247.4522 | 80.0519 | 248.1184 | 127.0086 | 248.7945 | 183.2609 | 249.5179 | 248.3553 | 250.0123
| 9.024773 | 330.3059 | 19.52596 | 330.4024 | 56.54071 | 331.2235 | 106.7359 | 332.1496 | 169.3449 | 333.0982 | 244.3478 | 334.1267 | 331.1404 | 334.8322
| 11.28097 | 412.866 | 24.40745 | 412.9779 | 70.67588 | 413.9744 | 133.4198 | 415.0411 | 211.6811 | 416.1449 | 305.4348 | 417.3686 | 413.9254 | 418.1821
| 13.53716 | 494.2553 | 29.28894 | 494.347 | 84.81106 | 495.404 | 160.1038 | 496.4744 | 254.0173 | 497.5989 | 366.5217 | 498.8919 | 496.7105 | 499.6975
| 15.79335 | 574.3212 | 34.17043 | 574.3535 | 98.94624 | 575.3457 | 186.7878 | 576.2765 | 296.3535 | 577.2825 | 427.6087 | 578.5146 | 579.4956 | 579.1953
| 18.04955 | 652.9836 | 39.05191 | 652.9155 | 113.0814 | 653.7136 | 213.4717 | 654.3613 | 338.6897 | 655.1109 | 488.6956 | 656.155 | 662.2807 | 656.5984
| 20.30574 | 730.2081 | 43.9334 | 729.9979 | 127.2166 | 730.4714 | 240.1557 | 730.6958 | 381.0259 | 731.0565 | 549.7826 | 731.7916 | 745.0658 | 731.8931
| 22.56193 | 805.9886 | 48.81489 | 805.5944 | 141.3518 | 805.6141 | 266.8397 | 805.2803 | 423.3621 | 805.1266 | 610.8695 | 805.4397 | 827.8509 | 805.1034
Randbedingungen
| Satznummer= | 9
für die Schmelze | Temperaturleitfähigkeit= | 6e-08 | m²/s
| Wärmeleitfaehigkeit= | 0.12 | W/(m K)
Koeffizienten Carreau-WLF | Bezugstemperatur= | 230 | °C
| Standardtemperatur= | -59 | °C
| Nullviskositaet= | 519.842 | Pa s
| rez. Übergangsschergeschwindigkeit= | 0.005044082772 | s
| Steigung= | 0.6702414 | -
Sprtizgießparameter | Massetemperatur= | 180 | °C
| Werkzeugtemperatur= | 30 | °C