## 23°C (5)
KISS-Nr. | ULMBE02680 | Bruchbildbeurteilung (Schädigung)
[7 empty] | Bruchbeurteilung | Häufigkeit | Mittelwert
Ansatz | MT200-WT30-1fach | Platte 1 | Platte 2 | Platte 3 | Platte 4 | Platte 5 | 1 | 0 | 5
Typ | Sondermaterial | 5 | 5 | 5 | 5 | 5 | 2 | 0 | 5
Farbe | [6 empty] | 3 | 0 | 5
Partie | HISUN PLLA | Platte 6 | Platte 7 | Platte 8 | Platte 9 | Platte 10 | 4 | 0 | 5
Prüfer |  | 5 | 5 | 5 | 5 | 5 | 5 | 10 | 5
Temperatur | 23°C | Mittelwert Note |  | 5 |  |  | 6 | 0 | 5

## -30°C (4)
KISS-Nr. | ULMBE02680 | Bruchbildbeurteilung (Schädigung)
[7 empty] | Bruchbeurteilung | Häufigkeit | Mittelwert
Ansatz | MT200-WT30-1fach | Platte 1 | Platte 2 | Platte 3 | Platte 4 | Platte 5 | 1 | 0 | 5.05
Typ | Sondermaterial | 5.5 | 5 | 5 | 5 | 5 | 2 | 0 | 5.05
Farbe | [6 empty] | 3 | 0 | 5.05
Partie | HISUN PLLA | Platte 6 | Platte 7 | Platte 8 | Platte 9 | Platte 10 | 4 | 0 | 5.05
Prüfer |  | 5 | 5 | 5 | 5 | 5 | 5 | 9 | 5.05
Temperatur | -30°C | Mittelwert Note |  | 5.05 |  |  | 6 | 1 | 5.05