## Tabelle1
2015-01-23
| 0.3 | HISUN | 0.5 | HISUN | 1 | HISUN | 1.5 | HISUN | 2 | HISUN | 2.5 | HISUN | 3 | HISUN
| Fließlänge in mm | Fülldruck in bar | Fließlänge in mm | Fülldruck in bar | Fließlänge in mm | Fülldruck in bar | Fließlänge in mm | Fülldruck in bar | Fließlänge in mm | Fülldruck in bar | Fließlänge in mm | Fülldruck in bar | Fließlänge in mm | Fülldruck in bar
| 0 | 0 | 0 | 0 | 0 | 0 | 0 | 0 | 0 | 0 | 0 | 0 | 0 | 0
| 1.804615 | 79.36607 | 3.575143 | 79.33497 | 9.129081 | 79.31264 | 15.96889 | 79.29883 | 23.96068 | 79.30401 | 33.08359 | 79.48154 | 43.31029 | 79.66093
| 3.609229 | 164.0201 | 7.150286 | 164.0669 | 18.25816 | 164.4397 | 31.93778 | 164.9383 | 47.92137 | 165.5417 | 66.16717 | 166.4573 | 86.62059 | 167.3723
| 5.413844 | 249.3665 | 10.72543 | 249.4946 | 27.38724 | 250.2795 | 47.90667 | 251.3009 | 71.88205 | 252.5073 | 99.25076 | 254.1184 | 129.9309 | 255.7144
| 7.218459 | 333.9947 | 14.30057 | 334.1839 | 36.51632 | 335.3054 | 63.87556 | 336.7403 | 95.84274 | 338.416 | 132.3343 | 340.5414 | 173.2412 | 342.6224
| 9.023073 | 417.2189 | 17.87572 | 417.4382 | 45.6454 | 418.7799 | 79.84445 | 420.4679 | 119.8034 | 422.4222 | 165.4179 | 424.8305 | 216.5515 | 427.1528
| 10.82769 | 498.694 | 21.45086 | 498.9069 | 54.77448 | 500.3309 | 95.81334 | 502.0875 | 143.7641 | 504.1062 | 198.5015 | 506.5506 | 259.8618 | 508.8612
| 12.6323 | 578.2627 | 25.026 | 578.4292 | 63.90356 | 579.7858 | 111.7822 | 581.4153 | 167.7248 | 583.2764 | 231.5851 | 585.5122 | 303.1721 | 587.5672
| 14.43692 | 655.874 | 28.60114 | 655.9515 | 73.03265 | 657.0837 | 127.7511 | 658.3858 | 191.6855 | 659.8688 | 264.6687 | 661.6623 | 346.4824 | 663.2361
| 16.24153 | 731.5382 | 32.17629 | 731.4823 | 82.16173 | 732.2283 | 143.72 | 733.0025 | 215.6462 | 733.8929 | 297.7523 | 735.0267 | 389.7926 | 735.9165
| 18.04615 | 805.3014 | 35.75143 | 805.0657 | 91.29081 | 805.2603 | 159.6889 | 805.308 | 239.6068 | 805.4015 | 330.8359 | 805.6768 | 433.1029 | 805.7053
Randbedingungen
| Satznummer= | 3
für die Schmelze | Temperaturleitfähigkeit= | 1e-07 | m²/s
| Wärmeleitfaehigkeit= | 0.245 | W/(m K)
Koeffizienten Carreau-WLF | Bezugstemperatur= | 230 | °C
| Standardtemperatur= | 102 | °C
| Nullviskositaet= | 492.7739 | Pa s
| rez. Übergangsschergeschwindigkeit= | 0.002824286691 | s
| Steigung= | 0.8014707 | -
Sprtizgießparameter | Massetemperatur= | 200 | °C
| Werkzeugtemperatur= | 30 | °C