## Tabelle1
2015-01-23
| 0.3 | NatureWorks Ingeo 3251D | 0.5 | NatureWorks Ingeo 3251D | 1 | NatureWorks Ingeo 3251D | 1.5 | NatureWorks Ingeo 3251D | 2 | NatureWorks Ingeo 3251D | 2.5 | NatureWorks Ingeo 3251D | 3 | NatureWorks Ingeo 3251D
| Fließlänge in mm | Fülldruck in bar | Fließlänge in mm | Fülldruck in bar | Fließlänge in mm | Fülldruck in bar | Fließlänge in mm | Fülldruck in bar | Fließlänge in mm | Fülldruck in bar | Fließlänge in mm | Fülldruck in bar | Fließlänge in mm | Fülldruck in bar
| 0 | 0 | 0 | 0 | 0 | 0 | 0 | 0 | 0 | 0 | 0 | 0 | 0 | 0
| 2.340431 | 79.46738 | 4.679958 | 79.3813 | 12.62133 | 79.29197 | 23.57506 | 79.41386 | 37.63308 | 79.6571 | 54.83751 | 80.32643 | 75.21536 | 80.64079
| 4.680862 | 163.5085 | 9.359916 | 164.0048 | 25.24266 | 165.7471 | 47.15013 | 167.7462 | 75.26616 | 169.6755 | 109.675 | 171.9533 | 150.4307 | 173.484
| 7.021293 | 248.1702 | 14.03987 | 249.2886 | 37.86399 | 252.9193 | 70.72519 | 256.7551 | 112.8992 | 260.2568 | 164.5125 | 263.8618 | 225.6461 | 266.4197
| 9.361724 | 332.2721 | 18.71983 | 333.899 | 50.48532 | 339.0051 | 94.30026 | 344.1748 | 150.5323 | 348.7399 | 219.35 | 353.1173 | 300.8614 | 356.2678
| 11.70216 | 415.219 | 23.39979 | 417.1695 | 63.10664 | 423.1399 | 117.8753 | 428.9823 | 188.1654 | 434.0026 | 274.1876 | 438.5776 | 376.0768 | 441.8758
| 14.04259 | 496.6872 | 28.07975 | 498.7386 | 75.72797 | 504.8793 | 141.4504 | 510.7065 | 225.7985 | 515.5969 | 329.0251 | 519.8661 | 451.2921 | 522.9364
| 16.38302 | 576.5044 | 32.75971 | 578.4128 | 88.3493 | 584.0086 | 165.0255 | 589.1701 | 263.4315 | 593.42 | 383.8626 | 596.9793 | 526.5075 | 599.5335
| 18.72345 | 654.5871 | 37.43966 | 656.0973 | 100.9706 | 660.4453 | 188.6005 | 664.3591 | 301.0646 | 667.5484 | 438.7001 | 670.0917 | 601.7228 | 671.922
| 21.06388 | 730.9059 | 42.11962 | 731.7572 | 113.592 | 734.1879 | 212.1756 | 736.3531 | 338.6977 | 738.1515 | 493.5376 | 739.4581 | 676.9382 | 740.4235
| 23.40431 | 805.4648 | 46.79958 | 805.3954 | 126.2133 | 805.285 | 235.7506 | 805.2843 | 376.3308 | 805.4425 | 548.3751 | 805.3616 | 752.1536 | 805.3728
Randbedingungen
| Satznummer= | 4
für die Schmelze | Temperaturleitfähigkeit= | 1e-07 | m²/s
| Wärmeleitfaehigkeit= | 0.245 | W/(m K)
Koeffizienten Carreau-WLF | Bezugstemperatur= | 200 | °C
| Standardtemperatur= | 87 | °C
| Nullviskositaet= | 269.7252 | Pa s
| rez. Übergangsschergeschwindigkeit= | 0.001226825611 | s
| Steigung= | 0.8221614 | -
Sprtizgießparameter | Massetemperatur= | 200 | °C
| Werkzeugtemperatur= | 30 | °C