## Tabelle1
Projekt: KNVB
Datum: | [12 empty] | Versuchsteilnehmer:
Extruder: NPE30 | [12 empty] | Versuchsmaterial: |  |  | Ingeo PLA 2003D
Schnecke: Dreizonenschnecke
Motor: 3 kW
Nachfolge: Rohrlinie
Werkzeug: Rohrkopf Ø 32 mm
Schnecke | Aus lastung | EZ | HZ1 | HZ2 | HZ3 | HZ4 | WZ1 | WZ2 | WZ3 | Masse temp. | Masse druck | Wasser druck | Vakuum | Abzug | Abstand WZ-Kal. | Bemerkung
u/min | % | °C | °C | °C | °C | °C | °C | °C | °C | °C | bar | bar | mbar | m/min | mm
38 | 30 |  | 165 | 170 | 180 | 180 | 180 | 195 |  | 174 | 3 |  | -900 |  | 10 | Allzweck Extrusionsmarke, für die Verwendung in Verpackungen für frische Lebensmittel-Anwendungen
38 | 31 |  | 165 | 170 | 180 | 180 | 185 | 200 |  | 174 | 3 |  | -900 |  | 10
38 | 25 |  | 165 | 170 | 180 | 180 | 190 | 205 |  | 175 | 3 |  | -900 |  | 10 | Rohr-Ø größer als Kalibrier-Ø
38 | 24 |  | 165 | 175 | 185 | 190 | 200 | 210 |  | 182 | 3 |  | -900 |  | 10
Prof. Dr.-Ing. habil. Lothar Kroll
Professur Strukturleichtbau und Kunststoffverarbeitung