## Tabelle1
2015-01-23
| 0.3 | NatureWorks PLA3052 | 0.5 | NatureWorks PLA3052 | 1 | NatureWorks PLA3052 | 1.5 | NatureWorks PLA3052 | 2 | NatureWorks PLA3052 | 2.5 | NatureWorks PLA3052 | 3 | NatureWorks PLA3052
| Fließlänge in mm | Fülldruck in bar | Fließlänge in mm | Fülldruck in bar | Fließlänge in mm | Fülldruck in bar | Fließlänge in mm | Fülldruck in bar | Fließlänge in mm | Fülldruck in bar | Fließlänge in mm | Fülldruck in bar | Fließlänge in mm | Fülldruck in bar
| 0 | 0 | 0 | 0 | 0 | 0 | 0 | 0 | 0 | 0 | 0 | 0 | 0 | 0
| 1.944788 | 79.46948 | 3.83094 | 79.46563 | 9.754906 | 79.38483 | 17.14997 | 79.31492 | 25.93924 | 79.29582 | 36.12074 | 79.47844 | 47.72202 | 79.61818
| 3.889576 | 163.3189 | 7.66188 | 163.479 | 19.50981 | 163.9099 | 34.29993 | 164.5113 | 51.87847 | 165.254 | 72.24148 | 166.3053 | 95.44404 | 167.2844
| 5.834365 | 247.7851 | 11.49282 | 248.1185 | 29.26472 | 249.0931 | 51.4499 | 250.4009 | 77.81771 | 251.9239 | 108.3622 | 253.798 | 143.1661 | 255.5795
| 7.779153 | 331.7189 | 15.32376 | 332.1973 | 39.01963 | 333.6134 | 68.59987 | 335.4885 | 103.7569 | 337.6199 | 144.483 | 340.0909 | 190.8881 | 342.4533
| 9.723941 | 414.5422 | 19.1547 | 415.1199 | 48.77453 | 416.8125 | 85.74984 | 419.0383 | 129.6962 | 421.5264 | 180.6037 | 424.3025 | 238.6101 | 426.9608
| 11.66873 | 495.9457 | 22.98564 | 496.567 | 58.52944 | 498.3375 | 102.8998 | 500.6597 | 155.6354 | 503.2198 | 216.7244 | 505.9909 | 286.3321 | 508.6487
| 13.61352 | 575.771 | 26.81658 | 576.3738 | 68.28435 | 578.0045 | 120.0498 | 580.1513 | 181.5746 | 582.4899 | 252.8452 | 584.9529 | 334.0541 | 587.3281
| 15.55831 | 653.9479 | 30.64752 | 654.4658 | 78.03925 | 655.7271 | 137.1997 | 657.421 | 207.5139 | 659.2501 | 288.9659 | 661.121 | 381.7762 | 662.9587
| 17.50309 | 730.4599 | 34.47846 | 730.8232 | 87.79416 | 731.4787 | 154.3497 | 732.4436 | 233.4531 | 733.4883 | 325.0867 | 734.5098 | 429.4982 | 735.5873
| 19.44788 | 805.3233 | 38.3094 | 805.4597 | 97.54906 | 805.2686 | 171.4997 | 805.2348 | 259.3924 | 805.239 | 361.2074 | 805.1834 | 477.2202 | 805.3123
Randbedingungen
| Satznummer= | 13
für die Schmelze | Temperaturleitfähigkeit= | 1e-07 | m²/s
| Wärmeleitfaehigkeit= | 0.245 | W/(m K)
Koeffizienten Carreau-WLF | Bezugstemperatur= | 200 | °C
| Standardtemperatur= | 88 | °C
| Nullviskositaet= | 1240.748 | Pa s
| rez. Übergangsschergeschwindigkeit= | 0.00649264649 | s
| Steigung= | 0.8138803005 | -
Sprtizgießparameter | Massetemperatur= | 200 | °C
| Werkzeugtemperatur= | 30 | °C