## Tabelle1
2015-01-23
| 0.3 | JELU Bio-PE+Fasern H500-20 | 0.5 | JELU Bio-PE+Fasern H500-20 | 1 | JELU Bio-PE+Fasern H500-20 | 1.5 | JELU Bio-PE+Fasern H500-20 | 2 | JELU Bio-PE+Fasern H500-20 | 2.5 | JELU Bio-PE+Fasern H500-20 | 3 | JELU Bio-PE+Fasern H500-20
| Fließlänge in mm | Fülldruck in bar | Fließlänge in mm | Fülldruck in bar | Fließlänge in mm | Fülldruck in bar | Fließlänge in mm | Fülldruck in bar | Fließlänge in mm | Fülldruck in bar | Fließlänge in mm | Fülldruck in bar | Fließlänge in mm | Fülldruck in bar
| 0 | 0 | 0 | 0 | 0 | 0 | 0 | 0 | 0 | 0 | 0 | 0 | 0 | 0
| 1.582481 | 79.60802 | 3.423766 | 79.63363 | 9.76061 | 79.62958 | 18.04458 | 79.64458 | 27.99412 | 79.98655 | 39.32886 | 79.97993 | 52.00553 | 80.08904
| 3.164961 | 170.0153 | 6.847531 | 170.0957 | 19.52122 | 170.143 | 36.08915 | 170.2682 | 55.98823 | 170.9474 | 78.65771 | 171.0613 | 104.0111 | 171.3794
| 4.747442 | 260.9801 | 10.2713 | 261.1134 | 29.28183 | 261.1982 | 54.13373 | 261.4242 | 83.98235 | 262.335 | 117.9866 | 262.5622 | 156.0166 | 263.0491
| 6.329922 | 349.4912 | 13.69506 | 349.6688 | 39.04244 | 349.7668 | 72.17831 | 350.0641 | 111.9765 | 351.1091 | 157.3154 | 351.4151 | 208.0221 | 352.0112
| 7.912403 | 434.4545 | 17.11883 | 434.6662 | 48.80305 | 434.7524 | 90.22288 | 435.0873 | 139.9706 | 436.1879 | 196.6443 | 436.5319 | 260.0276 | 437.179
| 9.494883 | 515.5929 | 20.54259 | 515.8289 | 58.56366 | 515.8797 | 108.2675 | 516.2196 | 167.9647 | 517.3133 | 235.9731 | 517.6551 | 312.0332 | 518.3005
| 11.07736 | 592.9835 | 23.96636 | 593.2346 | 68.32427 | 593.2283 | 126.312 | 593.5424 | 195.9588 | 594.5787 | 275.302 | 594.8804 | 364.0387 | 595.4778
| 12.65984 | 666.847 | 27.39013 | 667.1048 | 78.08488 | 667.021 | 144.3566 | 667.2809 | 223.9529 | 668.2179 | 314.6308 | 668.4443 | 416.0442 | 668.9524
| 14.24233 | 737.4507 | 30.81389 | 737.7073 | 87.84549 | 737.5271 | 162.4012 | 737.7059 | 251.947 | 738.5079 | 353.9597 | 738.6262 | 468.0498 | 739.0081
| 15.82481 | 805.0639 | 34.23766 | 805.312 | 97.6061 | 805.0172 | 180.4458 | 805.0899 | 279.9412 | 805.7254 | 393.2886 | 805.7052 | 520.0553 | 805.9274
Randbedingungen
| Satznummer= | 10
für die Schmelze | Temperaturleitfähigkeit= | 6e-08 | m²/s
| Wärmeleitfaehigkeit= | 0.11 | W/(m K)
Koeffizienten Carreau-WLF | Bezugstemperatur= | 230 | °C
| Standardtemperatur= | 92 | °C
| Nullviskositaet= | 2391.396 | Pa s
| rez. Übergangsschergeschwindigkeit= | 0.04363368 | s
| Steigung= | 0.6586523 | -
Sprtizgießparameter | Massetemperatur= | 200 | °C
| Werkzeugtemperatur= | 30 | °C