## Tabelle1
2015-01-23
| 0.3 | JELU PLA+Fasern H60-500-14 | 0.5 | JELU PLA+Fasern H60-500-14 | 1 | JELU PLA+Fasern H60-500-14 | 1.5 | JELU PLA+Fasern H60-500-14 | 2 | JELU PLA+Fasern H60-500-14 | 2.5 | JELU PLA+Fasern H60-500-14 | 3 | JELU PLA+Fasern H60-500-14
| Fließlänge in mm | Fülldruck in bar | Fließlänge in mm | Fülldruck in bar | Fließlänge in mm | Fülldruck in bar | Fließlänge in mm | Fülldruck in bar | Fließlänge in mm | Fülldruck in bar | Fließlänge in mm | Fülldruck in bar | Fließlänge in mm | Fülldruck in bar
| 0 | 0 | 0 | 0 | 0 | 0 | 0 | 0 | 0 | 0 | 0 | 0 | 0 | 0
| 1.848935 | 82.77615 | 3.658742 | 82.41632 | 9.286296 | 82.37013 | 16.02963 | 82.40557 | 23.62663 | 82.45737 | 31.9367 | 82.51418 | 40.95077 | 82.74902
| 3.69787 | 182.7291 | 7.317484 | 182.142 | 18.57259 | 182.1136 | 32.05926 | 182.2308 | 47.25326 | 182.3851 | 63.8734 | 182.5576 | 81.90154 | 183.0678
| 5.546806 | 280.782 | 10.97623 | 280.0809 | 27.85889 | 280.0795 | 48.08889 | 280.2565 | 70.87989 | 280.4825 | 95.8101 | 280.7352 | 122.8523 | 281.4343
| 7.395741 | 372.5963 | 14.63497 | 371.8398 | 37.14518 | 371.8612 | 64.11852 | 372.0756 | 94.50652 | 372.344 | 127.7468 | 372.6432 | 163.8031 | 373.4622
| 9.244676 | 457.6929 | 18.29371 | 456.9085 | 46.43148 | 456.9446 | 80.14815 | 457.1772 | 118.1332 | 457.4638 | 159.6835 | 457.7817 | 204.7539 | 458.6709
| 11.09361 | 536.6608 | 21.95245 | 535.8611 | 55.71777 | 535.9021 | 96.17778 | 536.1357 | 141.7598 | 536.4194 | 191.6202 | 536.7313 | 245.7046 | 537.6514
| 12.94255 | 610.287 | 25.6112 | 609.4773 | 65.00407 | 609.5122 | 112.2074 | 609.7302 | 165.3864 | 609.9906 | 223.5569 | 610.273 | 286.6554 | 611.1898
| 14.79148 | 679.3075 | 29.26994 | 678.4889 | 74.29037 | 678.5059 | 128.237 | 678.6916 | 189.013 | 678.9079 | 255.4936 | 679.1367 | 327.6062 | 680.0177
| 16.64042 | 744.3505 | 32.92868 | 743.5222 | 83.57666 | 743.5085 | 144.2667 | 743.6438 | 212.6397 | 743.7943 | 287.4303 | 743.9445 | 368.5569 | 744.7579
| 18.48935 | 805.9367 | 36.58742 | 805.0963 | 92.86296 | 805.038 | 160.2963 | 805.1041 | 236.2663 | 805.1657 | 319.367 | 805.2108 | 409.5077 | 805.924
Randbedingungen
| Satznummer= | 11
für die Schmelze | Temperaturleitfähigkeit= | 1e-07 | m²/s
| Wärmeleitfaehigkeit= | 0.2 | W/(m K)
Koeffizienten Carreau-WLF | Bezugstemperatur= | 200 | °C
| Standardtemperatur= | 178 | °C
| Nullviskositaet= | 17582.45 | Pa s
| rez. Übergangsschergeschwindigkeit= | 0.2285035 | s
| Steigung= | 0.7923089 | -
Sprtizgießparameter | Massetemperatur= | 200 | °C
| Werkzeugtemperatur= | 30 | °C