## Versuch
Projekt: Netzwerk biobasierte Kunststoffe
Kalanderanlage: |  |  |  |  | Datum: |  |  |  | Teilnehmer: | [11 empty] | Versuchsmaterial: Mvera B5011
Versuch: ca. 10 m x 200 µm, ca. 10 m x 100 µm, ca. 10 m x 50 µm, |  |  |  |  | Werkzeug: |  |  |  | Breitschlitzdüse: 350 mm, | [5 empty] | Schnecke: | [5 empty] | Polymer: Mvera B5011
[5 empty] | Düsenspalt: |  |  |  | 0,45 mm
[5 empty] | Kalander: |  |  |  | 3-Walzen Typ 168/250/250 - 400 | [11 empty] | Biopolymerblend
[5 empty] | Walzen: |  |  |  | W1 u. W2 poliert, W3 poliert | [5 empty] | Spalt W2-W3:
[9 empty] | W1 u. W2: Wärmeträger =Wasser | [5 empty] | Spalt W1-W2:
[9 empty] | W3: Wärmeträger = Waser | [5 empty] | Anpresskraft:
Vortrocknung bei 60°C
Versuch | Schnecke | Schnecke | EHZ 1 | EHZ 2 | EHZ 3 | EHZ 4 | EHZ 5 | AHZ 6 | Massedruck | Massetemp | AHZ 8 | AHZ 9 | DHZ 1 | DHZ 2 | DHZ 3 | DHZ4 | DHZ 5 | DHZ 6 | DHZ 7 | Walze W1 | Walze W2 | Walze W3 | Temp W1 | Temp W2 | Temp W3 | Abzug W2 | Wickler
| u/min | A | °C | °C | °C | °C | °C | °C | bar | °C | [9 empty] | % | m/min | % | °C | °C | °C | % | m/min | bar: AHZ 8 to DHZ 7
Orientierg. PLA |  |  | 165 | 165 | 165 | 165 | 165 | 170 |  |  | 170 | 170 | 170 | 170 | 170 | 170 | 170 | 170 | 170 | 0 | 0 | 0 | 80 | 65 | 40 | 0 | 0
ABS-Glascom-pound (10%)
200 µm | 7.5 | 10 | 165 | 170 | 175 | 175 | 175 | 175 | 57 | 150 | 175 | 175 | 175 | 175 | 175 | 175 | 175 | 175 | 175 |  | 1.36 |  | 35 | 35 | 25
100 µm | 7.5 | 10 | 165 | 170 | 175 | 175 | 175 | 175 | 58 | 150 | 175 | 175 | 175 | 175 | 175 | 175 | 175 | 175 | 175 |  | 2.72 |  | 23 | 23 | 24
50 µm | 3 | 10 | 165 | 170 | 175 | 175 | 175 | 175 | 25 | 150 | 175 | 175 | 175 | 175 | 175 | 175 | 175 | 175 | 175 |  | 1.65 |  | 22 | 22 | 22
30 µm | 3 | 10 | 165 | 170 | 175 | 175 | 175 | 175 | 25 | 150 | 175 | 175 | 175 | 175 | 175 | 175 | 175 | 175 | 175 |  | 2.6 |  | 22 | 22 | 22
Material klebt stark an den polierten Walzen, einsatz von matierten Walzen notwendig. Aufgrund hoher Schmelzefestigkeit auch Folien unter 12 µm herstellbar.
Prof. Dr.-Ing. habil. Lothar Kroll
Professur Strukturleichtbau und Kunststoffverarbeitung
Extruder:
EHZ 1-5: Zylinderheizzonen AHZ 6: Adapterheizzone
Breitschlitzdüse:
AHZ 8 - 9: Adapterheizzonen DHZ 4: Düsenlippe vorn
DHZ 1: Düse links DHZ 5: Düsenheizzone Lippe (hinten)
DHZ 2: Düse mitte DHZ 6: Düsenheizzone (Heizplattenseite)
DHZ 3: Düse rechts DHZ 7: Düsenheizzone

## Prüfung
Proben Nr. | Walzentemperatur |  | Walzen-spalt | Masse- temp. | Dicke |  |  | Flächengewicht |  | Masse-anteil | Masse-anteil | Volumen-anteil | Volumen-anteil
| W1 | W2 | W1-2 |  | Textil | Verbund | Mittelwert | Textil | Verbund | Glasfaser | Polymer | Polymer | Glasfaser
| °C | °C | mm | °C | mm | mm | mm | g/m² | g/m² | g | g | % | %
Dichte, Glasfaser |  |  |  |  | 2,56 g/cm³
Dichte, Borealis HJ325Mo |  |  |  |  | 0,910 g/cm³