## Versuch
Projekt: KNVB
Kalanderanlage: |  |  |  |  | Datum: |  |  |  | Teilnehmer: | [11 empty] | Versuchsmaterial: Mater Bi CF06A
Versuch: ca. 10 m x 200 µm, ca. 10 m x 100 µm, ca. 10 m x 50 µm, |  |  |  |  | Werkzeug: |  |  |  | Breitschlitzdüse: 350 mm, | [5 empty] | Schnecke: | [5 empty] | Polymer: Bioblend auf PBSeT-Basis
[5 empty] | Düsenspalt: |  |  |  | 0,45 mm | [11 empty] | Mater-Bi CF 06A
[5 empty] | Kalander: |  |  |  | 3-Walzen Typ 168/250/250 - 400 | [11 empty] | PBSeT
[5 empty] | Walzen: |  |  |  | W1 u. W2 poliert, W3 poliert | [5 empty] | Spalt W2-W3:
[9 empty] | W1 u. W2: Wärmeträger =Wasser | [5 empty] | Spalt W1-W2:
[9 empty] | W3: Wärmeträger = Waser | [5 empty] | Anpresskraft:
Vortrocknung bei 60°C/>5 h, Restfeuchte undter 0,03 %
Versuch | Schnecke | Schnecke | EHZ 1 | EHZ 2 | EHZ 3 | EHZ 4 | EHZ 5 | AHZ 6 | Massedruck | Massetemp | AHZ 8 | AHZ 9 | DHZ 1 | DHZ 2 | DHZ 3 | DHZ4 | DHZ 5 | DHZ 6 | DHZ 7 | Walze W1 | Walze W2 | Walze W3 | Temp W1 | Temp W2 | Temp W3 | Abzug W2 | Wickler
| u/min | A | °C | °C | °C | °C | °C | °C | bar | °C | [9 empty] | % | m/min | % | °C | °C | °C | % | m/min | bar: AHZ 8 to DHZ 7
Orientierg. |  |  | 135 | 140 | 145 | 145 | 145 | 145 |  |  | 150 | 150 | 150 | 150 | 150 | 150 | 150 | 150 | 150 | 0 | 0 | 0 | 80 | 70 | 60 | 0 | 0
ABS-Glascom-pound (10%)
200 µm | 7.5 | 15 | 160 | 160 | 162 | 162 | 162 | 162 | 122 | 140 | 165 | 165 | 165 | 165 | 165 | 165 | 165 | 165 | 165 |  | 1.36 |  | 66 | 70 | 55
100 µm | 7.5 | 15 | 163 | 165 | 165 | 168 | 168 | 168 | 112 | 144 | 165 | 165 | 165 | 165 | 165 | 165 | 165 | 165 | 165 |  | 2.7 |  | 55 | 55 | 50
50 µm | 5 | 15 | 163 | 165 | 165 | 168 | 168 | 168 | 108 | 145 | 165 | 165 | 165 | 165 | 165 | 165 | 165 | 165 | 165 |  | 5.75 |  | 50 | 50 | 45
30 µm | 7.5 | 15 | 163 | 165 | 165 | 168 | 168 | 168 | 81 | 145 | 165 | 165 | 165 | 165 | 165 | 165 | 165 | 165 | 165 |  | 5.75 |  | 50 | 50 | 45
Material lässt sich sehr gut verarbeiten. Leichter Eigengeruch--> mögl. Verbrannte Zellulose. Verschmutzung der Walzen durch Ausscheiden unbekannter Substanzen --> leichte Beeinträchtigung der Folienqualität
Prof. Dr.-Ing. habil. Lothar Kroll
Professur Strukturleichtbau und Kunststoffverarbeitung
Extruder:
EHZ 1-5: Zylinderheizzonen AHZ 6: Adapterheizzone
Breitschlitzdüse:
AHZ 8 - 9: Adapterheizzonen DHZ 4: Düsenlippe vorn
DHZ 1: Düse links DHZ 5: Düsenheizzone Lippe (hinten)
DHZ 2: Düse mitte DHZ 6: Düsenheizzone (Heizplattenseite)
DHZ 3: Düse rechts DHZ 7: Düsenheizzone

## Prüfung
Proben Nr. | Walzentemperatur |  | Walzen-spalt | Masse- temp. | Dicke |  |  | Flächengewicht |  | Masse-anteil | Masse-anteil | Volumen-anteil | Volumen-anteil
| W1 | W2 | W1-2 |  | Textil | Verbund | Mittelwert | Textil | Verbund | Glasfaser | Polymer | Polymer | Glasfaser
| °C | °C | mm | °C | mm | mm | mm | g/m² | g/m² | g | g | % | %
Dichte, Glasfaser |  |  |  |  | 2,56 g/cm³
Dichte, Borealis HJ325Mo |  |  |  |  | 0,910 g/cm³