## Versuch
Projekt: KNVB
Kalanderanlage: |  |  |  |  | Datum: |  |  |  | Teilnehmer: |  |  | Knipper, Svidler, Mitschke | [8 empty] | Versuchsmaterial: Mirel P4001
Versuch: ca. 10 m x 200 µm, ca. 10 m x 100 µm, ca. 10 m x 50 µm, |  |  |  |  | Werkzeug: |  |  |  | Breitschlitzdüse: 350 mm, | [5 empty] | Schnecke: | [5 empty] | Polymer: PHB
[5 empty] | Düsenspalt: |  |  |  | 0,45 mm
[5 empty] | Kalander: |  |  |  | 3-Walzen Typ 168/250/250 - 400 | [11 empty] | Biopolymerblend
[5 empty] | Walzen: |  |  |  | W1 u. W2 poliert, W3 poliert | [5 empty] | Spalt W2-W3:
[9 empty] | W1 u. W2: Wärmeträger =Wasser | [5 empty] | Spalt W1-W2:
[9 empty] | W3: Wärmeträger = Waser | [5 empty] | Anpresskraft:
Vortrocknung 4h bei 60°C
Versuch | Schnecke | Schnecke | EHZ 1 | EHZ 2 | EHZ 3 | EHZ 4 | EHZ 5 | AHZ 6 | Massedruck | Massetemp | AHZ 8 | AHZ 9 | DHZ 1 | DHZ 2 | DHZ 3 | DHZ4 | DHZ 5 | DHZ 6 | DHZ 7 | Walze W1 | Walze W2 | Walze W3 | Temp W1 | Temp W2 | Temp W3 | Abzug W2 | Wickler
| u/min | A | °C | °C | °C | °C | °C | °C | bar | °C | °C | °C | °C | °C | °C | °C | °C | °C | °C | % | m/min | % | °C | °C | °C | % | m/min
Orientierg. PLA |  |  | 165 | 165 | 165 | 165 | 165 | 170 |  |  | 170 | 170 | 170 | 170 | 170 | 170 | 170 | 170 | 170 | 0 | 0 | 0 | 80 | 65 | 40 | 0 | 0
ABS-Glascom-pound (10%)
200 µm | 7.5 | 6 | 170 | 170 | 165 | 165 | 163 | 163 | 46 | 141 | 170 | 170 | 170 | 170 | 170 | 170 | 170 | 170 | 170 |  | 1.36 |  | 80 | 75 | 55
100 µm | 7.5 | 6 | 170 | 170 | 165 | 165 | 163 | 163 | 47 | 141 | 175 | 175 | 175 | 175 | 175 | 175 | 175 | 175 | 175 |  | 2.7 |  | 66 | 65 | 55
50 µm | Probleme: Ausbildung von Flecken und pulverartigem Beschlags auf den Kalanderwalzen, die zu Markierungen und Oberflächenfehlern auf der Folie führten. Erhöhung der Geschwindigkeit W2 über 2,7 führte zur Ausbildung von zahlreichen Stippen in der Folie und sogar zum Abreißen der Folienbahn. Produktion einer Folie unter 100 µm ist nicht möglich. Variation der Walzen-, Massetemperatur sowie Abzugsgeschwindigkeit brach keine zufriedenstellenden Ergebnisse. Mögliche Ursache für Stippen ist der eingearbeiteter pulverartiger Nukleierungsmittel.
Prof. Dr.-Ing. habil. Lothar Kroll
Professur Strukturleichtbau und Kunststoffverarbeitung
Extruder:
EHZ 1-5: Zylinderheizzonen AHZ 6: Adapterheizzone
Breitschlitzdüse:
AHZ 8 - 9: Adapterheizzonen DHZ 4: Düsenlippe vorn
DHZ 1: Düse links DHZ 5: Düsenheizzone Lippe (hinten)
DHZ 2: Düse mitte DHZ 6: Düsenheizzone (Heizplattenseite)
DHZ 3: Düse rechts DHZ 7: Düsenheizzone

## Prüfung
Proben Nr. | Walzentemperatur |  | Walzen-spalt | Masse- temp. | Dicke |  |  | Flächengewicht |  | Masse-anteil | Masse-anteil | Volumen-anteil | Volumen-anteil
| W1 | W2 | W1-2 |  | Textil | Verbund | Mittelwert | Textil | Verbund | Glasfaser | Polymer | Polymer | Glasfaser
| °C | °C | mm | °C | mm | mm | mm | g/m² | g/m² | g | g | % | %
Dichte, Glasfaser |  |  |  |  | 2,56 g/cm³
Dichte, Borealis HJ325Mo |  |  |  |  | 0,910 g/cm³