## Tabelle1
Projekt: KNVB
Datum: | [12 empty] | Versuchsteilnehmer:
Extruder: NPE30 | [12 empty] | Versuchsmaterial: |  |  | 40% Ingeo PLA 2003 + Bionolle PBS 1001 + 20% Vinnex 2505
Schnecke: Dreizonenschnecke
Motor: 3 kW
Nachfolge: Rohrlinie
Werkzeug: Rohrkopf Ø 32 mm
Schnecke | Aus lastung | EZ | HZ1 | HZ2 | HZ3 | HZ4 | WZ1 | WZ2 | WZ3 | Masse temp. | Masse druck | Wasser druck | Vakuum | Abzug | Abstand WZ-Kal. | Bemerkung
u/min | % | °C | °C | °C | °C | °C | °C | °C | °C | °C | bar | bar | mbar | m/min | mm
|  |  | 170 | 165 | 165 | 160 | 160 | 155 | [7 empty] | kein stabiler Betrieb möglich
55 | 19 |  | 165 | 165 | 160 | 160 | 160 | 155 |  | 156 | 4 |  |  | 0.53 | ~20
55 | 20 |  | 165 | 165 | 160 | 160 | 160 | 155
55 | 20 |  | 165 | 165 | 160 | 160 | 160 | 155 |  | 156 | 4 |  |  | 0.53 | ~20 | Rohr in sehr guter Qualität
56 | 22 |  | 165 | 165 | 160 | 160 | 160 | 160 |  | 157 | 3 |  |  | 0.65 | ~21
Prof. Dr.-Ing. habil. Lothar Kroll
Professur Strukturleichtbau und Kunststoffverarbeitung