## Tabelle1
Projekt: KNVB
Datum: | [12 empty] | Versuchsteilnehmer:
Extruder: NPE30 | [12 empty] | Versuchsmaterial: |  |  | 70% Ingeo PLA 2003 + 30% Vinnex 2505
Schnecke: Dreizonenschnecke
Motor: 3 kW
Nachfolge: Rohrlinie
Werkzeug: Rohrkopf Ø 32 mm
Schnecke | Aus lastung | EZ | HZ1 | HZ2 | HZ3 | HZ4 | WZ1 | WZ2 | WZ3 | Masse temp. | Masse druck | Wasser druck | Vakuum | Abzug | Abstand WZ-Kal. | Bemerkung
u/min | % | °C | °C | °C | °C | °C | °C | °C | °C | °C | bar | bar | mbar | m/min | mm
|  |  | 170 | 170 | 170 | 170 | 170 | 180 | [7 empty] | kein stabiler Betrieb möglich
55 | 22 |  | 150 | 155 | 160 | 170 | 170 | 170 |  | 168 | 2
55 | 22 |  | 140 | 150 | 155 | 160 | 160 | 160 |  | 158 | 3 |  |  | 0.67 | ~10
55 | 23 |  | 140 | 150 | 155 | 160 | 160 | 160 |  | 158 | 4 |  |  | 0.75 | ~11 | Rohr in sehr guter Qualität
55 | 21 |  | 140 | 150 | 155 | 160 | 160 | 160 |  | 158 | 4 |  |  | 0.8 | ~25
Prof. Dr.-Ing. habil. Lothar Kroll
Professur Strukturleichtbau und Kunststoffverarbeitung