## Versuch
Projekt: KNVB
Kalanderanlage: |  |  |  |  | Datum: 29.08.2013 |  |  |  | Teilnehmer: | [11 empty] | Versuchsmaterial:
Versuch: ca. 10 m x 500 µm, ca. m x 200 µm, ca. m x 100 µm, ca. m x 50 µm, |  |  |  |  | Werkzeug: |  |  |  | Breitschlitzdüse: 350 mm, | [5 empty] | Schnecke: | [5 empty] | Polymer:
[5 empty] | Düsenspalt: |  |  |  | 0,45 mm | [11 empty] | BioFlex F 1100
[5 empty] | Kalander: |  |  |  | 3-Walzen Typ 168/250/250 - 400 | [11 empty] | MFI (4-8)
[5 empty] | Walzen: |  |  |  | W1 u. W2 poliert, W3 poliert | [5 empty] | Spalt W2-W3: | [5 empty] | (max. tM 180°C)
[9 empty] | W1 u. W2: Wärmeträger =Wasser | [5 empty] | Spalt W1-W2:
[9 empty] | W3: Wärmeträger = Wasser | [5 empty] | Anpresskraft:
Vortrocknung bei 60°C
Versuch | Schnecke | Schnecke | EHZ 1 | EHZ 2 | EHZ 3 | EHZ 4 | EHZ 5 | AHZ 6 | Massedruck | Massetemp | AHZ 8 | AHZ 9 | DHZ 1 | DHZ 2 | DHZ 3 | DHZ4 | DHZ 5 | DHZ 6 | DHZ 7 | Walze W1 | Walze W2 | Walze W3 | Temp W1 | Temp W2 | Temp W3 | Abzug W2 | Wickler
| u/min | A | °C | °C | °C | °C | °C | °C | bar | °C | °C | °C | °C | °C | °C | °C | °C | °C | °C | % | m/min | % | °C | °C | °C | % | m/min
2. Versuch - 1. Versuch wegen Düsereinigung abgebrochen
ABS-Glascom-pound (10%)
500 µm | 10.2 | 10 | 180 | 180 | 180 | 185 | 185 | 185 | 24 | 185 | 185 | 185 | 189 | 185 | 189 | 185 | 185 | 185 | 185
braune Agglomerate (mögliche Ursache - thermisch abgebautes Material) siehe Bild 4
Tropfenbildung auf der Lippe der Düse → Markierungen auf der Folie (nach Reinigung der Lippe Entstehung neue Tropfen) siehe Bild 3
Extruder:
EHZ 1-5: Zylinderheizzonen AHZ 6: Adapterheizzone
Breitschlitzdüse:
AHZ 8 - 9: Adapterheizzonen DHZ 4: Düsenlippe vorn
DHZ 1: Düse links DHZ 5: Düsenheizzone Lippe (hinten)
DHZ 2: Düse mitte DHZ 6: Düsenheizzone (Heizplattenseite)
DHZ 3: Düse rechts DHZ 7: Düsenheizzone
Prof. Dr.-Ing. habil. Lothar Kroll
Professur Strukturleichtbau und Kunststoffverarbeitung
Bild 3
Bild 4

## Prüfung
Proben Nr. | Walzentemperatur |  | Walzen-spalt | Masse- temp. | Dicke |  |  | Flächengewicht |  | Masse-anteil | Masse-anteil | Volumen-anteil | Volumen-anteil
| W1 | W2 | W1-2 |  | Textil | Verbund | Mittelwert | Textil | Verbund | Glasfaser | Polymer | Polymer | Glasfaser
| °C | °C | mm | °C | mm | mm | mm | g/m² | g/m² | g | g | % | %
Dichte, Glasfaser |  |  |  |  | 2,56 g/cm³
Dichte, Borealis HJ325Mo |  |  |  |  | 0,910 g/cm³