## Ergebnis
Thermoplastics Testing Center
| Auftragsnummer: | ULMBE02669 |  |  |  | Prüfer | Menge
| Auftragsgeber: | FH-Hannover |  |  |  | Probekörper: | Schulterstab
| Eingangsdatum: | 2013-09-27 |  |  |  | Prüfgeschwindigkeit: | 2mm/min
| Testdatum: | 2013-10-16 |  |  |  | Aufnahmerate: | 5HZ
| Prüfklima: | 23°C / 50% r.F. |  |  |  | Auswertebereich εy: | 0,7% - 1%
| Bemerkung: | Die Querkontraktionszahl von verstärkten Kunststoffen wird beinflusst durch die Art, Menge und Orientierung des Verstärkungsstoffes
Poissonzahl in Anlehnung an ISO 527-1;-2
Auftragsdaten | [5 empty] | Probekörperdaten |  | Ergebnisse
PFN | Ansatz | Material | Partie | Farbe | Bemerkung | Dicke Ø [mm] | Breite Ø [mm] | 1 | 2 | 3 | Ø
1/24 | FH-Hannover_B_HISUN PLLA |  | HINSUN PLLA |  |  | 3.92 | 10.04 | 0.3185375 | 0.3398207 | 0.3407489 | 0.3330357

## Probe 1
1.Probekörper
|  | Poissonzahl | Poissonzahl | Auswertebereich εy [ % ]
techn. Dehnung x | techn. Dehnung y | Einzelwerte | gleitender | 0.7
[%] | [%] |  | Mittelwert | 1
0 | 0
0.00123253859 | 0.00248626445 | -0.4957391 | -0.3746298 | Poissonzahl
0.00106793828 | 0.00296988213 | -0.3595894 | -0.3080781 | 0.3185375
0.00109398919 | 0.00426856332 | -0.2562898 | -0.242675
0.00298974172 | 0.00380832614 | -0.785054 | -0.1827177
0.000625838626 | 0.00247610782 | -0.252751 | -0.07516731
0.00122111813 | 0.0020505056 | -0.5955205 | -0.01869759
0.00389922738 | 0.0035278429 | -1.105272 | 0.07122598
0.00181984048 | 0.00341641618 | -0.5326753 | 0.2129284
-0.0014068949 | 0.00505754243 | 0.2781776 | 0.2974287
-0.00387217152 | 0.0108035823 | 0.3584155 | 0.2999664
-0.00275669704 | 0.0162370738 | 0.1697779 | 0.2962731
-0.00607513668 | 0.020632722 | 0.2944418 | 0.3124466
-0.00915249362 | 0.0266616674 | 0.3432829 | 0.3159828
-0.00944796035 | 0.0325286657 | 0.2904503 | 0.3148225
-0.0121414835 | 0.0389217101 | 0.3119463 | 0.3189434
-0.0135716061 | 0.0446853051 | 0.3037152 | 0.3204928
-0.0156864467 | 0.0503170812 | 0.3117519 | 0.3268744
-0.0172064033 | 0.0550908943 | 0.3123275 | 0.3301345
-0.0187243184 | 0.0616835543 | 0.3035545 | 0.3306093
-0.0215567029 | 0.0670540456 | 0.3214825 | 0.3334928
-0.023257875 | 0.0701566703 | 0.3315134 | 0.3338381
-0.0251916218 | 0.0763836281 | 0.3298039 | 0.3335988
-0.0270693317 | 0.0816130278 | 0.3316791 | 0.3341861
-0.028853673 | 0.0869978263 | 0.3316597 | 0.3339297
-0.0309429891 | 0.094499739 | 0.3274399 | 0.3341617
-0.0348549648 | 0.0948352106 | 0.3675319 | 0.3346717
-0.0356637548 | 0.103567544 | 0.3443526 | 0.3309532
-0.0349089822 | 0.110096912 | 0.317075 | 0.3292601
-0.038281993 | 0.115171787 | 0.3323904 | 0.3303011
-0.0389741026 | 0.119944191 | 0.3249353 | 0.3297548
-0.0411156165 | 0.124925776 | 0.3291204 | 0.3295677
-0.043332126 | 0.129088849 | 0.3356768 | 0.3292183
-0.0443809321 | 0.134849272 | 0.3291151 | 0.3282526
-0.0468219754 | 0.140194002 | 0.3339799 | 0.328058
-0.0484231659 | 0.145616147 | 0.3325398 | 0.3272816
-0.0498568626 | 0.150922965 | 0.3303464 | 0.3265472
-0.0514631647 | 0.157176826 | 0.3274221 | 0.32562
-0.0530130562 | 0.161879583 | 0.3274845 | 0.3259808
-0.054243157 | 0.165917754 | 0.326928 | 0.3248539
-0.0555871602 | 0.172062118 | 0.3230645 | 0.3243108
-0.0575043024 | 0.176596235 | 0.3256259 | 0.3244689
-0.0593536917 | 0.182055577 | 0.3260196 | 0.3240189
-0.0612145089 | 0.187103658 | 0.327169 | 0.3237998
-0.0627377139 | 0.192319388 | 0.3262163 | 0.3234959
-0.0643309105 | 0.197822207 | 0.3251956 | 0.3232922
-0.0651232477 | 0.202829012 | 0.3210746 | 0.3235276
-0.0683858127 | 0.206585 | 0.3310299 | 0.3241637
-0.0677345527 | 0.214203596 | 0.3162158 | 0.3239733
-0.0701687972 | 0.218256194 | 0.3214974 | 0.3253415
-0.072289495 | 0.222672592 | 0.3246448 | 0.3261976
-0.0732385805 | 0.228067756 | 0.3211264 | 0.3266598
-0.0754067483 | 0.232860444 | 0.3238281 | 0.327715
-0.0769742512 | 0.23747962 | 0.3241299 | 0.3286638
-0.0785123942 | 0.2421883 | 0.3241791 | 0.3294208
-0.0809772961 | 0.247221177 | 0.32755 | 0.3300374
-0.0826314198 | 0.252359257 | 0.3274357 | 0.3301062
-0.0847268395 | 0.257430007 | 0.3291257 | 0.3302852
-0.0866764773 | 0.262737498 | 0.3298976 | 0.330107
-0.0883083221 | 0.267553179 | 0.330059 | 0.3300093
-0.089623063 | 0.272190293 | 0.3292662 | 0.330182
-0.0918530744 | 0.276934237 | 0.3316783 | 0.3302839
-0.0938428218 | 0.281542859 | 0.3333163 | 0.3296753
-0.095171891 | 0.28692116 | 0.3317005 | 0.3286688
-0.0966155217 | 0.292469199 | 0.3303443 | 0.3278727
-0.0977833148 | 0.297903219 | 0.3282385 | 0.327048
-0.0995290487 | 0.302312399 | 0.3292258 | 0.3261351
-0.100385364 | 0.306666831 | 0.3273434 | 0.3250384
-0.102235524 | 0.310821151 | 0.3289207 | 0.323921
-0.104717996 | 0.315618923 | 0.3317862 | 0.3226073
-0.105656006 | 0.319893631 | 0.3302848 | 0.3208143
-0.105737866 | 0.32475546 | 0.3255923 | 0.3192373
-0.106381501 | 0.329098436 | 0.3232513 | 0.3179774
-0.108042178 | 0.333731605 | 0.3237397 | 0.3171233
-0.109124845 | 0.338794544 | 0.3220974 | 0.3162397
-0.109633929 | 0.343562334 | 0.3191093 | 0.3156601
-0.110666056 | 0.347723726 | 0.3182586 | 0.3152969
-0.111412031 | 0.352380346 | 0.3161698 | 0.3149574
-0.112730713 | 0.356987033 | 0.3157838 | 0.3150457
-0.113749401 | 0.362425869 | 0.3138556 | 0.3150337
-0.115540029 | 0.367359298 | 0.3145151 | 0.3154296
-0.116426895 | 0.37197873 | 0.3129934 | 0.3155807
-0.118482532 | 0.376481739 | 0.3147099 | 0.3158984
-0.120063306 | 0.381269982 | 0.3149036 | 0.3160828
-0.121952052 | 0.38555584 | 0.3163019 | 0.3162806
-0.123429612 | 0.391247322 | 0.3154772 | 0.316408
-0.124731879 | 0.396145977 | 0.3148634 | 0.3165237
-0.126970674 | 0.40047172 | 0.3170528 | 0.3166176
-0.128153672 | 0.405981199 | 0.3156641 | 0.3165132
-0.13013411 | 0.409465997 | 0.3178142 | 0.3165525
-0.131391211 | 0.415760279 | 0.3160264 | 0.3162514
-0.13289108 | 0.420314008 | 0.316171 | 0.3167031
-0.134523115 | 0.42496186 | 0.3165534 | 0.3165332
-0.136353569 | 0.430298539 | 0.3168813 | 0.3163308
-0.13767783 | 0.433526214 | 0.3175767 | 0.316222
-0.139090458 | 0.439278616 | 0.3166338 | 0.3161422
-0.140403584 | 0.444593584 | 0.3158021 | 0.3161648
-0.141757746 | 0.448587152 | 0.3160094 | 0.3163021
-0.143276948 | 0.45332597 | 0.3160572 | 0.3163106
-0.144470922 | 0.458925079 | 0.3148028 | 0.3161614
-0.147973309 | 0.461632882 | 0.3205433 | 0.3164028
-0.147163452 | 0.467969599 | 0.3144722 | 0.3161258
-0.148748125 | 0.472923734 | 0.3145288 | 0.3167284
-0.150560099 | 0.476766666 | 0.3157941 | 0.3169443
-0.152265745 | 0.480670261 | 0.316778 | 0.3169539
-0.153938795 | 0.485825154 | 0.3168605 | 0.316202
-0.155446165 | 0.490096869 | 0.3171744 | 0.3163147
-0.156770801 | 0.495960979 | 0.316095 | 0.3162758
-0.157961478 | 0.502158823 | 0.3145648 | 0.316411
-0.160146177 | 0.504847782 | 0.3172168 | 0.3164211
-0.162140449 | 0.510239689 | 0.3177731 | 0.3166653
-0.16490998 | 0.51454114 | 0.3204991 | 0.316637
-0.164502891 | 0.51944822 | 0.3166878 | 0.316307
-0.165621384 | 0.524301375 | 0.3158897 | 0.3162743
-0.163775942 | 0.529574812 | 0.3092593 | 0.3162452
-0.168943634 | 0.531290082 | 0.3179876 | 0.3168753
-0.170530498 | 0.53831596 | 0.3167851 | 0.3172981
-0.172136974 | 0.542253746 | 0.3174473 | 0.3174262
-0.17223921 | 0.54737323 | 0.314665 | 0.3175296
-0.176335333 | 0.551636231 | 0.3196587 | 0.317761
-0.176399396 | 0.555605601 | 0.3174903 | 0.3175765
-0.177768632 | 0.560432332 | 0.3171991 | 0.3176018
-0.179092923 | 0.566103461 | 0.3163608 | 0.3176205
-0.179467967 | 0.568659215 | 0.3155985 | 0.3178423
-0.182708156 | 0.578995212 | 0.3155607 | 0.3180019
-0.185551265 | 0.575860038 | 0.3222159 | 0.3182552
-0.185680552 | 0.583780798 | 0.3180655 | 0.3177652
-0.187342404 | 0.588236193 | 0.3184816 | 0.3176579
-0.187782829 | 0.592413708 | 0.3169792 | 0.3175992
-0.189710649 | 0.596923805 | 0.3178138 | 0.3175539
-0.191473925 | 0.602605919 | 0.3177432 | 0.317469
-0.192289302 | 0.605852625 | 0.3173863 | 0.3174078
-0.194316692 | 0.609949871 | 0.3185781 | 0.3172974
-0.195005174 | 0.61478001 | 0.317195 | 0.3170814
-0.19681197 | 0.61872364 | 0.3180935 | 0.3171685
-0.197865489 | 0.623561094 | 0.3173153 | 0.3170801
-0.199088543 | 0.628052791 | 0.3169933 | 0.3172878
-0.200973337 | 0.632202222 | 0.3178941 | 0.3174387
-0.201714203 | 0.637274573 | 0.3165264 | 0.3174814
-0.203323566 | 0.641470126 | 0.316965 | 0.3176558
-0.204796962 | 0.645779701 | 0.3171313 | 0.3178559
-0.205573403 | 0.649968926 | 0.3162819 | 0.3178551
-0.207274118 | 0.65506469 | 0.3164178 | 0.3179536
-0.209621127 | 0.659048718 | 0.3180662 | 0.3180339
-0.210542193 | 0.66373242 | 0.3172094 | 0.3179717
-0.213159779 | 0.667390116 | 0.3193931 | 0.3180404
-0.213853752 | 0.671437252 | 0.3185015 | 0.3177778
-0.214801946 | 0.6747963 | 0.3183212 | 0.3177515
-0.21628785 | 0.679572776 | 0.3182703 | 0.3177963
-0.218110387 | 0.683804063 | 0.3189662 | 0.3178663
-0.218488992 | 0.688972314 | 0.317123 | 0.3177277
-0.21991892 | 0.693165793 | 0.3172674 | 0.31791
-0.221305407 | 0.697639798 | 0.3172202 | 0.3179075
-0.222919438 | 0.702230127 | 0.317445 | 0.3182392 | 0.3182392
-0.224036369 | 0.704745987 | 0.3178966 | 0.3184404 | 0.3184404
-0.224958502 | 0.710171255 | 0.3167666 | 0.3186409 | 0.3186409
-0.227133862 | 0.713722005 | 0.3182386 | 0.3189644 | 0.3189644
-0.228790225 | 0.717730107 | 0.3187692 | 0.3190326 | 0.3190326
-0.230493828 | 0.722618043 | 0.3189705 | 0.3193422 | 0.3193422
-0.230972659 | 0.727289522 | 0.3175801 | 0.3192984 | 0.3192984
-0.233053775 | 0.730699634 | 0.3189461 | 0.3192794 | 0.3192794
-0.232734165 | 0.733615772 | 0.3172426 | 0.3192257 | 0.3192257
-0.23682485 | 0.738837201 | 0.3205373 | 0.3196521 | 0.3196521
-0.236997093 | 0.741875686 | 0.3194566 | 0.3198681 | 0.3198681
-0.238735024 | 0.746277441 | 0.3199012 | 0.3194729 | 0.3194729
-0.239960905 | 0.749872247 | 0.3200024 | 0.3192161 | 0.3192161
-0.240495505 | 0.754092536 | 0.3189204 | 0.3189779 | 0.3189779
-0.243266069 | 0.755801578 | 0.321865 | 0.3188937 | 0.3188937
-0.242874415 | 0.762480416 | 0.318532 | 0.31839 | 0.31839
-0.243464782 | 0.767082176 | 0.3173907 | 0.3186396 | 0.3186396
-0.245559617 | 0.771208376 | 0.3184089 | 0.3186886 | 0.3186886
-0.249171643 | 0.775013481 | 0.3215062 | 0.3187442 | 0.3187442
-0.251881039 | 0.780547774 | 0.3226978 | 0.3186062 | 0.3186062
-0.247559232 | 0.784646771 | 0.315504 | 0.3183323 | 0.3183323
-0.250285187 | 0.788714025 | 0.3173333 | 0.3187327 | 0.3187327
-0.252045156 | 0.793540581 | 0.317621 | 0.318959 | 0.318959
-0.253289944 | 0.796313382 | 0.3180782 | 0.3192385 | 0.3192385
-0.254454825 | 0.803132171 | 0.3168281 | 0.3194393 | 0.3194393
-0.258943503 | 0.80660773 | 0.3210278 | 0.3196698 | 0.3196698
-0.257935472 | 0.811423194 | 0.3178803 | 0.3195735 | 0.3195735
-0.259652042 | 0.814045925 | 0.3189649 | 0.3199239 | 0.3199239
-0.262305529 | 0.819381556 | 0.3201262 | 0.320021 | 0.320021
-0.263184761 | 0.822557211 | 0.3199592 | 0.3201927 | 0.3201927
-0.264211039 | 0.826930405 | 0.3195082 | 0.3202957 | 0.3202957
-0.265817693 | 0.831729583 | 0.3195963 | 0.3205961 | 0.3205961
-0.268146697 | 0.836870754 | 0.3204159 | 0.3207925 | 0.3207925
-0.269278746 | 0.841269714 | 0.3200861 | 0.3209375 | 0.3209375
-0.269999443 | 0.846040278 | 0.3191331 | 0.3211701 | 0.3211701
-0.271857458 | 0.849383448 | 0.3200645 | 0.3214093 | 0.3214093
-0.274047693 | 0.852708388 | 0.321385 | 0.3214497 | 0.3214497
-0.274664096 | 0.858498611 | 0.3199354 | 0.3214724 | 0.3214724
-0.277144615 | 0.861116923 | 0.3218432 | 0.3215769 | 0.3215769
-0.278292802 | 0.866985262 | 0.3209891 | 0.3213838 | 0.3213838
-0.280670538 | 0.870263524 | 0.3225121 | 0.3212398 | 0.3212398
-0.281773736 | 0.876269588 | 0.3215606 | 0.32095 | 0.32095
-0.282881041 | 0.878878752 | 0.3218658 | 0.3208038 | 0.3208038
-0.284958857 | 0.883834477 | 0.322412 | 0.320585 | 0.320585
-0.28598633 | 0.88946823 | 0.3215251 | 0.3201692 | 0.3201692
-0.286219583 | 0.893128268 | 0.3204686 | 0.3198505 | 0.3198505
-0.288669791 | 0.897571021 | 0.3216122 | 0.3196471 | 0.3196471
-0.289620541 | 0.902299123 | 0.3209806 | 0.3193499 | 0.3193499
-0.290097061 | 0.906803445 | 0.3199117 | 0.3190186 | 0.3190186
-0.291133552 | 0.911076998 | 0.3195488 | 0.3187921 | 0.3187921
-0.29285721 | 0.916283612 | 0.3196142 | 0.3186557 | 0.3186557
-0.294440693 | 0.919842752 | 0.3200989 | 0.3184109 | 0.3184109
-0.295560783 | 0.924559653 | 0.3196774 | 0.3177678 | 0.3177678
-0.296174244 | 0.930620771 | 0.3182545 | 0.3173501 | 0.3173501
-0.297709481 | 0.935197779 | 0.3183385 | 0.3170362 | 0.3170362
-0.299096914 | 0.939272984 | 0.3184345 | 0.3166047 | 0.3166047
-0.30038576 | 0.942712896 | 0.3186397 | 0.3162312 | 0.3162312
-0.30126895 | 0.948378224 | 0.3176675 | 0.3158142 | 0.3158142
-0.302693395 | 0.952923193 | 0.3176472 | 0.3154317 | 0.3154317
-0.304730127 | 0.957715203 | 0.3181845 | 0.3151274 | 0.3151274
-0.304866506 | 0.961221098 | 0.3171658 | 0.3146323 | 0.3146323
-0.303600851 | 0.967905361 | 0.3136679 | 0.3145432 | 0.3145432
-0.306544114 | 0.971611331 | 0.3155008 | 0.3146229 | 0.3146229
-0.307749056 | 0.976622343 | 0.3151157 | 0.3144571 | 0.3144571
-0.307986862 | 0.980777125 | 0.3140233 | 0.3141089 | 0.3141089
-0.31017321 | 0.985618487 | 0.3146991 | 0.3137986 | 0.3137986
-0.311289042 | 0.989885467 | 0.3144698 | 0.3135156 | 0.3135156
-0.312448348 | 0.995555425 | 0.3138432 | 0.3130958 | 0.3130958
-0.314312079 | 0.999071918 | 0.3146041 | 0.3126978 | 0.3126978
-0.31463623 | 1.00447721 | 0.3132338 | 0.3122205
-0.318849637 | 1.00814333 | 0.3162741 | 0.3118928
-0.318237127 | 1.01199611 | 0.3144648 | 0.3112012
-0.319807372 | 1.01900307 | 0.3138434 | 0.3105127
-0.318691826 | 1.02264829 | 0.3116339 | 0.3098618
-0.319425393 | 1.02735458 | 0.3109203 | 0.3096033
-0.321590318 | 1.03117196 | 0.3118688 | 0.3094096
-0.321649531 | 1.03666906 | 0.3102721 | 0.3089656
-0.322724861 | 1.04150911 | 0.3098627 | 0.3087615
-0.324325795 | 1.04678119 | 0.3098315 | 0.3085415
-0.325614257 | 1.05051655 | 0.3099563 | 0.3082178
-0.326468535 | 1.05531076 | 0.3093577 | 0.3079278
-0.32611318 | 1.06025301 | 0.3075805 | 0.3077478
-0.327058629 | 1.06418057 | 0.3073338 | 0.3075835
-0.330378414 | 1.06901454 | 0.3090495 | 0.307423
-0.331587957 | 1.07315821 | 0.3089833 | 0.3071141
-0.331229675 | 1.07741863 | 0.3074289 | 0.3066627
-0.333475502 | 1.08190284 | 0.3082305 | 0.306505
-0.334266258 | 1.08647089 | 0.3076624 | 0.3064705
-0.334979296 | 1.09258091 | 0.3065945 | 0.3064414
-0.336459271 | 1.0957545 | 0.3070572 | 0.3064313
-0.338595554 | 1.10091822 | 0.3075574 | 0.3062984
-0.338066699 | 1.10501957 | 0.3059373 | 0.3060723
-0.339225165 | 1.10956149 | 0.305729 | 0.3062465
-0.341043068 | 1.11466518 | 0.3059601 | 0.3061253
-0.340883714 | 1.11959747 | 0.3044699 | 0.3060472
-0.343453513 | 1.12294121 | 0.3058517 | 0.3059624
-0.346731481 | 1.12617209 | 0.307885 | 0.3058397
-0.347798174 | 1.13152371 | 0.3073715 | 0.3055475
-0.347843354 | 1.13491054 | 0.3064941 | 0.3054361
-0.348766967 | 1.14077388 | 0.3057284 | 0.3054767
-0.349371778 | 1.14437013 | 0.3052961 | 0.3053988
-0.352341541 | 1.14515962 | 0.307679 | 0.3053475
-0.351163142 | 1.15317944 | 0.3045173 | 0.3051224
-0.353500231 | 1.15833839 | 0.3051787 | 0.3052058
-0.35308721 | 1.16291641 | 0.3036222 | 0.3051155
-0.355605604 | 1.16735516 | 0.304625 | 0.3051192
-0.357376654 | 1.17187071 | 0.3049625 | 0.3051495
-0.359902262 | 1.17516118 | 0.3062578 | 0.3049944
-0.362026875 | 1.17962612 | 0.3068997 | 0.3047112
-0.361415505 | 1.18516425 | 0.3049497 | 0.304588
-0.362547776 | 1.18952831 | 0.3047828 | 0.3046732
-0.364497014 | 1.19339748 | 0.305428 | 0.3046289
-0.365888093 | 1.198252 | 0.3053515 | 0.3048288
-0.36590169 | 1.20253426 | 0.3042755 | 0.3051622
-0.3666212 | 1.20734171 | 0.3036598 | 0.3048949
-0.368882484 | 1.20973647 | 0.304928 | 0.3049803
-0.368751052 | 1.21535245 | 0.3034108 | 0.3048541
-0.370328363 | 1.22049055 | 0.3034258 | 0.3047752
-0.374242867 | 1.22434335 | 0.3056682 | 0.3047975
-0.375025332 | 1.22636664 | 0.305802 | 0.3045014
-0.375381587 | 1.23342987 | 0.3043396 | 0.3043134
-0.379728297 | 1.2351815 | 0.3074271 | 0.3041704
-0.382414695 | 1.23885036 | 0.3086851 | 0.3036571
-0.376125554 | 1.24709179 | 0.3016021 | 0.3030939
-0.380481507 | 1.24947193 | 0.3045138 | 0.3031795
-0.381480268 | 1.25624884 | 0.3036662 | 0.3030331
-0.381423604 | 1.26039461 | 0.3026224 | 0.3030827
-0.38373839 | 1.263761 | 0.3036479 | 0.3031315
-0.383624964 | 1.26731289 | 0.3027074 | 0.3031075
-0.386824384 | 1.27277419 | 0.3039222 | 0.3031546
-0.386918305 | 1.27733839 | 0.3029098 | 0.3028697
-0.387154731 | 1.28072439 | 0.3022936 | 0.303354
-0.389438135 | 1.28504587 | 0.3030539 | 0.3037604
-0.390189909 | 1.29006242 | 0.3024582 | 0.3037758
-0.392217545 | 1.29423557 | 0.3030496 | 0.3038674
-0.394726359 | 1.29775169 | 0.3041617 | 0.3038939
-0.394798684 | 1.30249074 | 0.3031105 | 0.3038641
-0.396574036 | 1.30706502 | 0.303408 | 0.3036496
-0.397745756 | 1.31191856 | 0.3031787 | 0.3036742
-0.396044048 | 1.3154399 | 0.3010735 | 0.3037867
-0.405714776 | 1.31831518 | 0.3077525 | 0.3040898
-0.405419793 | 1.32335706 | 0.3063571 | 0.3035826
-0.402999145 | 1.32911661 | 0.3032083 | 0.303387
-0.404232416 | 1.33245431 | 0.3033743 | 0.3033897
-0.405449685 | 1.33673084 | 0.3033144 | 0.3034096
-0.407379337 | 1.34066642 | 0.3038633 | 0.3035784
-0.404719909 | 1.34473582 | 0.3009661 | 0.3035901
-0.409515725 | 1.34862657 | 0.3036539 | 0.303964
-0.411862936 | 1.3534612 | 0.3043035 | 0.3042114
-0.412585569 | 1.35672257 | 0.3041046 | 0.3042031
-0.412476802 | 1.36274555 | 0.3026807 | 0.3041603
-0.415690733 | 1.36560136 | 0.3044012 | 0.3043614
-0.415581298 | 1.37049316 | 0.3032349 | 0.3045377
-0.417275697 | 1.37454685 | 0.3035733 | 0.3044837
-0.420570289 | 1.3789063 | 0.3050028 | 0.3047396
-0.420729507 | 1.38406757 | 0.3039805 | 0.3047456
-0.422352843 | 1.38610531 | 0.3047047 | 0.3048508
-0.425667413 | 1.3904878 | 0.3061281 | 0.3048635
-0.424635489 | 1.39581469 | 0.3042205 | 0.3047788
-0.42550694 | 1.40118763 | 0.3036759 | 0.3048859
-0.427772155 | 1.40394906 | 0.3046921 | 0.3050357
-0.430547709 | 1.4062626 | 0.3061645 | 0.3052418
-0.428262318 | 1.4148323 | 0.3026948 | 0.3051648
-0.433548507 | 1.41621191 | 0.3061325 | 0.3054589
-0.433692909 | 1.42165534 | 0.3050619 | 0.3054171
-0.434900808 | 1.42574814 | 0.3050334 | 0.3054736
-0.435870056 | 1.42987312 | 0.3048313 | 0.3055786
-0.437894467 | 1.43439544 | 0.3052816 | 0.3057224
-0.439266316 | 1.43884605 | 0.3052907 | 0.3057697
-0.440554471 | 1.44361565 | 0.3051744 | 0.3058244
-0.444038106 | 1.44754078 | 0.3067534 | 0.3059584
-0.443765551 | 1.45309069 | 0.3053943 | 0.3060123
-0.445226245 | 1.45672174 | 0.3056358 | 0.3062169
-0.446528791 | 1.46060608 | 0.3057147 | 0.3063926
-0.447682793 | 1.46480297 | 0.3056266 | 0.3065208
-0.449887725 | 1.46981954 | 0.3060836 | 0.3066666
-0.451285683 | 1.47349684 | 0.3062685 | 0.3067746
-0.452035771 | 1.47842363 | 0.3057552 | 0.3068737
-0.453534084 | 1.48292498 | 0.3058375 | 0.3069793
-0.45591822 | 1.48742957 | 0.3065142 | 0.3071112
-0.458148039 | 1.49091782 | 0.3072926 | 0.3071775
-0.459803684 | 1.49558524 | 0.3074406 | 0.3071989
-0.46120082 | 1.50036398 | 0.3073926 | 0.3072131
-0.4619198 | 1.50464208 | 0.3069965 | 0.3071144
-0.463490525 | 1.5093262 | 0.3070844 | 0.3071216
-0.464980288 | 1.51378532 | 0.307164 | 0.3071156
-0.466529407 | 1.51835821 | 0.3072591 | 0.3069781
-0.46732715 | 1.52317325 | 0.3068116 | 0.3069761
-0.469233381 | 1.52766712 | 0.3071568 | 0.3070497
-0.470449074 | 1.53152592 | 0.3071767 | 0.3070708
-0.472255768 | 1.53575995 | 0.3075062 | 0.3070839
-0.473640568 | 1.53987801 | 0.3075832 | 0.3070834
-0.473520971 | 1.54540815 | 0.3064051 | 0.3070858
-0.475674707 | 1.54907953 | 0.3070693 | 0.3071103
-0.477217201 | 1.55433025 | 0.3070243 | 0.3072478
-0.47680229 | 1.55925186 | 0.3057891 | 0.3072772
-0.480008351 | 1.56233215 | 0.3072383 | 0.307473
-0.482068537 | 1.56746071 | 0.3075474 | 0.3078011
-0.483280235 | 1.5723186 | 0.3073679 | 0.3077987
-0.484560819 | 1.57679225 | 0.307308 | 0.3078242
-0.486100684 | 1.58080652 | 0.3075017 | 0.307905
-0.487574807 | 1.58505694 | 0.3076071 | 0.308001
-0.487537065 | 1.58988002 | 0.3066502 | 0.3079974
-0.491649056 | 1.59396612 | 0.3084439 | 0.308102
-0.491560255 | 1.5995172 | 0.3073179 | 0.3080509
-0.493569353 | 1.60381302 | 0.3077474 | 0.3082499
-0.498109881 | 1.60411945 | 0.3105192 | 0.3084026
-0.496103154 | 1.61321787 | 0.307524 | 0.3081819
-0.497395724 | 1.61690146 | 0.3076228 | 0.3082839
-0.499596595 | 1.6214583 | 0.3081156 | 0.3083478
-0.501465077 | 1.62569281 | 0.3084624 | 0.3083667
-0.501732157 | 1.6312719 | 0.3075711 | 0.3082988
-0.50337889 | 1.63596242 | 0.3076959 | 0.3083718
-0.505382664 | 1.64120922 | 0.3079331 | 0.3084559
-0.508573664 | 1.64423112 | 0.3093079 | 0.308549
-0.50976756 | 1.64827158 | 0.309274 | 0.3085268
-0.509780527 | 1.65345515 | 0.3083123 | 0.308489
-0.511433732 | 1.6575693 | 0.3085444 | 0.3085713
-0.512721825 | 1.66326765 | 0.3082618 | 0.3086435
-0.514212711 | 1.66787275 | 0.3083045 | 0.3087542
-0.51487457 | 1.67284856 | 0.3077831 | 0.3089011
-0.517061904 | 1.67713396 | 0.3083009 | 0.3091931
-0.518865919 | 1.68169841 | 0.3085368 | 0.3094362
-0.520860359 | 1.68637058 | 0.3088647 | 0.3096485
-0.522670173 | 1.69102344 | 0.3090851 | 0.3098593
-0.524021419 | 1.69643078 | 0.3088964 | 0.3100328
-0.525747488 | 1.70070418 | 0.3091352 | 0.310162
-0.527315052 | 1.7050527 | 0.3092661 | 0.3103154
-0.528920574 | 1.70967605 | 0.3093689 | 0.3104774
-0.531011612 | 1.71419087 | 0.3097739 | 0.3106927
-0.533816157 | 1.71809474 | 0.3107024 | 0.3108622
-0.535542751 | 1.72348446 | 0.3107326 | 0.3109255
-0.536703464 | 1.72762549 | 0.3106596 | 0.3110091
-0.538762237 | 1.73250735 | 0.3109726 | 0.311153
-0.540106487 | 1.73768112 | 0.3108203 | 0.3112582
-0.540689764 | 1.74310173 | 0.3101883 | 0.3115278
-0.54276551 | 1.74708341 | 0.3106695 | 0.3117915
-0.544663469 | 1.75197257 | 0.3108858 | 0.3120588
-0.547098117 | 1.75621246 | 0.3115216 | 0.3122553
-0.548662538 | 1.76153146 | 0.3114691 | 0.3124007
-0.549994582 | 1.7665661 | 0.3113354 | 0.3126457
-0.551839727 | 1.7711619 | 0.3115693 | 0.312828
-0.554217091 | 1.77578057 | 0.3120977 | 0.3129965
-0.555663395 | 1.78083126 | 0.3120247 | 0.313141
-0.559279249 | 1.78389216 | 0.3135163 | 0.3133209
-0.559666402 | 1.78906961 | 0.3128254 | 0.3133237
-0.562078807 | 1.79381654 | 0.3133424 | 0.3134121
-0.563299825 | 1.8005362 | 0.3128512 | 0.3134557
-0.564977317 | 1.80518023 | 0.3129756 | 0.313575
-0.567640536 | 1.80824125 | 0.3139186 | 0.3136747
-0.568584781 | 1.81564515 | 0.3131585 | 0.3136882
-0.5702144 | 1.82029076 | 0.3132546 | 0.3138636
-0.571941488 | 1.82412865 | 0.3135423 | 0.3140472
-0.574124369 | 1.82944408 | 0.3138245 | 0.3142212
-0.575316383 | 1.83488176 | 0.3135441 | 0.3144083
-0.57720972 | 1.83995005 | 0.3137095 | 0.3146667
-0.578940391 | 1.84506193 | 0.3137783 | 0.3149261
-0.580980504 | 1.84999423 | 0.3140445 | 0.3151722
-0.582367033 | 1.85483819 | 0.3139719 | 0.3153809
-0.58413116 | 1.85997256 | 0.3140536 | 0.3155824
-0.58713276 | 1.86443286 | 0.3149123 | 0.3157754
-0.589043287 | 1.86943772 | 0.3150912 | 0.3158476
-0.591028725 | 1.87459976 | 0.3152826 | 0.3159553
-0.593509447 | 1.88000563 | 0.3156956 | 0.3160852
-0.595679434 | 1.88429931 | 0.3161278 | 0.3162641
-0.597724436 | 1.8897187 | 0.3163034 | 0.3164366
-0.599160574 | 1.89464189 | 0.3162395 | 0.3166051
-0.600474886 | 1.89944679 | 0.3161315 | 0.3168058
-0.601977504 | 1.90507557 | 0.3159862 | 0.3169442
-0.603467984 | 1.90980611 | 0.3159839 | 0.3170801
-0.604591617 | 1.91547913 | 0.3156347 | 0.3171815
-0.607118784 | 1.92024324 | 0.3161676 | 0.317372
-0.609448687 | 1.92508741 | 0.3165823 | 0.317544
-0.612460121 | 1.92910258 | 0.3174845 | 0.3176994
-0.615060722 | 1.93505351 | 0.317852 | 0.3178267
-0.617029163 | 1.9404109 | 0.3179889 | 0.3179135
-0.618929414 | 1.94481411 | 0.3182461 | 0.3178282
-0.619210918 | 1.95017255 | 0.317516 | 0.3176835
-0.620346227 | 1.95479931 | 0.3173452 | 0.3176447
-0.621340522 | 1.96008017 | 0.3169975 | 0.3176382
-0.623864498 | 1.96467996 | 0.31754 | 0.3177742
-0.625506783 | 1.96770016 | 0.3178872 | 0.3178541
-0.628242364 | 1.97475417 | 0.318137 | 0.3179361
-0.631023885 | 1.97963636 | 0.3187575 | 0.3179985
-0.632172571 | 1.98347778 | 0.3187193 | 0.317991
-0.631083016 | 1.98994175 | 0.3171364 | 0.3180432
-0.631822634 | 1.99439771 | 0.3167987 | 0.3182616
-0.633844629 | 1.99870414 | 0.3171278 | 0.3184688
-0.63587088 | 2.00412805 | 0.3172806 | 0.318686
-0.63952438 | 2.00882583 | 0.3183573 | 0.318887
-0.641716692 | 2.01582966 | 0.3183387 | 0.3190119
-0.643383998 | 2.01872755 | 0.3187077 | 0.3191408
-0.644936748 | 2.02326388 | 0.3187606 | 0.3192247
-0.646106252 | 2.02742425 | 0.3186833 | 0.319283
-0.648527786 | 2.03146651 | 0.3192412 | 0.3193306
-0.65040434 | 2.03684135 | 0.3193201 | 0.3193097
-0.650894731 | 2.04124755 | 0.318871 | 0.3192564
-0.653400283 | 2.04635516 | 0.3192996 | 0.3192338
-0.654653613 | 2.05033913 | 0.3192904 | 0.3191931
-0.656479878 | 2.05402615 | 0.3196064 | 0.3190705
-0.65805535 | 2.05881505 | 0.3196282 | 0.3189627
-0.659268934 | 2.06314248 | 0.319546 | 0.3188577
-0.66042728 | 2.06807287 | 0.3193443 | 0.3186804
-0.661433195 | 2.07242863 | 0.3191585 | 0.3185409
-0.662493165 | 2.07656873 | 0.3190326 | 0.3184208
-0.663338414 | 2.0808179 | 0.3187873 | 0.3182591
-0.664053694 | 2.08399618 | 0.3186444 | 0.3180613
-0.665904736 | 2.08817682 | 0.3188929 | 0.3179364
-0.665340258 | 2.09184467 | 0.3180639 | 0.3177368
-0.66782565 | 2.09659245 | 0.3185291 | 0.3175806
-0.669031032 | 2.10005227 | 0.3185783 | 0.3173376
-0.668625163 | 2.10409786 | 0.3177728 | 0.3170058
-0.670171878 | 2.10779269 | 0.3179496 | 0.3167117
-0.671061769 | 2.1105431 | 0.3179569 | 0.3163998
-0.671630802 | 2.11593148 | 0.3174161 | 0.3160636
-0.671534492 | 2.11968074 | 0.3168093 | 0.3157174
-0.673036239 | 2.12049845 | 0.3173953 | 0.3153328
-0.673445455 | 2.12512333 | 0.3168971 | 0.3148354
-0.673802956 | 2.12890618 | 0.3165019 | 0.314367
-0.674034282 | 2.13235422 | 0.3160986 | 0.3139114
-0.673512381 | 2.13637228 | 0.3152598 | 0.3134801
-0.673581094 | 2.1394918 | 0.3148323 | 0.3131642
-0.674532431 | 2.14252573 | 0.3148305 | 0.3127398
-0.67523562 | 2.14636774 | 0.3145946 | 0.3123198
-0.67472895 | 2.14913099 | 0.3139543 | 0.3117938
-0.674177666 | 2.15417071 | 0.3129639 | 0.3113606
-0.67397195 | 2.15725448 | 0.3124212 | 0.3110186
-0.674550599 | 2.16054998 | 0.3122124 | 0.3107112
-0.67505796 | 2.16402151 | 0.311946 | 0.3104304
-0.675892523 | 2.16781112 | 0.3117857 | 0.3100445
-0.677423514 | 2.17052895 | 0.3121007 | 0.3096286
-0.675810832 | 2.17590434 | 0.3105885 | 0.3091582
-0.677306814 | 2.18042215 | 0.310631 | 0.3088593
-0.675852509 | 2.18485952 | 0.3093345 | 0.3084646
-0.677969948 | 2.18967137 | 0.3096218 | 0.3081878
-0.679376676 | 2.19476629 | 0.309544 | 0.3078298
-0.680057018 | 2.1983625 | 0.3093471 | 0.3073592
-0.682334939 | 2.20531286 | 0.3094051 | 0.3069379
-0.681453715 | 2.21189299 | 0.3080862 | 0.3063378
-0.68229897 | 2.21794347 | 0.3076269 | 0.305785
-0.683442493 | 2.22331871 | 0.3073974 | 0.3052829
-0.685847007 | 2.2296752 | 0.3075995 | 0.3047103
-0.685609106 | 2.23555543 | 0.306684 | 0.3040166
-0.68651667 | 2.2393735 | 0.3065664 | 0.3033671
-0.687168618 | 2.24534816 | 0.306041 | 0.3026188
-0.686367732 | 2.25157957 | 0.3048383 | 0.3018396
-0.688189653 | 2.25536517 | 0.3051345 | 0.3010418
-0.686152184 | 2.26151222 | 0.3034041 | 0.3000906
-0.68614016 | 2.26779676 | 0.302558 | 0.2991765
-0.687430283 | 2.27170206 | 0.3026058 | 0.2982802
-0.687103928 | 2.27765743 | 0.3016713 | 0.2972938
-0.686638034 | 2.28375252 | 0.3006622 | 0.2963106
-0.687143278 | 2.28902993 | 0.3001897 | 0.2952778
-0.686265972 | 2.29456576 | 0.2990832 | 0.2941799
-0.685995328 | 2.30008092 | 0.2982483 | 0.2929972
-0.684613484 | 2.30617503 | 0.296861 | 0.2917834
-0.683195383 | 2.31104135 | 0.2956223 | 0.2906301
-0.681602758 | 2.31630714 | 0.2942627 | 0.2895037
-0.682081396 | 2.32320477 | 0.293595 | 0.2884285
-0.681683629 | 2.32861539 | 0.292742 | 0.287269
-0.681223607 | 2.33424122 | 0.2918394 | 0.2860823
-0.679688572 | 2.34105271 | 0.2903346 | 0.2849174
-0.678587867 | 2.34634702 | 0.2892104 | 0.2837608
-0.676498635 | 2.35503875 | 0.2872558 | 0.2826057
-0.674928521 | 2.35897884 | 0.2861105 | 0.281561
-0.675248897 | 2.3665648 | 0.2853287 | 0.280491
-0.674498645 | 2.37200538 | 0.284358 | 0.2793356
-0.674226216 | 2.37813739 | 0.2835102 | 0.2782046
-0.672533257 | 2.38486294 | 0.2820008 | 0.2770759
-0.671940712 | 2.39231136 | 0.2808751 | 0.2759957
-0.671784995 | 2.39760447 | 0.2801901 | 0.2748809
-0.670640798 | 2.40572356 | 0.2787689 | 0.2737994
-0.66947168 | 2.41113198 | 0.2776587 | 0.2727936
-0.668916865 | 2.41652343 | 0.2768096 | 0.2717777
-0.667860173 | 2.42496609 | 0.2754101 | 0.2707261
-0.666201909 | 2.43339988 | 0.2737741 | 0.2697115
-0.665462351 | 2.43715932 | 0.2730484 | 0.2687959
-0.665508245 | 2.4447166 | 0.2722231 | 0.2678328
-0.66471743 | 2.45103567 | 0.2711986 | 0.2669118
-0.663094246 | 2.45838331 | 0.2697278 | 0.2659934
-0.663681236 | 2.46377925 | 0.2693753 | 0.264946
-0.663796556 | 2.47030121 | 0.2687108 | 0.2640085
-0.662517301 | 2.4767076 | 0.2674992 | 0.262963
-0.661362143 | 2.48357813 | 0.2662941 | 0.262038
-0.660704655 | 2.49074272 | 0.2652641 | 0.2611387
-0.660695856 | 2.49679364 | 0.2646177
-0.659304628 | 2.50288931 | 0.2634174
-0.660133176 | 2.50988895 | 0.2630129
-0.659239346 | 2.51603795 | 0.2620149
-0.654662306 | 2.52518154 | 0.2592536
-0.657371287 | 2.52834416 | 0.2600007
-0.655067812 | 2.53650649 | 0.2582559
-0.656474185 | 2.54202028 | 0.258249
-0.655530905 | 2.5477235 | 0.2573006

## Probe 2
2.Probekörper
|  | Poissonzahl | Poissonzahl | Auswertebereich εy [ % ]
techn. Dehnung x | techn. Dehnung y | Einzelwerte | gleitender | 0.7
[%] | [%] |  | Mittelwert | 1
0 | 0
-0.00181971327 | -0.00589782625 | -0.3085397 | -2.165256 | Poissonzahl
-0.00331661881 | -0.000334641031 | -9.910975 | -2.182154 | 0.3398207
0.000484989047 | -0.00108193693 | 0.44826 | -0.2217622
-0.000901310014 | -0.00117312939 | -0.7682955 | -0.3993728
-0.000397317914 | -0.00138568062 | -0.2867312 | 0.08292502
0.00042456845 | 0.0010802487 | -0.3930284 | 0.1466783
0.000458146838 | 0.00420257118 | -0.1090158 | 0.3514374
-0.000475102545 | -0.00108028616 | -0.4397932 | 0.4620077
0.00115326669 | -0.000701844579 | 1.643194 | 0.6191657
-0.000309564013 | 0.00966333057 | 0.03203492 | 0.3765949
-0.00733409575 | 0.0116272579 | 0.6307674 | 0.4366283
-0.00746816833 | 0.0168264359 | 0.4438354 | 0.4017129
-0.00849898322 | 0.0245637736 | 0.3459966 | 0.390217
-0.0114106337 | 0.0265153887 | 0.4303401 | 0.403584
-0.0120095541 | 0.0361513856 | 0.3322018 | 0.3783103
-0.0176994924 | 0.0387984372 | 0.4561909 | 0.3667508
-0.0172844231 | 0.0447370592 | 0.3863558 | 0.3365244
-0.021252304 | 0.0514793453 | 0.4128317 | 0.3351521
-0.0198196877 | 0.0652024976 | 0.3039713 | 0.3231562
-0.0184462035 | 0.0672226503 | 0.2744046 | 0.3379232
-0.0209010807 | 0.0685149491 | 0.3050587 | 0.3565274
-0.0270157126 | 0.0711887561 | 0.3794941 | 0.3625044
-0.0272879385 | 0.0773352887 | 0.3528524 | 0.3569768
-0.0310603889 | 0.0822124906 | 0.3778062 | 0.3538142
-0.0331408326 | 0.0901973574 | 0.3674258 | 0.3435078
-0.0322615644 | 0.0963194185 | 0.3349435 | 0.3381206
-0.0360624153 | 0.102491852 | 0.3518564 | 0.3360679
-0.0367933236 | 0.109166279 | 0.3370393 | 0.3331563
-0.0377870404 | 0.115813844 | 0.326274 | 0.3342872
-0.0397168095 | 0.116646115 | 0.3404898 | 0.3336638
-0.0405634598 | 0.124933607 | 0.3246801 | 0.3371533
-0.0432258296 | 0.128153087 | 0.3372984 | 0.3391212
-0.045462826 | 0.132663225 | 0.3426935 | 0.3359085
-0.045053338 | 0.13941615 | 0.3231572 | 0.3351966
-0.0504389892 | 0.140915781 | 0.3579371 | 0.3328533
-0.0499397074 | 0.149287859 | 0.3345195 | 0.3323941
-0.0517055779 | 0.160958702 | 0.3212351 | 0.3327761
-0.0539925235 | 0.159206921 | 0.3391343 | 0.3364011
-0.0524948018 | 0.168554703 | 0.3114407 | 0.3356126
-0.0606898607 | 0.170649387 | 0.3556407 | 0.3410768
-0.059603818 | 0.177165717 | 0.3364298 | 0.3380582
-0.0609092628 | 0.179482689 | 0.3393601 | 0.3377607
-0.063051731 | 0.188106526 | 0.3351916 | 0.3371401
-0.0647584303 | 0.191161986 | 0.3387621 | 0.3370562
-0.0670776429 | 0.196970096 | 0.3405473 | 0.3357686
-0.067662875 | 0.202013421 | 0.3349425 | 0.3337093
-0.0696642443 | 0.207175743 | 0.3362568 | 0.3334703
-0.0712701779 | 0.212891426 | 0.3347724 | 0.3321223
-0.0728155709 | 0.219110197 | 0.332324 | 0.3313012
-0.0740828863 | 0.224323051 | 0.3302509 | 0.3311501
-0.0759001764 | 0.22741805 | 0.3337474 | 0.3309477
-0.0768901207 | 0.233342019 | 0.3295168 | 0.3296905
-0.0788762507 | 0.23853684 | 0.330667 | 0.3292759
-0.0806875059 | 0.243350795 | 0.3315687 | 0.3282999
-0.0819871309 | 0.249020336 | 0.3292387 | 0.3277662
-0.0833324475 | 0.254480453 | 0.3274611 | 0.327682
-0.0848222697 | 0.259043367 | 0.3274443 | 0.3278262
-0.0861604975 | 0.26446912 | 0.3257866 | 0.3279315
-0.0884529752 | 0.268935339 | 0.3289005 | 0.3279419
-0.0897750772 | 0.273023963 | 0.3288176 | 0.3269327
-0.0911875644 | 0.277856635 | 0.3281821 | 0.3268066
-0.0928440884 | 0.283086551 | 0.3279707 | 0.3267105
-0.09402937 | 0.288576671 | 0.3258384 | 0.3260887
-0.0951201636 | 0.293712266 | 0.3238549 | 0.3266197
-0.0981780089 | 0.299152804 | 0.3281868 | 0.327631
-0.0995568815 | 0.303803574 | 0.3277015 | 0.3268507
-0.100016415 | 0.30787354 | 0.324862 | 0.326956
-0.102946053 | 0.313388695 | 0.3284932 | 0.3270964
-0.104548956 | 0.317863729 | 0.3289112 | 0.3269057
-0.105198406 | 0.324400616 | 0.3242855 | 0.3274003
-0.107921032 | 0.328798798 | 0.3282282 | 0.3270964
-0.108993083 | 0.33478239 | 0.325564 | 0.3276434
-0.110822498 | 0.338348242 | 0.3275397 | 0.3294985
-0.113773887 | 0.343329176 | 0.3313843 | 0.3307551
-0.112320787 | 0.347994436 | 0.322766 | 0.3321469
-0.116741711 | 0.352733205 | 0.3309632 | 0.3323007
-0.120065633 | 0.358576691 | 0.3348395 | 0.3320227
-0.120881631 | 0.362113358 | 0.3338226 | 0.3298549
-0.124239872 | 0.367201059 | 0.3383429 | 0.3305699
-0.120396659 | 0.372128295 | 0.3235354 | 0.3301513
-0.124197303 | 0.376842767 | 0.3295733 | 0.333111
-0.125247193 | 0.386565186 | 0.3240002 | 0.3339548
-0.130836012 | 0.387779734 | 0.3373978 | 0.3361042
-0.131956573 | 0.392435834 | 0.3362501 | 0.335048
-0.134063025 | 0.396245028 | 0.3383336 | 0.334548
-0.134265665 | 0.402243099 | 0.3337923 | 0.3340818
-0.136159625 | 0.406753733 | 0.3347471 | 0.3346429
-0.137804148 | 0.414926733 | 0.3321168 | 0.3343962
-0.139544458 | 0.418110302 | 0.3337503 | 0.3353555
-0.141417407 | 0.420882279 | 0.3360023 | 0.3354704
-0.143547284 | 0.426465103 | 0.336598 | 0.3360284
-0.143926684 | 0.431546425 | 0.3335138 | 0.3366049
-0.146909793 | 0.436046311 | 0.3369133 | 0.3374389
-0.147268599 | 0.440495947 | 0.3343245 | 0.3373412
-0.150272419 | 0.443552858 | 0.3387926 | 0.3379103
-0.152196329 | 0.448321368 | 0.3394804 | 0.3380286
-0.153060905 | 0.453266947 | 0.3376838 | 0.3376178
-0.154319527 | 0.458704775 | 0.3364245 | 0.3377571
-0.156200431 | 0.46326909 | 0.33717 | 0.3377301
-0.158561785 | 0.467204471 | 0.3393841 | 0.3376686
-0.159795973 | 0.473572629 | 0.3374265 | 0.3378262
-0.161546937 | 0.477412572 | 0.3383801 | 0.3380051
-0.162482655 | 0.483162923 | 0.3362896 | 0.3385376
-0.164298896 | 0.487732658 | 0.3368626 | 0.3397155
-0.167629469 | 0.49277861 | 0.340172 | 0.3404653
-0.168204672 | 0.497174637 | 0.3383211 | 0.3404391
-0.171229829 | 0.502077245 | 0.3410428 | 0.3403154
-0.17302039 | 0.505643097 | 0.3421789 | 0.3401926
-0.174223783 | 0.511502835 | 0.3406116 | 0.340078
-0.175608686 | 0.516433767 | 0.3400411 | 0.3397431
-0.176159397 | 0.521640799 | 0.3377025 | 0.3400024
-0.178906783 | 0.525533683 | 0.3404288 | 0.3404392
-0.181022207 | 0.529915004 | 0.3416061 | 0.3399953
-0.181381372 | 0.535147862 | 0.3389369 | 0.339742
-0.184134081 | 0.539448206 | 0.3413378 | 0.3392266
-0.184775172 | 0.543638032 | 0.3398864 | 0.3395166
-0.185514395 | 0.548519383 | 0.3382094 | 0.3399812
-0.189262506 | 0.556099552 | 0.3403393 | 0.3396914
-0.187072451 | 0.55616738 | 0.33636 | 0.3397754
-0.19269439 | 0.562138677 | 0.342788 | 0.3405318
-0.194053281 | 0.567060243 | 0.3422093 | 0.3400128
-0.192325136 | 0.571103252 | 0.3367607 | 0.3394028
-0.196012439 | 0.575223195 | 0.3407589 | 0.339849
-0.197254343 | 0.579917749 | 0.3401419 | 0.3399045
-0.198619295 | 0.583842848 | 0.3401931 | 0.3402223
-0.1994392 | 0.588039727 | 0.3391594 | 0.3401436
-0.201673357 | 0.594921444 | 0.3389916 | 0.340716
-0.204072434 | 0.598389032 | 0.3410364 | 0.3410713
-0.20601469 | 0.602855854 | 0.3417313 | 0.3409861
-0.206297299 | 0.607114809 | 0.3397995 | 0.3400946
-0.208837854 | 0.610599404 | 0.3420211 | 0.3396299
-0.209914418 | 0.616003662 | 0.3407681 | 0.3393694
-0.211497669 | 0.620936986 | 0.3406105 | 0.3395363
-0.210990268 | 0.625575794 | 0.3372737 | 0.3394504
-0.212937794 | 0.630971663 | 0.337476 | 0.3401062
-0.216234903 | 0.634643922 | 0.3407185 | 0.3409384
-0.218063032 | 0.638352324 | 0.3416029 | 0.341016
-0.218934213 | 0.643582137 | 0.3401807 | 0.340431
-0.220689297 | 0.648032544 | 0.3405528 | 0.3390465
-0.22284768 | 0.652293418 | 0.3416372 | 0.3385514
-0.224171817 | 0.657190377 | 0.3411064 | 0.3384673
-0.224367179 | 0.662479634 | 0.3386779 | 0.3385834
-0.221701781 | 0.665255511 | 0.3332581 | 0.3394449
-0.226681131 | 0.670500876 | 0.3380773 | 0.3411441
-0.230654907 | 0.675977417 | 0.3412169 | 0.3421683
-0.232223151 | 0.679637415 | 0.3416868 | 0.3422298
-0.234314758 | 0.683162835 | 0.3429852 | 0.3423585
-0.235466499 | 0.688993753 | 0.3417542 | 0.3419731
-0.237612592 | 0.69234755 | 0.3431984 | 0.341818
-0.238140978 | 0.697288843 | 0.3415241 | 0.3416117
-0.240434369 | 0.702345569 | 0.3423306 | 0.3420056 | 0.3420056
-0.241202615 | 0.707217959 | 0.3410584 | 0.342238 | 0.342238
-0.242482252 | 0.71113707 | 0.3409782 | 0.3422552 | 0.3422552
-0.244947022 | 0.715869926 | 0.3421669 | 0.3425135 | 0.3425135
-0.247260567 | 0.719840311 | 0.3434936 | 0.3424643 | 0.3424643
-0.248897336 | 0.724607127 | 0.3434928 | 0.3420228 | 0.3420228
-0.249256418 | 0.730648381 | 0.3411441 | 0.3416319 | 0.3416319
-0.251134779 | 0.733732673 | 0.3422701 | 0.3418683 | 0.3418683
-0.252557713 | 0.738644183 | 0.3419207 | 0.3403457 | 0.3403457
-0.25331847 | 0.74224606 | 0.3412864 | 0.3399299 | 0.3399299
-0.254789599 | 0.74600594 | 0.3415383 | 0.3397115 | 0.3397115
-0.257504467 | 0.75222032 | 0.3423259 | 0.3395423 | 0.3395423
-0.25360774 | 0.757813267 | 0.3346573 | 0.3391034 | 0.3391034
-0.258643188 | 0.761070141 | 0.3398415 | 0.3399608 | 0.3399608
-0.260393581 | 0.765425849 | 0.3401944 | 0.3408985 | 0.3408985
-0.262288097 | 0.769867902 | 0.3406923 | 0.3407403 | 0.3407403
-0.263437063 | 0.774515653 | 0.3401314 | 0.3407667 | 0.3407667
-0.264059484 | 0.779064379 | 0.3389444 | 0.3411681 | 0.3411681
-0.269910384 | 0.783415627 | 0.3445303 | 0.3415915 | 0.3415915
-0.267335123 | 0.787662796 | 0.339403 | 0.3407718 | 0.3407718
-0.269787437 | 0.791572439 | 0.3408247 | 0.341074 | 0.341074
-0.272356888 | 0.796043649 | 0.3421381 | 0.3410671 | 0.3410671
-0.273430271 | 0.801703448 | 0.3410616 | 0.3406317 | 0.3406317
-0.274271456 | 0.805658096 | 0.3404316 | 0.3405647 | 0.3405647
-0.27619295 | 0.810153872 | 0.3409142 | 0.3404956 | 0.3404956
-0.277504142 | 0.814297011 | 0.3407898 | 0.3408377 | 0.3408377
-0.278613437 | 0.819545192 | 0.339961 | 0.3396248 | 0.3396248
-0.280449547 | 0.823092546 | 0.3407266 | 0.339662 | 0.339662
-0.281595539 | 0.82801219 | 0.3400862 | 0.3397601 | 0.3397601
-0.28486647 | 0.83142363 | 0.3426249 | 0.3400504 | 0.3400504
-0.281299031 | 0.840387599 | 0.3347253 | 0.3396422 | 0.3396422
-0.285732394 | 0.840026281 | 0.340147 | 0.3405472 | 0.3405472
-0.288239619 | 0.844740023 | 0.341217 | 0.3400748 | 0.3400748
-0.289841432 | 0.848636314 | 0.3415379 | 0.3395536 | 0.3395536
-0.290741506 | 0.853656005 | 0.3405839 | 0.339265 | 0.339265
-0.291281403 | 0.858603038 | 0.3392504 | 0.3390087 | 0.3390087
-0.291493621 | 0.862956266 | 0.3377849 | 0.3388355 | 0.3388355
-0.294065239 | 0.868446049 | 0.3386108 | 0.3389584 | 0.3389584
-0.296631146 | 0.872200437 | 0.3400952 | 0.3389626 | 0.3389626
-0.297424991 | 0.876578065 | 0.3393023 | 0.3387017 | 0.3387017
-0.297590845 | 0.879446762 | 0.3383841 | 0.3386658 | 0.3386658
-0.299020976 | 0.883633176 | 0.3383994 | 0.3386818 | 0.3386818
-0.301006864 | 0.888891563 | 0.3386317 | 0.3386343 | 0.3386343
-0.302583762 | 0.893128915 | 0.3387907 | 0.338949 | 0.338949
-0.304062283 | 0.89661299 | 0.3391232 | 0.3392739 | 0.3392739
-0.305155384 | 0.901589492 | 0.3384638 | 0.339324 | 0.339324
-0.306220767 | 0.90554444 | 0.3381621 | 0.3389147 | 0.3389147
-0.309362862 | 0.909341258 | 0.3402055 | 0.3391492 | 0.3391492
-0.311121913 | 0.913948691 | 0.3404151 | 0.3388454 | 0.3388454
-0.311175907 | 0.916912634 | 0.3393736 | 0.3385587 | 0.3385587
-0.310383865 | 0.922615747 | 0.3364173 | 0.3384201 | 0.3384201
-0.314845366 | 0.927832043 | 0.3393344 | 0.3391987 | 0.3391987
-0.315031615 | 0.930157111 | 0.3386865 | 0.3391365 | 0.3391365
-0.317101593 | 0.93545253 | 0.338982 | 0.3386621 | 0.3386621
-0.318080825 | 0.939176766 | 0.3386805 | 0.3383684 | 0.3383684
-0.320839993 | 0.942786555 | 0.3403103 | 0.3384056 | 0.3384056
-0.321081999 | 0.947080221 | 0.339023 | 0.3385377 | 0.3385377
-0.320236607 | 0.952192866 | 0.3363149 | 0.3383928 | 0.3383928
-0.322983463 | 0.956949921 | 0.3375134 | 0.3391324 | 0.3391324
-0.325130393 | 0.959464363 | 0.3388666 | 0.3388188 | 0.3388188
-0.327198375 | 0.959608722 | 0.3409706 | 0.3387275 | 0.3387275
-0.327831904 | 0.969060332 | 0.3382988 | 0.3387329 | 0.3387329
-0.329634911 | 0.969478023 | 0.3400128 | 0.339769 | 0.339769
-0.3295832 | 0.98106244 | 0.3359452 | 0.3393426 | 0.3393426
-0.332192672 | 0.981626919 | 0.3384103 | 0.339868 | 0.339868
-0.335926577 | 0.985129211 | 0.3409975 | 0.33987 | 0.33987
-0.339250406 | 0.987688668 | 0.3434791 | 0.3395387 | 0.3395387
-0.336026889 | 0.99451209 | 0.3378812 | 0.3383777 | 0.3383777
-0.337914653 | 0.998058786 | 0.3385719 | 0.338486 | 0.338486
-0.339436054 | 1.0030016 | 0.3384203 | 0.3387826
-0.341814447 | 1.00728932 | 0.3393409 | 0.33889
-0.341891614 | 1.01248971 | 0.3376742 | 0.3391983
-0.344197951 | 1.01706528 | 0.3384227 | 0.3392207
-0.346738263 | 1.01965273 | 0.3400552 | 0.3399284
-0.347476432 | 1.02513352 | 0.3389572 | 0.3394899
-0.350965905 | 1.02958068 | 0.3408824 | 0.3392548
-0.349529081 | 1.03476529 | 0.3377859 | 0.3387616
-0.354630469 | 1.03704808 | 0.3419615 | 0.3388498
-0.352699105 | 1.04391221 | 0.3378628 | 0.3387768
-0.354032512 | 1.04811117 | 0.3377815 | 0.3384328
-0.35541923 | 1.05024259 | 0.3384163 | 0.3386475
-0.357117337 | 1.05585048 | 0.3382272 | 0.3386278
-0.363337735 | 1.06364748 | 0.341596 | 0.3384686
-0.35871511 | 1.06715045 | 0.336143 | 0.3376215
-0.361958199 | 1.06818089 | 0.3388548 | 0.3379544
-0.363150287 | 1.07339851 | 0.3383182 | 0.3377143
-0.363596905 | 1.07754439 | 0.337431 | 0.337364
-0.364901503 | 1.08163688 | 0.3373604 | 0.3372508
-0.366709778 | 1.08555866 | 0.3378074 | 0.3371593
-0.368475214 | 1.09127855 | 0.3376546 | 0.3367942
-0.36863452 | 1.09528013 | 0.3365664 | 0.3363832
-0.370434096 | 1.09965172 | 0.3368649 | 0.3364351
-0.371808027 | 1.10360526 | 0.3369031 | 0.3366354
-0.372118682 | 1.10755616 | 0.3359818 | 0.3364893
-0.3734345 | 1.11273777 | 0.3355997 | 0.3366313
-0.375707827 | 1.11543579 | 0.336826 | 0.3370188
-0.378350089 | 1.11982148 | 0.3378664 | 0.3368294
-0.3783663 | 1.12551157 | 0.3361727 | 0.3366495
-0.379999533 | 1.1286277 | 0.3366917 | 0.336794
-0.382343589 | 1.13274524 | 0.3375371 | 0.3364962
-0.382087802 | 1.13757534 | 0.3358791 | 0.3366741
-0.384877708 | 1.14218268 | 0.3369669 | 0.336544
-0.386392182 | 1.14692064 | 0.3368953 | 0.3361723
-0.386202394 | 1.15214603 | 0.3352026 | 0.3360591
-0.390044546 | 1.15252375 | 0.3384265 | 0.337376
-0.388487359 | 1.15887204 | 0.3352289 | 0.3369795
-0.389880006 | 1.16344577 | 0.335108 | 0.3374538
-0.393399664 | 1.16968484 | 0.3363296 | 0.3377035
-0.399419363 | 1.16861989 | 0.3417872 | 0.3377618
-0.395823554 | 1.17649223 | 0.3364438 | 0.3364813
-0.3976606 | 1.17790382 | 0.3376002 | 0.3363356
-0.398862584 | 1.18583305 | 0.3363564 | 0.335745
-0.400493543 | 1.18974562 | 0.3366212 | 0.3357285
-0.40048912 | 1.19411833 | 0.3353848 | 0.3356026
-0.402333618 | 1.19843674 | 0.3357154 | 0.3357161
-0.403180322 | 1.20479266 | 0.3346471 | 0.3354843
-0.40621588 | 1.20798963 | 0.3362743 | 0.3353883
-0.406949538 | 1.21118957 | 0.3359916 | 0.3351881
-0.408369783 | 1.21556018 | 0.3359519 | 0.3347117
-0.408393143 | 1.22069982 | 0.3345566 | 0.3347083
-0.409785101 | 1.22628821 | 0.334167 | 0.3346806
-0.412162152 | 1.22933225 | 0.3352732 | 0.3347331
-0.411831596 | 1.23447167 | 0.3336096 | 0.3345243
-0.41530108 | 1.23625325 | 0.3359353 | 0.3358716
-0.415435437 | 1.24226524 | 0.3344177 | 0.335481
-0.416921787 | 1.24666431 | 0.3344299 | 0.3349869
-0.41783694 | 1.25015119 | 0.3342291 | 0.3351354
-0.426353643 | 1.25270673 | 0.3403459 | 0.3350943
-0.420028595 | 1.25763606 | 0.3339826 | 0.3338818
-0.419513202 | 1.26379531 | 0.3319471 | 0.3337276
-0.423215728 | 1.26268174 | 0.3351721 | 0.3337948
-0.424846677 | 1.27190533 | 0.3340238 | 0.3339436
-0.426417897 | 1.27561894 | 0.3342831 | 0.333942
-0.426789755 | 1.28083598 | 0.3332119 | 0.3335429
-0.427142372 | 1.28547729 | 0.3322831 | 0.3332595
-0.431457003 | 1.28441977 | 0.3359159 | 0.3330498
-0.431798097 | 1.2927463 | 0.3340161 | 0.3321562
-0.431461967 | 1.29845931 | 0.3322876 | 0.332024
-0.432230304 | 1.3027034 | 0.3317949 | 0.3319177
-0.433348037 | 1.30828166 | 0.3312345 | 0.3318507
-0.43474743 | 1.31166197 | 0.3314478 | 0.3320445
-0.438691573 | 1.31598899 | 0.333355 | 0.3322234
-0.438074767 | 1.32047208 | 0.3317562 | 0.3319379
-0.439398437 | 1.32564644 | 0.3314597 | 0.3322109
-0.441694639 | 1.32958933 | 0.3322038 | 0.3324461
-0.442910557 | 1.33269392 | 0.3323423 | 0.3325397
-0.4449065 | 1.34037235 | 0.3319275 | 0.332575
-0.447055667 | 1.3420218 | 0.333121 | 0.3326966
-0.447928646 | 1.34660367 | 0.3326358 | 0.3325404
-0.449601939 | 1.35148898 | 0.3326716 | 0.3326251
-0.450341202 | 1.35433133 | 0.3325192 | 0.3326205
-0.4518386 | 1.35876842 | 0.3325354 | 0.3322645
-0.453403382 | 1.36427509 | 0.3323401 | 0.3321575
-0.455764996 | 1.36841979 | 0.3330593 | 0.3319535
-0.457041344 | 1.37394724 | 0.3326484 | 0.331861
-0.45612979 | 1.37912239 | 0.3307392 | 0.3312947
-0.459147742 | 1.38297361 | 0.3320004 | 0.3312328
-0.459557822 | 1.38705132 | 0.33132 | 0.3309444
-0.462775349 | 1.39139887 | 0.3325972 | 0.3305999
-0.46059416 | 1.39651451 | 0.329817 | 0.3301863
-0.462693548 | 1.40027935 | 0.3304295 | 0.3302958
-0.465264185 | 1.407509 | 0.3305586 | 0.3301436
-0.464920559 | 1.41057233 | 0.3295971 | 0.3300722
-0.467428899 | 1.41418328 | 0.3305292 | 0.3301828
-0.468973694 | 1.41956436 | 0.3303645 | 0.3300246
-0.469752865 | 1.42492384 | 0.3296688 | 0.3297144
-0.471356361 | 1.42748162 | 0.3302014 | 0.3300263
-0.472828214 | 1.43216201 | 0.3301499 | 0.3298659
-0.473771156 | 1.43680828 | 0.3297386 | 0.329689
-0.47382664 | 1.44102101 | 0.3288131 | 0.3295951
-0.478347149 | 1.44416174 | 0.3312282 | 0.3295364
-0.478058473 | 1.45130222 | 0.3293997 | 0.3291782
-0.478802922 | 1.45415539 | 0.3292653 | 0.3289732
-0.48050478 | 1.45930677 | 0.3292692 | 0.3286516
-0.481231238 | 1.46484729 | 0.3285197 | 0.3287649
-0.483381059 | 1.467295 | 0.3294369 | 0.3287998
-0.483329344 | 1.47188349 | 0.3283747 | 0.3284592
-0.483957778 | 1.47702402 | 0.3276574 | 0.3283408
-0.488229562 | 1.48022001 | 0.3298358 | 0.3286598
-0.487814868 | 1.48409938 | 0.3286942 | 0.3282386
-0.488746919 | 1.49129193 | 0.3277339 | 0.3277885
-0.490311297 | 1.49584179 | 0.3277829 | 0.3278082
-0.49322952 | 1.49803035 | 0.329252 | 0.327799
-0.493055129 | 1.50445564 | 0.3277299 | 0.3275487
-0.493080491 | 1.51046138 | 0.3264436 | 0.3275262
-0.495617897 | 1.51180073 | 0.3278328 | 0.3277191
-0.497537086 | 1.51810107 | 0.3277365 | 0.3276192
-0.499221355 | 1.52201229 | 0.3280009 | 0.3273847
-0.500115323 | 1.52652292 | 0.3276173 | 0.3270446
-0.501484301 | 1.53168052 | 0.3274079 | 0.3269422
-0.502688732 | 1.53570884 | 0.3273334 | 0.3267762
-0.503074579 | 1.54050896 | 0.3265639 | 0.3264558
-0.504079182 | 1.54483028 | 0.3263007 | 0.3262717
-0.506556639 | 1.54860588 | 0.3271049 | 0.3263183
-0.5074202 | 1.55374878 | 0.326578 | 0.3260261
-0.507538315 | 1.55815023 | 0.3257313 | 0.3258584
-0.509152257 | 1.56352639 | 0.3256435 | 0.3256554
-0.511723324 | 1.56713678 | 0.3265339 | 0.3256455
-0.511725494 | 1.57142677 | 0.3256439 | 0.3253932
-0.513728429 | 1.57711536 | 0.3257393 | 0.3253155
-0.513401037 | 1.58107556 | 0.3247163 | 0.3253406
-0.516090976 | 1.58507351 | 0.3255943 | 0.3256031
-0.517332321 | 1.59046023 | 0.3252721 | 0.3257157
-0.518674149 | 1.59466761 | 0.3252553 | 0.3258523
-0.52109655 | 1.59911861 | 0.3258649 | 0.3259616
-0.522756146 | 1.60340513 | 0.3260287 | 0.3258015
-0.524395119 | 1.60779845 | 0.3261572 | 0.3255714
-0.525432539 | 1.61197642 | 0.3259555 | 0.3252558
-0.52712834 | 1.61794328 | 0.3258015 | 0.3250113
-0.527393972 | 1.62242836 | 0.3250646 | 0.32486
-0.528533636 | 1.62686576 | 0.3248785 | 0.3246015
-0.52948347 | 1.63129408 | 0.3245788 | 0.3246309
-0.531189832 | 1.63577402 | 0.324733 | 0.3246598
-0.533516095 | 1.64135962 | 0.3250452 | 0.3245243
-0.532978148 | 1.64615262 | 0.323772 | 0.3242963
-0.535805173 | 1.64850218 | 0.3250255 | 0.3244252
-0.537082285 | 1.65397028 | 0.3247231 | 0.3243003
-0.537766126 | 1.65948555 | 0.3240559 | 0.3240575
-0.538961592 | 1.66394876 | 0.3239052 | 0.3241546
-0.541009539 | 1.66763819 | 0.3244166 | 0.3241718
-0.542393303 | 1.67198594 | 0.3244006 | 0.324204
-0.542604288 | 1.67724537 | 0.3235092 | 0.3242594
-0.545539216 | 1.68095443 | 0.3245413 | 0.3244705
-0.546092379 | 1.68551732 | 0.323991 | 0.3244158
-0.548588741 | 1.69015948 | 0.3245781 | 0.324457
-0.550334702 | 1.69501959 | 0.3246775 | 0.3242342
-0.551390629 | 1.69886121 | 0.3245648 | 0.3240166
-0.552584343 | 1.70409995 | 0.3242676 | 0.3239243
-0.554115516 | 1.70919397 | 0.324197 | 0.3237655
-0.554288459 | 1.71360094 | 0.3234641 | 0.3237284
-0.555864821 | 1.71780993 | 0.3235892 | 0.3238753
-0.55842545 | 1.72298431 | 0.3241036 | 0.3240229
-0.559094961 | 1.72841004 | 0.3234736 | 0.3240187
-0.561781302 | 1.73383257 | 0.3240113 | 0.3241621
-0.56301759 | 1.73664342 | 0.3241987 | 0.3242911
-0.564492561 | 1.74050257 | 0.3243273 | 0.3244551
-0.566071986 | 1.7466904 | 0.3240826 | 0.324549
-0.567089507 | 1.74924686 | 0.3241907 | 0.3246257
-0.569421214 | 1.75392053 | 0.3246562 | 0.324677
-0.571987332 | 1.75986025 | 0.3250186 | 0.324722
-0.572322295 | 1.76209417 | 0.3247967 | 0.3247309
-0.573687262 | 1.76809545 | 0.3244662 | 0.3250205
-0.575203801 | 1.77287211 | 0.3244474 | 0.3250693
-0.577429883 | 1.7773576 | 0.3248811 | 0.3253916
-0.579108777 | 1.78152654 | 0.3250632 | 0.3253386
-0.582488271 | 1.78543478 | 0.3262445 | 0.3252652
-0.581244052 | 1.79003958 | 0.3247102 | 0.3253296
-0.585151995 | 1.79461932 | 0.3260591 | 0.3250923
-0.584463877 | 1.80047845 | 0.3246159 | 0.325053
-0.585902081 | 1.80446061 | 0.3246965 | 0.3248699
-0.590541726 | 1.80833646 | 0.3265663 | 0.3252613
-0.586925416 | 1.81416396 | 0.3235239 | 0.3248431
-0.592368802 | 1.81784877 | 0.3258625 | 0.3253442
-0.59063355 | 1.82463047 | 0.3237004 | 0.3257874
-0.597226333 | 1.82831901 | 0.3266532 | 0.3259318
-0.596181403 | 1.83737036 | 0.3244754 | 0.3258226
-0.59883835 | 1.83676041 | 0.3260296 | 0.326393
-0.604528431 | 1.84263414 | 0.3280784 | 0.3263106
-0.599827004 | 1.84890782 | 0.3244223 | 0.3258618
-0.602748838 | 1.84831507 | 0.3261072 | 0.3262652
-0.606366693 | 1.85247876 | 0.3273272 | 0.3263891
-0.606348472 | 1.86214614 | 0.3256181 | 0.3263522
-0.608337972 | 1.86701795 | 0.325834 | 0.3263344
-0.610783925 | 1.87104728 | 0.3264396 | 0.3262563
-0.613207288 | 1.87682026 | 0.3267267 | 0.3263579
-0.614827589 | 1.87938807 | 0.3271424 | 0.3265001
-0.614409136 | 1.88741549 | 0.3255293 | 0.3263404
-0.615482399 | 1.89121177 | 0.3254434 | 0.326493
-0.619787696 | 1.89567923 | 0.3269476 | 0.3266255
-0.622322992 | 1.90058447 | 0.3274377 | 0.3266601
-0.621896774 | 1.90564932 | 0.3263438 | 0.3266511
-0.623471894 | 1.91077603 | 0.3262925 | 0.3269443
-0.624409786 | 1.91474471 | 0.326106 | 0.3270117
-0.627564569 | 1.91845027 | 0.3271206 | 0.3270793
-0.630245261 | 1.92504518 | 0.3273925 | 0.3273601
-0.632628057 | 1.92986144 | 0.3278101 | 0.3273857
-0.630745904 | 1.93107597 | 0.3266293 | 0.3277645
-0.634084759 | 1.94239853 | 0.3264442 | 0.3278946
-0.638186933 | 1.94258571 | 0.3285245 | 0.3278515
-0.637732173 | 1.94715107 | 0.3275206 | 0.3273368
-0.644252509 | 1.95403212 | 0.3297042 | 0.3277343
-0.640725267 | 1.95773243 | 0.3272793 | 0.3276202
-0.642338206 | 1.96898002 | 0.3262289 | 0.3279716
-0.641866955 | 1.96921152 | 0.3259512 | 0.3284058
-0.649459717 | 1.9710004 | 0.3295077 | 0.3288886
-0.650359252 | 1.97597253 | 0.3291338 | 0.3288091
-0.65239926 | 1.98275772 | 0.3290363 | 0.3286989
-0.652783038 | 1.98776892 | 0.3283999 | 0.3284947
-0.654324801 | 1.99267284 | 0.3283654 | 0.3283312
-0.657243002 | 1.99702979 | 0.3291103 | 0.3283428
-0.658222123 | 2.00321521 | 0.3285828 | 0.3280339
-0.658992062 | 2.00903065 | 0.3280149 | 0.3279863
-0.659345671 | 2.01276148 | 0.3275826 | 0.3280253
-0.662576361 | 2.01744521 | 0.3284235 | 0.3282501
-0.662575134 | 2.02272339 | 0.3275659 | 0.3283337
-0.665590631 | 2.02711088 | 0.3283445 | 0.3286073
-0.667079755 | 2.03247875 | 0.32821 | 0.3287147
-0.669624275 | 2.03714781 | 0.3287068 | 0.3290489
-0.671686456 | 2.0425854 | 0.3288413 | 0.3291078
-0.673381185 | 2.04716168 | 0.3289341 | 0.3290804
-0.675311984 | 2.05335994 | 0.3288814 | 0.329206
-0.677864932 | 2.05487616 | 0.3298812 | 0.3290146
-0.677668523 | 2.05977566 | 0.3290011 | 0.3288306
-0.678869398 | 2.06528959 | 0.3287042 | 0.3288068
-0.68177596 | 2.06873357 | 0.329562 | 0.3289194
-0.680358238 | 2.07474063 | 0.3279245 | 0.3287484
-0.683950108 | 2.07912099 | 0.3289612 | 0.3290298
-0.685042513 | 2.08294315 | 0.328882 | 0.3286874
-0.687374404 | 2.08758787 | 0.3292673 | 0.3295749
-0.687621113 | 2.09189713 | 0.3287069 | 0.3293853
-0.689723344 | 2.09431223 | 0.3293317 | 0.3293548
-0.687123368 | 2.09969675 | 0.3272489 | 0.3290776
-0.700581429 | 2.10183001 | 0.3333197 | 0.3293773
-0.692534617 | 2.10933382 | 0.3283191 | 0.3281249
-0.694501896 | 2.11380914 | 0.3285547 | 0.3276955
-0.694463101 | 2.11761754 | 0.3279455 | 0.3274267
-0.697602703 | 2.12200169 | 0.3287475 | 0.3271146
-0.695964139 | 2.12795396 | 0.3270579 | 0.3266922
-0.695413429 | 2.13204546 | 0.326172 | 0.326426
-0.698656264 | 2.135187 | 0.3272108 | 0.3261612
-0.698579874 | 2.14035755 | 0.3263847 | 0.3257573
-0.700589403 | 2.14486449 | 0.3266357 | 0.3253733
-0.700437051 | 2.1503818 | 0.3257268 | 0.3247535
-0.700267251 | 2.15567708 | 0.3248479 | 0.3243195
-0.702089388 | 2.15900379 | 0.3251914 | 0.3239119
-0.701892976 | 2.16323312 | 0.3244648 | 0.3234231
-0.701573419 | 2.16845078 | 0.3235367 | 0.3229362
-0.703036627 | 2.17283742 | 0.3235569 | 0.32239
-0.702642841 | 2.17664829 | 0.3228095 | 0.3218049
-0.703910239 | 2.1809946 | 0.3227474 | 0.3211098
-0.704129251 | 2.18652949 | 0.3220305 | 0.3202789
-0.703382947 | 2.19255034 | 0.3208058 | 0.3195817
-0.704172293 | 2.19620655 | 0.3206312 | 0.3190998
-0.70325656 | 2.20225963 | 0.3193341 | 0.3183756
-0.703183143 | 2.20715432 | 0.3185926 | 0.3177347
-0.70445574 | 2.21148019 | 0.3185449 | 0.3170267
-0.705426341 | 2.21556026 | 0.3183964 | 0.3161255
-0.704365943 | 2.22190469 | 0.31701 | 0.3151936
-0.703945771 | 2.2267637 | 0.3161295 | 0.3143676
-0.703121871 | 2.23176089 | 0.3150525 | 0.3134578
-0.702800671 | 2.23794059 | 0.314039 | 0.3126121
-0.703403698 | 2.24201651 | 0.3137371 | 0.311736
-0.702997453 | 2.24686103 | 0.3128798 | 0.3107198
-0.70210463 | 2.25336532 | 0.3115805 | 0.309782
-0.702141094 | 2.25896459 | 0.3108243 | 0.3088108
-0.701163029 | 2.2643104 | 0.3096585 | 0.3076365
-0.700999995 | 2.27113892 | 0.3086557 | 0.3064958
-0.701055905 | 2.27474398 | 0.3081911 | 0.3053232
-0.699681215 | 2.28113902 | 0.3067245 | 0.3041052
-0.697993756 | 2.28885985 | 0.3049526 | 0.302946
-0.697659406 | 2.29527078 | 0.3039552 | 0.3017387
-0.697084013 | 2.30218234 | 0.3027927 | 0.3004628
-0.697143041 | 2.30764839 | 0.3021011 | 0.299234
-0.696370743 | 2.31407355 | 0.3009285 | 0.297739
-0.693797762 | 2.32104602 | 0.298916 | 0.2964864
-0.692659041 | 2.3276739 | 0.2975756 | 0.2950158
-0.692673213 | 2.33499526 | 0.2966487 | 0.2937688
-0.690426151 | 2.34339626 | 0.2946263 | 0.2924815
-0.691263889 | 2.34592866 | 0.2946653 | 0.2911953
-0.689155178 | 2.36365923 | 0.2915628 | 0.2898439
-0.688295255 | 2.36250882 | 0.2913408 | 0.2887637
-0.688218911 | 2.37143146 | 0.2902124 | 0.2878346
-0.684999128 | 2.37685855 | 0.2881952 | 0.2865056
-0.686645482 | 2.38494349 | 0.2879085 | 0.2854598
-0.684270054 | 2.39120215 | 0.2861615 | 0.2841107
-0.687250576 | 2.39714723 | 0.2866952 | 0.2828432
-0.682347841 | 2.40629487 | 0.2835678 | 0.2813701
-0.682493068 | 2.41192536 | 0.2829661 | 0.28016
-0.680665513 | 2.42089243 | 0.2811631 | 0.2788176
-0.679994011 | 2.43008065 | 0.2798236 | 0.2782237
-0.680236928 | 2.43524548 | 0.2793299 | 0.2773519
-0.678319108 | 2.44424141 | 0.2775172 | 0.2762706
-0.67663968 | 2.44933925 | 0.276254 | 0.2753908
-0.680158988 | 2.44491168 | 0.2781937 | 0.274363
-0.679178953 | 2.46557537 | 0.2754647 | 0.2727269
-0.677280636 | 2.47251944 | 0.2739233 | 0.2715262
-0.676674743 | 2.4775858 | 0.2731186 | 0.2703283
-0.675150471 | 2.49027686 | 0.2711146 | 0.2690073
-0.674633823 | 2.49851943 | 0.2700134 | 0.2679265
-0.674440424 | 2.50292338 | 0.2694611 | 0.2670427
-0.67257809 | 2.51023787 | 0.267934 | 0.2658954
-0.671105909 | 2.518094 | 0.2665134 | 0.2649522
-0.670896423 | 2.52491482 | 0.2657105 | 0.2639258
-0.672444894 | 2.53184768 | 0.2655945 | 0.2627322
-0.669812633 | 2.53981863 | 0.2637246 | 0.2616184
-0.670271259 | 2.54645241 | 0.2632177 | 0.2607593
-0.667896194 | 2.5552526 | 0.2613817 | 0.2598156
-0.66613407 | 2.56459518 | 0.2597424 | 0.2590385
-0.667994664 | 2.56895639 | 0.2600257 | 0.2584112
-0.668766865 | 2.57784171 | 0.259429 | 0.2575784
-0.66810413 | 2.58454748 | 0.2584995 | 0.256687
-0.667341981 | 2.59166083 | 0.2574959 | 0.2558155
-0.666981258 | 2.59924044 | 0.2566062 | 0.2549918
-0.667002599 | 2.60689135 | 0.2558613 | 0.2539325
-0.666302699 | 2.6132389 | 0.254972 | 0.2530889
-0.665983458 | 2.62051449 | 0.2541423 | 0.2521928
-0.665817996 | 2.62777422 | 0.2533772 | 0.2512942
-0.662386494 | 2.63573425 | 0.25131 | 0.2504574
-0.664931442 | 2.64236213 | 0.2516428 | 0.2499328
-0.664128381 | 2.651301 | 0.2504915 | 0.2491232
-0.663395176 | 2.65730571 | 0.2496496 | 0.2484377
-0.663670547 | 2.66327799 | 0.2491931 | 0.2478282
-0.664238225 | 2.67097969 | 0.2486871 | 0.2470921
-0.663551623 | 2.67998902 | 0.2475949 | 0.2463559
-0.663582992 | 2.68587686 | 0.2470638 | 0.2456689
-0.66398777 | 2.69255027 | 0.2466018 | 0.2448004
-0.662815203 | 2.69971685 | 0.2455129 | 0.2438524
-0.663024848 | 2.7061573 | 0.245006 | 0.2431333
-0.661921113 | 2.71101585 | 0.2441598 | 0.2425274
-0.661217067 | 2.72417937 | 0.2427216 | 0.2419699
-0.660784045 | 2.73207182 | 0.2418619 | 0.241466
-0.662201115 | 2.73730236 | 0.2419174 | 0.2408307
-0.663445328 | 2.74177744 | 0.2419764 | 0.2402581
-0.663853911 | 2.75033178 | 0.2413723 | 0.2394739
-0.661924214 | 2.7556971 | 0.2402021 | 0.2386519
-0.659531346 | 2.76318399 | 0.2386853 | 0.2379623
-0.662453535 | 2.7711393 | 0.2390546 | 0.2374371
-0.661498942 | 2.77876305 | 0.2380552 | 0.2367494
-0.66089708 | 2.7855111 | 0.2372624 | 0.2362443
-0.660926809 | 2.79161515 | 0.2367543 | 0.2356579
-0.66078099 | 2.79921804 | 0.2360591 | 0.2350391
-0.661052094 | 2.80563282 | 0.235616 | 0.2344191
-0.662195421 | 2.81151333 | 0.2355299 | 0.2338488
-0.660675713 | 2.81942155 | 0.2343302 | 0.2331088
-0.660389441 | 2.82628026 | 0.2336603 | 0.232541
-0.660216971 | 2.8340484 | 0.232959 | 0.2318918
-0.661107897 | 2.84024352 | 0.2327645 | 0.2313343
-0.660180819 | 2.84769451 | 0.2318299 | 0.2305962
-0.660830468 | 2.85466514 | 0.2314914 | 0.2300841
-0.659405167 | 2.8618264 | 0.2304141 | 0.2294487
-0.660197559 | 2.86828377 | 0.2301716 | 0.2288941
-0.658532652 | 2.87476291 | 0.2290737 | 0.228107
-0.660912655 | 2.88268711 | 0.2292696 | 0.2276201
-0.659696053 | 2.88942127 | 0.2283143 | 0.2270089
-0.659279705 | 2.89613604 | 0.2276411 | 0.2264148
-0.657382029 | 2.90573441 | 0.2262361 | 0.2258148
-0.659802952 | 2.91124443 | 0.2266395 | 0.2254271
-0.65994811 | 2.91736571 | 0.2262137 | 0.2249308
-0.658973375 | 2.92430719 | 0.2253434 | 0.2242666
-0.658707166 | 2.9322632 | 0.2246412 | 0.2237522
-0.659122599 | 2.9386051 | 0.2242978 | 0.2234009
-0.659796817 | 2.94344737 | 0.2241578 | 0.222878
-0.658439053 | 2.95406198 | 0.2228928 | 0.2224939
-0.659030377 | 2.95832416 | 0.2227715 | 0.2219657
-0.661027977 | 2.96578578 | 0.2228846 | 0.2213572
-0.659143172 | 2.97335836 | 0.2216831 | 0.2207999
-0.662242281 | 2.97988663 | 0.2222374 | 0.2201782
-0.658028558 | 2.9876209 | 0.2202517 | 0.2193203
-0.658306348 | 2.99599126 | 0.2197291 | 0.2186785
-0.660731689 | 3.00198412 | 0.2200983 | 0.2182208
-0.657753628 | 3.00928736 | 0.2185745 | 0.217543
-0.656983102 | 3.01440296 | 0.217948 | 0.217243
-0.656051644 | 3.02268959 | 0.2170423 | 0.2169043
-0.658149797 | 3.02679841 | 0.2174409 | 0.2165714
-0.658492994 | 3.03859969 | 0.2167094 | 0.2161006
-0.660640673 | 3.04338096 | 0.2170746 | 0.2156129
-0.659493848 | 3.04962255 | 0.2162543 | 0.2150011
-0.65846504 | 3.0572524 | 0.215378 | 0.2146878
-0.65913243 | 3.06449863 | 0.2150865 | 0.2144577
-0.658092607 | 3.0713118 | 0.2142709 | 0.2141433
-0.658748239 | 3.07803648 | 0.2140157 | 0.2140157
-0.658748239 | 3.07803648

## Probe 3
3.Probekörper
|  | Poissonzahl | Poissonzahl | Auswertebereich εy [ % ]
techn. Dehnung x | techn. Dehnung y | Einzelwerte | gleitender | 0.7
[%] | [%] |  | Mittelwert | 1
0 | 0
-0.000534021967 | 0.000290865153 | 1.835978 | 8.990092 | Poissonzahl
0.000153257285 | 0.000343397322 | -0.4462973 | 10.15257 | 0.3407489
0.00100583698 | 0.000346803057 | -2.900312 | 10.10412
0.000765585966 | -1.58410136e-05 | 48.32935 | 10.26838
0.000625352389 | 0.000334723792 | -1.868264 | 0.3817644
0.000364960087 | -4.77173601e-05 | 7.648371 | 0.7725119
0.000382730282 | 0.000555845926 | -0.6885546 | -0.6941639
0.00104609245 | 0.000503173138 | -2.078991 | -0.4968645
0.000945653859 | 0.000856772407 | -1.10374 | -0.01920643
-0.000561382102 | 0.00656790379 | 0.08547356 | 0.2646404
-0.00398626638 | 0.0126551221 | 0.3149923 | 0.3130449
-0.00556192317 | 0.018667768 | 0.2979426 | 0.3148741
-0.00732792242 | 0.0236920159 | 0.3092992 | 0.3161566
-0.00936986092 | 0.0296989808 | 0.3154944 | 0.3158384
-0.0114857515 | 0.0350714352 | 0.3274959 | 0.3161727
-0.0133331759 | 0.0411341899 | 0.3241385 | 0.3134094
-0.0142058679 | 0.0466753417 | 0.3043549 | 0.3121275
-0.0161201902 | 0.0523879116 | 0.3077082 | 0.3148268
-0.018237627 | 0.0575018556 | 0.3171659 | 0.3138561
-0.019806399 | 0.0631421244 | 0.3136796 | 0.3126863
-0.0219103125 | 0.0689591813 | 0.3177287 | 0.3128043
-0.0236133055 | 0.0742903749 | 0.3178515 | 0.31047
-0.0241252568 | 0.0796594818 | 0.3028548 | 0.3099878
-0.0269126438 | 0.0864478256 | 0.3113166 | 0.311259
-0.0283675238 | 0.0902648554 | 0.3142699 | 0.31191
-0.0296387822 | 0.096840643 | 0.3060573 | 0.3110282
-0.0319659751 | 0.101337511 | 0.3154407 | 0.316912
-0.033334813 | 0.107806228 | 0.3092105 | 0.3191517
-0.0354180977 | 0.112591494 | 0.3145717 | 0.3179904
-0.0362302115 | 0.116924079 | 0.309861 | 0.3160244
-0.0405527061 | 0.120881038 | 0.3354762 | 0.3174881
-0.0415045678 | 0.127065456 | 0.3266393 | 0.3158164
-0.0404632858 | 0.133364379 | 0.303404 | 0.3151504
-0.0426892674 | 0.140083498 | 0.3047416 | 0.3176025
-0.0457605662 | 0.144273356 | 0.3171796 | 0.3210406
-0.0484571516 | 0.148133746 | 0.3271176 | 0.3211691
-0.0496252325 | 0.1534915 | 0.3233093 | 0.3192719
-0.0500927776 | 0.158689868 | 0.3156646 | 0.3202246
-0.0527085271 | 0.163725778 | 0.3219318 | 0.3219623
-0.0539923561 | 0.169882332 | 0.3178221 | 0.3223474
-0.0554017336 | 0.174421399 | 0.3176315 | 0.324111
-0.0588846433 | 0.179486413 | 0.328073 | 0.3263072
-0.0598974856 | 0.18466756 | 0.324353 | 0.3247343
-0.0613772516 | 0.189519522 | 0.3238571 | 0.3269577
-0.0633877517 | 0.194059758 | 0.3266404 | 0.3282311
-0.0646940231 | 0.196870304 | 0.3286124 | 0.3282519
-0.0658033391 | 0.205501426 | 0.3202087 | 0.3292536
-0.07030459 | 0.209570501 | 0.3354699 | 0.3313269
-0.07100572 | 0.215022888 | 0.330224 | 0.3303398
-0.0719861198 | 0.220313233 | 0.3267444 | 0.3302738
-0.0747797296 | 0.224145838 | 0.3336209 | 0.3311862
-0.0758799323 | 0.229539179 | 0.3305751 | 0.3306459
-0.07793635 | 0.235788705 | 0.3305347 | 0.3306036
-0.0791979125 | 0.240070836 | 0.3298939 | 0.332788
-0.08119432 | 0.245073345 | 0.3313062 | 0.3331572
-0.0825801868 | 0.249547545 | 0.3309197 | 0.332862
-0.0838206363 | 0.253722526 | 0.3303634 | 0.3336562
-0.0876884623 | 0.256806815 | 0.3414569 | 0.3331193
-0.0877388629 | 0.264480995 | 0.3317398 | 0.3317106
-0.0888969257 | 0.269523135 | 0.3298304 | 0.3311647
-0.0912338486 | 0.272428948 | 0.3348904 | 0.3306151
-0.0917059094 | 0.279865289 | 0.3276788 | 0.328781
-0.0947664584 | 0.283380762 | 0.3344139 | 0.3285339
-0.0945892406 | 0.287496594 | 0.32901 | 0.3266657
-0.0955221085 | 0.292042991 | 0.3270824 | 0.3261181
-0.09703397 | 0.297906056 | 0.32572 | 0.3256487
-0.0989921006 | 0.303244453 | 0.3264432 | 0.3250955
-0.100445808 | 0.308994792 | 0.3250728 | 0.3244432
-0.101892085 | 0.31229158 | 0.3262723 | 0.3240693
-0.102722501 | 0.316326959 | 0.3247352 | 0.3237594
-0.103832926 | 0.321510072 | 0.3229539 | 0.3244874
-0.105280983 | 0.325763945 | 0.3231818 | 0.3251149
-0.106831137 | 0.330538674 | 0.3232031 | 0.3250278
-0.108747943 | 0.334894406 | 0.3247231 | 0.3256116
-0.111462015 | 0.339434845 | 0.3283753 | 0.3258476
-0.112494508 | 0.344978608 | 0.3260913 | 0.3247852
-0.11310173 | 0.350435361 | 0.3227463 | 0.3239606
-0.116553741 | 0.357392794 | 0.3261222 | 0.3237933
-0.117282385 | 0.359868971 | 0.325903 | 0.3230562
-0.118068254 | 0.365465113 | 0.323063 | 0.3221419
-0.119040088 | 0.369725989 | 0.3219684 | 0.3216154
-0.120702438 | 0.374957108 | 0.32191 | 0.3216332
-0.12238226 | 0.379554231 | 0.3224368 | 0.3216579
-0.123365388 | 0.383919523 | 0.3213314 | 0.3219269
-0.124693417 | 0.389143713 | 0.3204302 | 0.3223013
-0.126715923 | 0.393457288 | 0.3220576 | 0.3227187
-0.128266874 | 0.398302693 | 0.3220337 | 0.3227869
-0.130472305 | 0.402963727 | 0.3237818 | 0.3231615
-0.13173601 | 0.40759524 | 0.323203 | 0.3228286
-0.132995807 | 0.412367623 | 0.3225176 | 0.3228175
-0.13446001 | 0.417061252 | 0.3223987 | 0.3234611
-0.136625078 | 0.421804354 | 0.3239063 | 0.323857
-0.137518533 | 0.426920314 | 0.3221176 | 0.3238945
-0.139301617 | 0.431077806 | 0.3231473 | 0.3243336
-0.141993463 | 0.43591609 | 0.3257358 | 0.3248969
-0.143057079 | 0.441019709 | 0.324378 | 0.3251367
-0.144552157 | 0.446019121 | 0.3240941 | 0.3254002
-0.146227666 | 0.450884723 | 0.3243128 | 0.3257818
-0.14831287 | 0.454997734 | 0.325964 | 0.3262571
-0.15021593 | 0.45946775 | 0.3269347 | 0.326318
-0.151344274 | 0.464680357 | 0.3256954 | 0.3263078
-0.152960957 | 0.469202206 | 0.3260022 | 0.3268066
-0.154820135 | 0.473906593 | 0.3266891 | 0.3272859
-0.156158237 | 0.478618734 | 0.3262685 | 0.327338
-0.158049649 | 0.48350443 | 0.3268836 | 0.3279182
-0.160024617 | 0.487597932 | 0.3281897 | 0.3280736
-0.161813521 | 0.492734975 | 0.3283987 | 0.328193
-0.162622588 | 0.497393807 | 0.3269494 | 0.3281151
-0.165031683 | 0.501357128 | 0.3291699 | 0.3283525
-0.165946086 | 0.506457984 | 0.3276601 | 0.3282885
-0.167503388 | 0.509459184 | 0.3287867 | 0.3287758
-0.169346388 | 0.516284909 | 0.3280096 | 0.3289755
-0.17066117 | 0.520092256 | 0.3281363 | 0.3296354
-0.172306964 | 0.523968249 | 0.32885 | 0.3305027
-0.174543153 | 0.528764016 | 0.3300965 | 0.3314547
-0.175732752 | 0.532870807 | 0.3297849 | 0.3324019
-0.17813233 | 0.537661606 | 0.3313094 | 0.3326079
-0.180249235 | 0.542147463 | 0.3324727 | 0.3324368
-0.182057016 | 0.545718105 | 0.33361 | 0.3325166
-0.184409245 | 0.550751006 | 0.3348323 | 0.3321731
-0.184380209 | 0.557350914 | 0.3308153 | 0.3318691
-0.185558543 | 0.561526822 | 0.3304536 | 0.3320602
-0.187827013 | 0.564262241 | 0.3328718 | 0.3325415
-0.188880563 | 0.569101378 | 0.3318926 | 0.3326366
-0.190879906 | 0.572676168 | 0.3333121 | 0.3327059
-0.191674632 | 0.577731946 | 0.3317709 | 0.3324327
-0.193692653 | 0.58190415 | 0.3328601 | 0.3326472
-0.195342653 | 0.586003584 | 0.3333472 | 0.3325671
-0.19622079 | 0.590600471 | 0.3322395 | 0.3329933
-0.197588973 | 0.595244465 | 0.3319459 | 0.3336748
-0.199402229 | 0.59908776 | 0.3328431 | 0.3342844
-0.200823034 | 0.604051803 | 0.33246 | 0.3350685
-0.203693707 | 0.607174051 | 0.3354783 | 0.3361864
-0.205379529 | 0.611891589 | 0.3356469 | 0.3364111
-0.206303192 | 0.615842009 | 0.3349937 | 0.3369367
-0.208631792 | 0.619520336 | 0.3367634 | 0.3371774
-0.210677478 | 0.623214783 | 0.3380496 | 0.3381017
-0.211245746 | 0.627583229 | 0.336602 | 0.3381276
-0.213213677 | 0.630297207 | 0.3382748 | 0.3382862
-0.213954352 | 0.636394873 | 0.3361975 | 0.3372365
-0.218150725 | 0.639017518 | 0.3413846 | 0.3373565
-0.21734678 | 0.642697199 | 0.3381791 | 0.3370476
-0.218583309 | 0.647855553 | 0.3373951 | 0.3366809
-0.217656323 | 0.653570832 | 0.3330264 | 0.3360499
-0.221013784 | 0.656222151 | 0.3367972 | 0.336604
-0.223801268 | 0.658549049 | 0.3398399 | 0.3366414
-0.223675122 | 0.665014912 | 0.336346 | 0.3363771
-0.223998193 | 0.67017177 | 0.33424 | 0.3362949
-0.226050628 | 0.673176934 | 0.3357968 | 0.3368457
-0.227763396 | 0.675887084 | 0.3369844 | 0.3374748
-0.23083345 | 0.681893782 | 0.3385182 | 0.3379329
-0.230395205 | 0.685832691 | 0.335935 | 0.3377311
-0.232250377 | 0.6891823 | 0.3369941 | 0.337419
-0.235176697 | 0.693855038 | 0.3389421 | 0.3375848
-0.237007912 | 0.698572011 | 0.3392748 | 0.3381992
-0.236904044 | 0.701918515 | 0.3375093 | 0.3380313 | 0.3380313
-0.236645514 | 0.707726011 | 0.3343745 | 0.3381462 | 0.3381462
-0.240223755 | 0.711092818 | 0.3378233 | 0.3392879 | 0.3392879
-0.244306529 | 0.71431757 | 0.3420139 | 0.3396822 | 0.3396822
-0.243669783 | 0.719988533 | 0.3384356 | 0.3391195 | 0.3391195
-0.245098855 | 0.724965478 | 0.3380835 | 0.3398604 | 0.3398604
-0.247646418 | 0.728193624 | 0.3400832 | 0.3404317 | 0.3404317
-0.248843815 | 0.732335308 | 0.3397949 | 0.3405476 | 0.3405476
-0.250007989 | 0.737051592 | 0.3392001 | 0.3405272 | 0.3405272
-0.253243633 | 0.740174439 | 0.3421405 | 0.3406524 | 0.3406524
-0.254109714 | 0.745321526 | 0.3409397 | 0.3402046 | 0.3402046
-0.25537976 | 0.749655774 | 0.3406627 | 0.3400914 | 0.3400914
-0.256397993 | 0.754793388 | 0.339693 | 0.3400676 | 0.3400676
-0.257877071 | 0.758849484 | 0.3398264 | 0.3404374 | 0.3404374
-0.259380344 | 0.76310525 | 0.3399011 | 0.3407746 | 0.3407746
-0.261198384 | 0.767387112 | 0.3403737 | 0.3410461 | 0.3410461
-0.262709797 | 0.771442094 | 0.3405438 | 0.3411498 | 0.3411498
-0.264959586 | 0.775774654 | 0.3415419 | 0.341338 | 0.341338
-0.266163878 | 0.779367692 | 0.3415126 | 0.3415408 | 0.3415408
-0.267774945 | 0.784668862 | 0.3412585 | 0.3416563 | 0.3416563
-0.268999062 | 0.78910308 | 0.3408922 | 0.3416111 | 0.3416111
-0.2709656 | 0.7934927 | 0.3414847 | 0.3418342 | 0.3418342
-0.273143645 | 0.797368999 | 0.3425561 | 0.3420725 | 0.3420725
-0.273890957 | 0.800639523 | 0.3420902 | 0.3421751 | 0.3421751
-0.275119177 | 0.8067246 | 0.3410323 | 0.3422482 | 0.3422482
-0.277388208 | 0.811058268 | 0.3420077 | 0.3425691 | 0.3425691
-0.279242227 | 0.814887075 | 0.342676 | 0.3428923 | 0.3428923
-0.280870364 | 0.818699241 | 0.343069 | 0.3429664 | 0.3429664
-0.281755297 | 0.822749708 | 0.3424557 | 0.3430817 | 0.3430817
-0.283149795 | 0.826384519 | 0.3426369 | 0.343598 | 0.343598
-0.285573067 | 0.831063296 | 0.3436237 | 0.3438367 | 0.3438367
-0.28698982 | 0.83659169 | 0.3430465 | 0.343449 | 0.343449
-0.288718315 | 0.840162312 | 0.3436459 | 0.3434744 | 0.3434744
-0.290858326 | 0.842976769 | 0.3450372 | 0.3432087 | 0.3432087
-0.29153873 | 0.847914627 | 0.3438303 | 0.3424918 | 0.3424918
-0.292414846 | 0.855801665 | 0.3416853 | 0.3423875 | 0.3423875
-0.29412298 | 0.857068062 | 0.3431734 | 0.3422873 | 0.3422873
-0.295004519 | 0.86178624 | 0.3423175 | 0.3417116 | 0.3417116
-0.295897234 | 0.866584462 | 0.3414523 | 0.3415575 | 0.3415575
-0.298180367 | 0.868548296 | 0.3433089 | 0.3417924 | 0.3417924
-0.298270337 | 0.874220063 | 0.3411845 | 0.3417311 | 0.3417311
-0.299181745 | 0.879184375 | 0.3402947 | 0.341713 | 0.341713
-0.301229212 | 0.881955148 | 0.3415471 | 0.34186 | 0.34186
-0.30334556 | 0.885351959 | 0.3426271 | 0.3417933 | 0.3417933
-0.305166261 | 0.889692278 | 0.343002 | 0.3415238 | 0.3415238
-0.305371885 | 0.895271845 | 0.341094 | 0.3409823 | 0.3409823
-0.306644604 | 0.89917299 | 0.3410296 | 0.3410096 | 0.3410096
-0.308282527 | 0.903488435 | 0.3412136 | 0.3408954 | 0.3408954
-0.309880865 | 0.907996505 | 0.3412798 | 0.3408315 | 0.3408315
-0.310217089 | 0.911613914 | 0.3402944 | 0.3405208 | 0.3405208
-0.312516359 | 0.915850183 | 0.3412309 | 0.3405032 | 0.3405032
-0.313264165 | 0.920124809 | 0.3404583 | 0.3402069 | 0.3402069
-0.314976834 | 0.923972575 | 0.3408941 | 0.3401777 | 0.3401777
-0.315526454 | 0.928766349 | 0.3397264 | 0.3400972 | 0.3400972
-0.317381647 | 0.932909641 | 0.3402062 | 0.340337 | 0.340337
-0.318049013 | 0.936128252 | 0.3397494 | 0.3402756 | 0.3402756
-0.319789424 | 0.939693916 | 0.3403123 | 0.3404104 | 0.3404104
-0.321734015 | 0.944910233 | 0.3404916 | 0.3404785 | 0.3404785
-0.323529844 | 0.948974781 | 0.3409256 | 0.3402806 | 0.3402806
-0.323992096 | 0.953200415 | 0.3398992 | 0.3400225 | 0.3400225
-0.325592084 | 0.956433884 | 0.340423 | 0.3398575 | 0.3398575
-0.327283777 | 0.960753735 | 0.3406531 | 0.339518 | 0.339518
-0.327637091 | 0.965052731 | 0.3395017 | 0.3389396 | 0.3389396
-0.329403989 | 0.969875603 | 0.3396353 | 0.338818 | 0.338818
-0.3300599 | 0.973414491 | 0.3390744 | 0.3384527 | 0.3384527
-0.331343505 | 0.978207163 | 0.3387253 | 0.338103 | 0.338103
-0.331994746 | 0.982926639 | 0.3377615 | 0.338041 | 0.338041
-0.334381146 | 0.986685451 | 0.3388934 | 0.3379755 | 0.3379755
-0.334967073 | 0.99158752 | 0.3378089 | 0.3376368 | 0.3376368
-0.33591498 | 0.995817684 | 0.3373258 | 0.3373114 | 0.3373114
-0.338265268 | 0.999556558 | 0.3384153 | 0.3370261 | 0.3370261
-0.338720128 | 1.00381092 | 0.3374342 | 0.3368727
-0.340072893 | 1.00851981 | 0.3372 | 0.3365139
-0.340565055 | 1.0130384 | 0.3361818 | 0.3362596
-0.341807877 | 1.01759023 | 0.3358993 | 0.3359645
-0.344769209 | 1.02109056 | 0.337648 | 0.3356865
-0.344564215 | 1.02658829 | 0.3356401 | 0.3350136
-0.34635257 | 1.03103009 | 0.3359287 | 0.3348951
-0.346724754 | 1.03590752 | 0.3347063 | 0.3344984
-0.34737455 | 1.0384595 | 0.3345095 | 0.3344418
-0.349409925 | 1.04525069 | 0.3342834 | 0.3343689
-0.351124563 | 1.04798317 | 0.3350479 | 0.3344025
-0.351315093 | 1.05201494 | 0.333945 | 0.3340911
-0.353294446 | 1.05642877 | 0.3344233 | 0.3338776
-0.354365891 | 1.06051618 | 0.3341447 | 0.33369
-0.356066701 | 1.06462902 | 0.3344514 | 0.3333425
-0.356649077 | 1.06944073 | 0.3334912 | 0.3328473
-0.357673335 | 1.07448938 | 0.3328775 | 0.3325674
-0.359454613 | 1.07787341 | 0.333485 | 0.332459
-0.359955075 | 1.08287373 | 0.3324072 | 0.3320808
-0.360872488 | 1.08704608 | 0.3319753 | 0.3317772
-0.362382659 | 1.09121263 | 0.3320917 | 0.3318203
-0.364055598 | 1.09544542 | 0.3323357 | 0.3317343
-0.364878818 | 1.10037877 | 0.3315938 | 0.3313889
-0.365382113 | 1.10424276 | 0.3308893 | 0.3312619
-0.368237257 | 1.10851101 | 0.3321909 | 0.3312052
-0.369235993 | 1.11329026 | 0.3316619 | 0.3308724
-0.369677561 | 1.11817283 | 0.3306086 | 0.3306304
-0.371459572 | 1.12237475 | 0.3309586 | 0.3305625
-0.372449851 | 1.12656757 | 0.3306059 | 0.330199
-0.373595802 | 1.13030412 | 0.3305268 | 0.329999
-0.374882056 | 1.13445236 | 0.330452 | 0.329944
-0.376097783 | 1.13876142 | 0.3302692 | 0.3295993
-0.376323666 | 1.14334967 | 0.3291414 | 0.3292068
-0.378224088 | 1.14750413 | 0.3296059 | 0.3290261
-0.380419013 | 1.1519059 | 0.3302518 | 0.3289927
-0.380126601 | 1.15635491 | 0.3287283 | 0.3288428
-0.381275763 | 1.16133993 | 0.3283068 | 0.3289069
-0.382655716 | 1.16578881 | 0.3282376 | 0.3290419
-0.385100961 | 1.16895957 | 0.3294391 | 0.3291382
-0.386777296 | 1.17382338 | 0.3295021 | 0.3293062
-0.38762354 | 1.17801258 | 0.3290487 | 0.3289568
-0.38854478 | 1.18105138 | 0.3289821 | 0.3287485
-0.389952769 | 1.18628061 | 0.3287188 | 0.3284327
-0.392891911 | 1.18957499 | 0.3302792 | 0.3282477
-0.391705823 | 1.19511712 | 0.3277552 | 0.3276318
-0.393330276 | 1.19915099 | 0.3280073 | 0.327583
-0.394229352 | 1.20411065 | 0.3274029 | 0.3273833
-0.396178792 | 1.20862251 | 0.3277937 | 0.32717
-0.396954075 | 1.21318504 | 0.3271999 | 0.3267216
-0.398840958 | 1.2177929 | 0.3275113 | 0.3270223
-0.400094435 | 1.22349732 | 0.3270088 | 0.327126
-0.400456484 | 1.22712793 | 0.3263364 | 0.3272698
-0.401250602 | 1.23252609 | 0.3255514 | 0.327404
-0.405750307 | 1.23439644 | 0.3287034 | 0.3277757
-0.406227888 | 1.23838704 | 0.3280298 | 0.3274627
-0.407383012 | 1.24305166 | 0.3277281 | 0.3273707
-0.408314027 | 1.24863858 | 0.3270074 | 0.3273876
-0.410298432 | 1.25316493 | 0.3274098 | 0.3275504
-0.411189849 | 1.25692947 | 0.3271384 | 0.327688
-0.413140568 | 1.26122936 | 0.3275697 | 0.327745
-0.414744274 | 1.26518714 | 0.3278126 | 0.327678
-0.416028005 | 1.26906898 | 0.3278214 | 0.3277681
-0.417834231 | 1.27350513 | 0.3280978 | 0.3276526
-0.41858605 | 1.27842474 | 0.3274233 | 0.3277288
-0.420027971 | 1.28356769 | 0.3272348 | 0.3277443
-0.422812008 | 1.28802828 | 0.328263 | 0.3277836
-0.422982542 | 1.2925592 | 0.3272442 | 0.3276047
-0.425693617 | 1.29595449 | 0.3284788 | 0.3275767
-0.426120555 | 1.30112819 | 0.3275008 | 0.3274192
-0.427370518 | 1.30522202 | 0.3274313 | 0.3273448
-0.428621221 | 1.30929313 | 0.3273684 | 0.3272914
-0.430289123 | 1.31545074 | 0.3271039 | 0.327128
-0.432033514 | 1.31841429 | 0.3276918 | 0.3270572
-0.432832731 | 1.32312642 | 0.3271288 | 0.3269207
-0.434447216 | 1.32791768 | 0.3271643 | 0.3267208
-0.435304183 | 1.3330342 | 0.3265514 | 0.326641
-0.436838809 | 1.33692139 | 0.3267498 | 0.3265608
-0.43854057 | 1.34106467 | 0.3270093 | 0.3266644
-0.439148063 | 1.34654679 | 0.3261291 | 0.3266897
-0.44119577 | 1.35019192 | 0.3267652 | 0.3267714
-0.442053969 | 1.35536779 | 0.3261506 | 0.3267313
-0.444833649 | 1.35923405 | 0.3272679 | 0.3267893
-0.445876644 | 1.36297092 | 0.3271358 | 0.3264765
-0.446688223 | 1.36795343 | 0.3265376 | 0.3262621
-0.448189801 | 1.37243903 | 0.3265645 | 0.3262674
-0.449379176 | 1.37660253 | 0.3264408 | 0.326202
-0.4498474 | 1.3811556 | 0.3257036 | 0.3261226
-0.451916919 | 1.38597504 | 0.3260643 | 0.3263876
-0.454018132 | 1.3902898 | 0.3265637 | 0.3267031
-0.454847124 | 1.39421983 | 0.3262377 | 0.3267492
-0.456075479 | 1.39881786 | 0.3260435 | 0.3267401
-0.458809452 | 1.40296245 | 0.327029 | 0.3268169
-0.461166972 | 1.40753578 | 0.3276414 | 0.3266799
-0.460875956 | 1.41029409 | 0.3267942 | 0.3264403
-0.462456746 | 1.41774268 | 0.3261923 | 0.326494
-0.463863795 | 1.42103152 | 0.3264275 | 0.3266241
-0.464886034 | 1.42452762 | 0.326344 | 0.3266831
-0.466786088 | 1.42991432 | 0.3264434 | 0.3268323
-0.469085285 | 1.43423718 | 0.3270626 | 0.3269882
-0.469943225 | 1.43782609 | 0.3268429 | 0.3267694
-0.471519441 | 1.44317889 | 0.3267228 | 0.3267132
-0.473146065 | 1.44653227 | 0.3270899 | 0.326553
-0.474456977 | 1.44995096 | 0.3272228 | 0.3263949
-0.474775618 | 1.45650591 | 0.3259689 | 0.3263651
-0.47706643 | 1.46087768 | 0.3265615 | 0.3265714
-0.477695845 | 1.46567536 | 0.325922 | 0.3265263
-0.479513685 | 1.469551 | 0.3262995 | 0.3267537
-0.482168243 | 1.47418866 | 0.3270736 | 0.3263046
-0.483342039 | 1.47810762 | 0.3270006 | 0.3261363
-0.483999167 | 1.48313217 | 0.3263358 | 0.3259461
-0.486195753 | 1.48656879 | 0.327059 | 0.3261016
-0.483792998 | 1.49293929 | 0.324054 | 0.3255964
-0.488508568 | 1.49742642 | 0.3262321 | 0.3262766
-0.489601514 | 1.50161823 | 0.3260493 | 0.3262525
-0.492231639 | 1.5047726 | 0.3271136 | 0.326195
-0.490530626 | 1.51149781 | 0.3245328 | 0.3264117
-0.494982027 | 1.51160315 | 0.327455 | 0.3265193
-0.495729071 | 1.52012083 | 0.3261116 | 0.3262876
-0.494920641 | 1.51927088 | 0.3257619 | 0.3262004
-0.500649534 | 1.52545303 | 0.3281973 | 0.3264384
-0.499128139 | 1.53544562 | 0.3250705 | 0.3258863
-0.501650523 | 1.53740577 | 0.3262968 | 0.3258459
-0.502025013 | 1.54148969 | 0.3256752 | 0.3257167
-0.504242364 | 1.54225139 | 0.3269521 | 0.3257824
-0.504678274 | 1.55077093 | 0.325437 | 0.3257466
-0.50620717 | 1.55819164 | 0.3248684 | 0.3260316
-0.508019838 | 1.56001439 | 0.3256507 | 0.3262665
-0.509417437 | 1.56261126 | 0.3260039 | 0.3263125
-0.512223895 | 1.56752272 | 0.3267729 | 0.3264358
-0.51374027 | 1.57173473 | 0.3268619 | 0.3262764
-0.513967425 | 1.57637964 | 0.3260429 | 0.3262072
-0.515459671 | 1.581743 | 0.3258808 | 0.3261761
-0.517625678 | 1.58479293 | 0.3266204 | 0.3262443
-0.518102941 | 1.5893902 | 0.3259759 | 0.3261621
-0.520496878 | 1.59409298 | 0.326516 | 0.3262099
-0.520936905 | 1.59851887 | 0.3258872 | 0.3260472
-0.523175725 | 1.60374141 | 0.326222 | 0.3260516
-0.524596386 | 1.60815803 | 0.3262095 | 0.3261266
-0.526098326 | 1.61273499 | 0.326215 | 0.3263254
-0.5266011 | 1.61681774 | 0.3257022 | 0.3265231
-0.528248126 | 1.62084467 | 0.3259092 | 0.3267721
-0.530564113 | 1.62452076 | 0.3265973 | 0.3269527
-0.533300477 | 1.62987358 | 0.3272036 | 0.3268431
-0.534849845 | 1.634611 | 0.3272031 | 0.3266318
-0.535853499 | 1.63895951 | 0.3269474 | 0.3264298
-0.537164951 | 1.64365179 | 0.3268119 | 0.32635
-0.537473072 | 1.64843924 | 0.3260497 | 0.3263786
-0.53903967 | 1.65275023 | 0.3261471 | 0.3265566
-0.540589636 | 1.65726984 | 0.3261929 | 0.3266375
-0.542698778 | 1.66192384 | 0.3265485 | 0.3268335
-0.544796658 | 1.66627593 | 0.3269546 | 0.326737
-0.546507691 | 1.67158419 | 0.32694 | 0.3268209
-0.546988264 | 1.67504372 | 0.3265516 | 0.3268428
-0.549380253 | 1.67917469 | 0.3271728 | 0.3270519
-0.549249415 | 1.68447237 | 0.3260661 | 0.3270135
-0.552993866 | 1.68918151 | 0.3273739 | 0.327382
-0.553860536 | 1.69350601 | 0.3270496 | 0.3274704
-0.556123638 | 1.69758344 | 0.3275972 | 0.3276642
-0.556948226 | 1.70330556 | 0.3269808 | 0.3277169
-0.559867957 | 1.70739147 | 0.3279084 | 0.3279325
-0.561042707 | 1.71145518 | 0.3278162 | 0.3279376
-0.562931459 | 1.71615898 | 0.3280182 | 0.3278559
-0.564224511 | 1.72092679 | 0.3278608 | 0.3279266
-0.566297643 | 1.72620874 | 0.3280586 | 0.3279591
-0.567537261 | 1.73064347 | 0.3279342 | 0.327983
-0.568492905 | 1.73634651 | 0.3274075 | 0.3281711
-0.571305689 | 1.73981284 | 0.3283719 | 0.3284343
-0.572579151 | 1.74554394 | 0.3280233 | 0.3287087
-0.573970231 | 1.74895978 | 0.3281781 | 0.3288761
-0.576677362 | 1.75348586 | 0.3288748 | 0.3292368
-0.578356798 | 1.75940182 | 0.3287235 | 0.329429
-0.58096994 | 1.7618836 | 0.3297437 | 0.3295434
-0.58114139 | 1.76713615 | 0.3288606 | 0.3296728
-0.584448516 | 1.77115498 | 0.3299816 | 0.3298621
-0.585438086 | 1.7749395 | 0.3298355 | 0.3298135
-0.586868087 | 1.78219129 | 0.3292958 | 0.3298419
-0.590383851 | 1.78692831 | 0.3303903 | 0.3300252
-0.590959693 | 1.7918334 | 0.3298073 | 0.3301984
-0.592455266 | 1.79674338 | 0.3297384 | 0.3303727
-0.594160529 | 1.80060837 | 0.3299777 | 0.3304872
-0.596277428 | 1.80573895 | 0.3302124 | 0.3306036
-0.599469093 | 1.80968424 | 0.3312562 | 0.3306472
-0.600192755 | 1.81503257 | 0.3306788 | 0.3305622
-0.601186604 | 1.82006158 | 0.3303111 | 0.3304271
-0.60319834 | 1.82477951 | 0.3305596 | 0.3305329
-0.604749639 | 1.83018732 | 0.3304305 | 0.3307622
-0.605981169 | 1.83169327 | 0.3308311 | 0.331182
-0.607744932 | 1.84163268 | 0.3300033 | 0.331571
-0.610205576 | 1.84441281 | 0.33084 | 0.3320015
-0.613903369 | 1.8507455 | 0.331706 | 0.332305
-0.616602375 | 1.8542792 | 0.3325294 | 0.3325625
-0.61838113 | 1.85825025 | 0.332776 | 0.3324275
-0.619089108 | 1.86384908 | 0.3321562 | 0.3321821
-0.620902651 | 1.8681793 | 0.3323571 | 0.3322778
-0.622923791 | 1.87067826 | 0.3329935 | 0.3324475
-0.623421922 | 1.87859857 | 0.3318548 | 0.3323965
-0.62438377 | 1.88323363 | 0.3315488 | 0.3326078
-0.628025015 | 1.88803138 | 0.3326348 | 0.3327077
-0.630479069 | 1.8921636 | 0.3332054 | 0.3328695
-0.6314444 | 1.89771928 | 0.3327386 | 0.333001
-0.633342237 | 1.90243559 | 0.3329113 | 0.333164
-0.633573913 | 1.90807566 | 0.3320486 | 0.3332833
-0.637936024 | 1.91317376 | 0.3334438 | 0.3336174
-0.63986767 | 1.91656001 | 0.3338626 | 0.3337596
-0.640678009 | 1.92076531 | 0.3335535 | 0.3340466
-0.642515725 | 1.92653805 | 0.3335079 | 0.3342619
-0.644392915 | 1.93094458 | 0.333719 | 0.334291
-0.64691877 | 1.93598523 | 0.3341548 | 0.3341572
-0.650877087 | 1.94119126 | 0.3352978 | 0.3341806
-0.651561614 | 1.94710961 | 0.3346302 | 0.3336095
-0.650850046 | 1.95067927 | 0.333653 | 0.33361
-0.652038868 | 1.95777792 | 0.3330505 | 0.3339153
-0.655190493 | 1.9600558 | 0.3342713 | 0.3344413
-0.653270313 | 1.96506238 | 0.3324425 | 0.3346013
-0.659412496 | 1.97055615 | 0.3346327 | 0.3349744
-0.662197918 | 1.97565239 | 0.3351794 | 0.3350275
-0.664521171 | 1.97962329 | 0.3356806 | 0.3351076
-0.665011308 | 1.98468589 | 0.3350713 | 0.334997
-0.665120484 | 1.98954465 | 0.3343079 | 0.3350084
-0.667230005 | 1.99233492 | 0.3348985 | 0.3352813
-0.670628906 | 1.99842035 | 0.3355795 | 0.3352703
-0.671416737 | 2.00346476 | 0.3351278 | 0.3351987
-0.673200359 | 2.00878358 | 0.3351284 | 0.3352542
-0.675184301 | 2.01143768 | 0.3356725 | 0.3354838
-0.675181576 | 2.01641137 | 0.3348432 | 0.3354534
-0.67749386 | 2.02103369 | 0.3352215 | 0.3355917
-0.679626392 | 2.02628361 | 0.3354054 | 0.3355998
-0.682529008 | 2.02966712 | 0.3362763 | 0.3355146
-0.68265424 | 2.03461208 | 0.3355206 | 0.3353331
-0.684098157 | 2.03882931 | 0.3355348 | 0.335141
-0.685137205 | 2.04358881 | 0.3352618 | 0.3349513
-0.686084195 | 2.0481366 | 0.3349797 | 0.3348522
-0.688238009 | 2.05218271 | 0.3353688 | 0.3346155
-0.688148699 | 2.05687821 | 0.3345598 | 0.3344997
-0.689507257 | 2.06077598 | 0.3345862 | 0.3344562
-0.691619267 | 2.06597552 | 0.3347664 | 0.334277
-0.690938585 | 2.06994181 | 0.3337961 | 0.3340338
-0.694316714 | 2.07388704 | 0.33479 | 0.3337475
-0.694719895 | 2.07787154 | 0.3343421 | 0.3335019
-0.694786314 | 2.0821281 | 0.3336905 | 0.3332485
-0.695901377 | 2.08634714 | 0.3335501 | 0.3329096
-0.694876898 | 2.09070585 | 0.3323647 | 0.3325671
-0.698295111 | 2.09344811 | 0.3335622 | 0.3325164
-0.698551568 | 2.09728021 | 0.333075 | 0.3320766
-0.698163532 | 2.10292661 | 0.3319961 | 0.3314649
-0.698987178 | 2.10641348 | 0.3318376 | 0.3310421
-0.70006506 | 2.10792302 | 0.3321113 | 0.3305551
-0.700370411 | 2.11360502 | 0.331363 | 0.3299321
-0.699143904 | 2.11851179 | 0.3300165 | 0.3294554
-0.699861931 | 2.12154999 | 0.3298824 | 0.3290645
-0.700230229 | 2.12576002 | 0.3294023 | 0.3285472
-0.700572247 | 2.12942334 | 0.3289962 | 0.3279273
-0.70147909 | 2.1322888 | 0.3289794 | 0.3272797
-0.701182641 | 2.13734516 | 0.3280624 | 0.3264078
-0.701020152 | 2.14185513 | 0.3272958 | 0.3257607
-0.700103484 | 2.14556504 | 0.3263026 | 0.3251166
-0.700180048 | 2.14938623 | 0.3257581 | 0.3245714
-0.698836524 | 2.15278241 | 0.3246201 | 0.3240904
-0.700721998 | 2.15721772 | 0.3248267 | 0.3237114
-0.700227496 | 2.16069233 | 0.3240755 | 0.3230756
-0.700619405 | 2.16523641 | 0.3235764 | 0.3224585
-0.701521089 | 2.16952024 | 0.3233531 | 0.3219429
-0.701919415 | 2.17497576 | 0.3227252 | 0.3212941
-0.701516688 | 2.18100753 | 0.321648 | 0.320545
-0.701268295 | 2.18470653 | 0.3209897 | 0.3199075
-0.702576953 | 2.18872394 | 0.3209984 | 0.3195046
-0.702085775 | 2.19327077 | 0.320109 | 0.3188357
-0.701413441 | 2.198928 | 0.3189797 | 0.3180654
-0.702227926 | 2.20507098 | 0.3184605 | 0.3175429
-0.704285542 | 2.20796272 | 0.3189753 | 0.3169561
-0.703835953 | 2.21573293 | 0.3176538 | 0.3160056
-0.703347997 | 2.22396971 | 0.3162579 | 0.3151635
-0.705235932 | 2.22916892 | 0.3163672 | 0.3146085
-0.705067688 | 2.23457679 | 0.3155263 | 0.3137001
-0.703936051 | 2.24024351 | 0.314223 | 0.3127109
-0.704273488 | 2.24689491 | 0.313443 | 0.311814
-0.705397532 | 2.25019551 | 0.3134828 | 0.3110375
-0.704654432 | 2.25977121 | 0.3118256 | 0.3097761
-0.703598054 | 2.26543298 | 0.3105799 | 0.3086482
-0.701571725 | 2.26504313 | 0.3097388 | 0.3078953
-0.702427922 | 2.26911241 | 0.3095607 | 0.3068173
-0.699969077 | 2.27872559 | 0.3071757 | 0.3051947
-0.699511861 | 2.28459733 | 0.3061861 | 0.3040766
-0.701057517 | 2.28494777 | 0.3068156 | 0.3027033
-0.698676056 | 2.29564257 | 0.3043488 | 0.3010549
-0.695121793 | 2.30594626 | 0.3014475 | 0.2997807
-0.695890996 | 2.3074439 | 0.3015852 | 0.2987626
-0.694112808 | 2.31896866 | 0.2993196 | 0.2973083
-0.693919152 | 2.32411543 | 0.2985734 | 0.2967556
-0.694510026 | 2.33074349 | 0.2979779 | 0.2956687
-0.693174649 | 2.33898527 | 0.296357 | 0.2943696
-0.690060399 | 2.34464526 | 0.2943133 | 0.2931774
-0.696739897 | 2.34943477 | 0.2965564 | 0.2922678
-0.69046908 | 2.35543208 | 0.293139 | 0.2908073
-0.689156633 | 2.36431818 | 0.2914822 | 0.2893918
-0.688429128 | 2.37065795 | 0.2903958 | 0.2882109
-0.688494357 | 2.37604096 | 0.2897654 | 0.2871519
-0.68879175 | 2.38126996 | 0.289254 | 0.286049
-0.683181355 | 2.38822912 | 0.2860619 | 0.2843672
-0.685135935 | 2.39912451 | 0.2855775 | 0.2835551
-0.68672247 | 2.40869971 | 0.2851009 | 0.2825314
-0.686171294 | 2.41396357 | 0.2842509 | 0.2811769
-0.67966542 | 2.42007306 | 0.280845 | 0.2791807
-0.683882328 | 2.42510489 | 0.2820011 | 0.2783423
-0.682257302 | 2.43264319 | 0.2804593 | 0.2771785
-0.679982103 | 2.44309224 | 0.2783285 | 0.2761118
-0.672070621 | 2.45040174 | 0.2742696 | 0.2753232
-0.67936791 | 2.45566545 | 0.2766533 | 0.2750316
-0.679868298 | 2.46167028 | 0.2761817 | 0.2743372
-0.679608293 | 2.470171 | 0.275126 | 0.273054
-0.679282603 | 2.47565262 | 0.2743853 | 0.2720513
-0.677806044 | 2.48452063 | 0.2728116 | 0.2709476
-0.680484301 | 2.49095904 | 0.2731817 | 0.2699492
-0.674413534 | 2.49999747 | 0.2697657 | 0.2687841
-0.676822965 | 2.50570971 | 0.2701123 | 0.2680308
-0.675340781 | 2.511803 | 0.2688669 | 0.2671189
-0.674981797 | 2.52028781 | 0.2678193 | 0.2662633
-0.67553279 | 2.5267132 | 0.2673563 | 0.2652862
-0.674071838 | 2.5341134 | 0.2659991 | 0.2642669
-0.674566146 | 2.54023223 | 0.2655529 | 0.2633289
-0.674407088 | 2.54888808 | 0.2645887 | 0.2623573
-0.672478465 | 2.55759609 | 0.2629338 | 0.2612539
-0.672535724 | 2.56438475 | 0.2622601 | 0.2605826
-0.671707408 | 2.57054841 | 0.261309 | 0.2596861
-0.671792246 | 2.57692812 | 0.260695 | 0.2589445
-0.669843296 | 2.58555122 | 0.2590718 | 0.2581584
-0.672609931 | 2.59117278 | 0.2595774 | 0.2575239
-0.669929314 | 2.59886745 | 0.2577774 | 0.2566872
-0.670968461 | 2.60468186 | 0.2576009 | 0.2559881
-0.670722852 | 2.61220786 | 0.2567647 | 0.2552064
-0.670526606 | 2.62027987 | 0.2558989 | 0.2545377
-0.670877208 | 2.62683031 | 0.2553942 | 0.2537611
-0.669519817 | 2.6329848 | 0.2542817 | 0.2528322
-0.669782378 | 2.6401324 | 0.2536927 | 0.2524445
-0.670988891 | 2.64772584 | 0.2534208 | 0.2518797
-0.669249515 | 2.65558275 | 0.2520161 | 0.2512055
-0.667660924 | 2.66265899 | 0.2507497 | 0.2505175
-0.67331686 | 2.66825598 | 0.2523434 | 0.2498848
-0.671176703 | 2.67541525 | 0.2508682 | 0.2488292
-0.670797205 | 2.68265182 | 0.25005 | 0.2478808
-0.668207102 | 2.68813892 | 0.2485761 | 0.2469723
-0.667670296 | 2.69672042 | 0.247586 | 0.2461726
-0.667629944 | 2.70223781 | 0.2470656 | 0.2454701
-0.667326839 | 2.71131677 | 0.2461265 | 0.2447443
-0.667374603 | 2.71835189 | 0.2455071 | 0.2441045
-0.666587405 | 2.72546048 | 0.2445779 | 0.2434462
-0.666767035 | 2.73182995 | 0.2440734 | 0.2427732
-0.666562116 | 2.73813515 | 0.2434365 | 0.2420704
-0.666918121 | 2.74533648 | 0.2429276 | 0.2414095
-0.666740941 | 2.75267516 | 0.2422156 | 0.2406824
-0.665890149 | 2.76059191 | 0.2412128 | 0.2399688
-0.665684931 | 2.7672367 | 0.2405594 | 0.2392738
-0.665956612 | 2.77329649 | 0.2401318 | 0.2386486
-0.665225836 | 2.77996925 | 0.2392925 | 0.2379646
-0.665209565 | 2.78741331 | 0.2386476 | 0.2373423
-0.664401592 | 2.79468571 | 0.2377375 | 0.2367456
-0.664867128 | 2.80022243 | 0.2374337 | 0.2362481
-0.664399167 | 2.80678422 | 0.2367119 | 0.2355635
-0.664628473 | 2.81406532 | 0.2361809 | 0.2350118
-0.664996642 | 2.82179983 | 0.235664 | 0.2344489
-0.665253862 | 2.82785803 | 0.2352501 | 0.2339163
-0.663314773 | 2.83455264 | 0.2340104 | 0.2333597
-0.664686976 | 2.84110464 | 0.2339537 | 0.2329826
-0.664533898 | 2.84760309 | 0.2333661 | 0.2324354
-0.664993689 | 2.85403745 | 0.233001 | 0.2316752
-0.665114066 | 2.86110527 | 0.2324675 | 0.2310252
-0.665608258 | 2.86746146 | 0.2321246 | 0.230284
-0.664477329 | 2.87381341 | 0.231218 | 0.2295867
-0.661531125 | 2.88167514 | 0.2295648 | 0.228906
-0.663887076 | 2.88959152 | 0.2297512 | 0.2284654
-0.662860613 | 2.89760756 | 0.2287613 | 0.2278124
-0.663818355 | 2.90335737 | 0.2286382 | 0.2272924
-0.662990475 | 2.91022 | 0.2278146 | 0.2265628
-0.663167438 | 2.91679718 | 0.2273615 | 0.2259565
-0.662374278 | 2.92456529 | 0.2264864 | 0.2254087
-0.662698294 | 2.93020451 | 0.2261611 | 0.2249458
-0.661246927 | 2.93899901 | 0.2249905 | 0.2245013
-0.662120598 | 2.9456009 | 0.2247829 | 0.2239955
-0.662942858 | 2.95136478 | 0.2246225 | 0.2234967
-0.663360258 | 2.95915408 | 0.2241723 | 0.2229612
-0.663684984 | 2.96369569 | 0.2239383 | 0.222343
-0.661137878 | 2.97191733 | 0.2224617 | 0.2219442
-0.662091927 | 2.97852407 | 0.2222886 | 0.2217717
-0.662755244 | 2.98612185 | 0.2219451 | 0.2215132
-0.661657246 | 2.99282277 | 0.2210813 | 0.2210813