## Ergebnis
Thermoplastics Testing Center
| Auftragsnummer: | ULMBE02668 |  |  |  | Prüfer | Menge
| Auftragsgeber: | FH-Hannover |  |  |  | Probekörper: | Schulterstab
| Eingangsdatum: | 2013-09-27 |  |  |  | Prüfgeschwindigkeit: | 2mm/min
| Testdatum: | 2013-10-16 |  |  |  | Aufnahmerate: | 5HZ
| Prüfklima: | 23°C / 50% r.F. |  |  |  | Auswertebereich εy: | 0,7% - 1%
| Bemerkung: | Die Querkontraktionszahl von verstärkten Kunststoffen wird beinflusst durch die Art, Menge und Orientierung des Verstärkungsstoffes
Poissonzahl in Anlehnung an ISO 527-1;-2
Auftragsdaten | [5 empty] | Probekörperdaten |  | Ergebnisse
PFN | Ansatz | Material | Partie | Farbe | Bemerkung | Dicke Ø [mm] | Breite Ø [mm] | 1 | 2 | 3 | Ø
1/24 | FH-Hannover_B_NatureWorks_Ingeo 6202D |  | Ingeo 6202D |  |  | 3.93 | 10.04 | 0.3227213 | 0.3346306 | 0.3312459 | 0.3295326

## Probe 1
1.Probekörper
|  | Poissonzahl | Poissonzahl | Auswertebereich εy [ % ]
techn. Dehnung x | techn. Dehnung y | Einzelwerte | gleitender | 0.7
[%] | [%] |  | Mittelwert | 1
0 | 0 | #DIV/0! | #DIV/0! | Poissonzahl
0.00037008959 | 0.00185068653 | -0.1999742 | -0.3944254 | 0.3227213
0.00109691508 | 0.00117652893 | -0.9323316 | -0.3479999
0.00137740669 | 0.00215579674 | -0.6389316 | -0.2292563
0.00128772826 | 0.00183361867 | -0.7022879 | -0.1365722
0.00141499867 | 0.00406207723 | -0.3483436 | -0.03768919
0.001034479 | 0.00244190601 | -0.4236359 | 0.02557362
0.00151954908 | 0.00179992895 | -0.8442273 | 0.0952376
0.00159796889 | 0.00507043951 | -0.3151539 | 0.2090002
-0.002553523 | 0.0107295741 | 0.2379892 | 0.269563
-0.00330302089 | 0.0148355213 | 0.2226427 | 0.2767171
-0.00542669036 | 0.0205337637 | 0.2642813 | 0.2841127
-0.00725837806 | 0.0284525814 | 0.2551044 | 0.287432
-0.00929359656 | 0.0322796894 | 0.2879085 | 0.2915273
-0.0108742822 | 0.0379499644 | 0.2865426 | 0.2939
-0.0125829517 | 0.0442618289 | 0.2842845 | 0.2969513
-0.0138249431 | 0.0506400815 | 0.273004 | 0.2983361
-0.0163681428 | 0.0557880269 | 0.2933988 | 0.3014543
-0.0180267401 | 0.062059793 | 0.2904737 | 0.301341
-0.0204792704 | 0.0661623025 | 0.3095308 | 0.3029032
-0.0213479066 | 0.0719758899 | 0.296598 | 0.3026195
-0.0230009703 | 0.0773206834 | 0.297475 | 0.3034513
-0.0242123955 | 0.0817829609 | 0.2960567 | 0.3042555
-0.0271665075 | 0.0871737941 | 0.3116362 | 0.3051144
-0.0294845854 | 0.0929951547 | 0.3170551 | 0.3047582
-0.0299869185 | 0.100582557 | 0.2981324 | 0.3036485
-0.0323306034 | 0.106285709 | 0.3041858 | 0.3039778
-0.0328026303 | 0.112235441 | 0.2922662 | 0.3039864
-0.0357676847 | 0.116851404 | 0.3060955 | 0.3060065
-0.037464147 | 0.122154817 | 0.306694 | 0.3061089
-0.0387566801 | 0.127106119 | 0.3049159 | 0.3058875
-0.0402885613 | 0.131870226 | 0.3055167 | 0.3058349
-0.0420443794 | 0.138010405 | 0.3046464 | 0.305907
-0.0441306938 | 0.143246968 | 0.3080742 | 0.3056741
-0.0455479293 | 0.14887011 | 0.3059575 | 0.3056819
-0.0466720072 | 0.15483754 | 0.3014257 | 0.305508
-0.0487548204 | 0.160234267 | 0.3042721 | 0.3060592
-0.051710853 | 0.165492082 | 0.3124672 | 0.3061691
-0.0524628673 | 0.170822418 | 0.3071193 | 0.3056798
-0.0536896987 | 0.176332441 | 0.30448 | 0.3057139
-0.0551669622 | 0.18123787 | 0.3043898 | 0.3065051
-0.0570617549 | 0.186331643 | 0.3062376 | 0.3064352
-0.0582983953 | 0.192837977 | 0.302318 | 0.3061513
-0.0608118673 | 0.197343656 | 0.3081521 | 0.3062279
-0.0617266638 | 0.202902929 | 0.3042177 | 0.3057671
-0.0637971518 | 0.207850374 | 0.3069379 | 0.3058884
-0.0652101807 | 0.213544152 | 0.305371 | 0.3057998
-0.0671406369 | 0.21829042 | 0.3075748 | 0.3055824
-0.068685349 | 0.223396128 | 0.3074599 | 0.3055289
-0.0712186637 | 0.227978628 | 0.3123918 | 0.3045826
-0.0713733466 | 0.235019369 | 0.3036913 | 0.303293
-0.0728592823 | 0.240143805 | 0.3033986 | 0.3030544
-0.0744726085 | 0.245716488 | 0.3030835 | 0.303124
-0.0759737976 | 0.250288975 | 0.3035443 | 0.3035784
-0.0778146516 | 0.254769772 | 0.3054313 | 0.3039284
-0.0794044387 | 0.259448275 | 0.3060511 | 0.3040283
-0.0807085989 | 0.266191665 | 0.3031973 | 0.3038931
-0.0827341296 | 0.269457226 | 0.3070399 | 0.3039841
-0.0827808759 | 0.27779081 | 0.2979972 | 0.3042679
-0.0843346377 | 0.281589219 | 0.2994953 | 0.3056719
-0.0866481813 | 0.287575599 | 0.3013057 | 0.306769
-0.0888114348 | 0.292052638 | 0.3040939 | 0.3078083
-0.0910713049 | 0.296043332 | 0.3076283 | 0.3083323
-0.0921790351 | 0.300214141 | 0.3070443 | 0.3084405
-0.0937109252 | 0.30581534 | 0.3064298 | 0.3084529
-0.0949868192 | 0.311739501 | 0.3046993 | 0.3083916
-0.0963709717 | 0.316897599 | 0.3041076 | 0.3086502
-0.099743157 | 0.32187899 | 0.3098778 | 0.3088194
-0.102114855 | 0.327252399 | 0.312037 | 0.3084407
-0.103042014 | 0.331894921 | 0.3104658 | 0.3076803
-0.105011573 | 0.336899848 | 0.3116997 | 0.3071025
-0.105574076 | 0.341295327 | 0.3093335 | 0.3063871
-0.106943707 | 0.346420891 | 0.3087103 | 0.3058827
-0.108218264 | 0.352308898 | 0.3071687 | 0.3055359
-0.109343459 | 0.357546349 | 0.3058162 | 0.3052266
-0.11104357 | 0.361369208 | 0.3072856 | 0.3050182
-0.111918345 | 0.3659861 | 0.3057994 | 0.3046327
-0.113489437 | 0.370770795 | 0.3060906 | 0.3045796
-0.114281417 | 0.375390742 | 0.3044332 | 0.3046772
-0.115633342 | 0.379513762 | 0.3046881 | 0.3047462
-0.117210091 | 0.384869127 | 0.3045453 | 0.3046236
-0.118753283 | 0.390264303 | 0.3042894 | 0.3048459
-0.120664205 | 0.395306632 | 0.305242 | 0.3050079
-0.121708561 | 0.400256558 | 0.3040764 | 0.3050765
-0.123172316 | 0.405530161 | 0.3037316 | 0.305365
-0.124726332 | 0.411053643 | 0.3034308 | 0.3055874
-0.126958694 | 0.415892168 | 0.3052683 | 0.3057992
-0.128877304 | 0.419704881 | 0.3070665 | 0.3059272
-0.129680589 | 0.425009375 | 0.3051241 | 0.3057126
-0.130700296 | 0.430698583 | 0.3034612 | 0.3057762
-0.133126669 | 0.433964084 | 0.3067689 | 0.3057693
-0.134463767 | 0.439554527 | 0.3059092 | 0.305671
-0.135943367 | 0.444363244 | 0.3059285 | 0.3055605
-0.13789745 | 0.449233761 | 0.3069615 | 0.3059354
-0.139087587 | 0.454601235 | 0.3059551 | 0.3060029
-0.140296613 | 0.459162314 | 0.3055491 | 0.3066594
-0.142190743 | 0.463845373 | 0.3065477 | 0.3071361
-0.142823363 | 0.468394279 | 0.3049212 | 0.3075189
-0.144655458 | 0.473101067 | 0.3057602 | 0.3079224
-0.145090085 | 0.478227146 | 0.3033916 | 0.3082998
-0.148082403 | 0.484268698 | 0.3057856 | 0.3088143
-0.148905296 | 0.48852706 | 0.3048046 | 0.3090483
-0.151945771 | 0.490658976 | 0.3096769 | 0.309036
-0.153306771 | 0.498336985 | 0.3076368 | 0.3090865
-0.156332074 | 0.500230095 | 0.3125203 | 0.3095731
-0.157137379 | 0.506377727 | 0.3103165 | 0.3094785
-0.158573756 | 0.510910321 | 0.3103749 | 0.3095098
-0.160129895 | 0.518292593 | 0.3089566 | 0.309699
-0.161536861 | 0.521870912 | 0.3095341 | 0.3098169
-0.162457357 | 0.526542334 | 0.3085362 | 0.3100708
-0.164281367 | 0.533163425 | 0.3081257 | 0.3102283
-0.164661762 | 0.540438597 | 0.3046817 | 0.3104588
-0.167867172 | 0.541189122 | 0.3101821 | 0.3111351
-0.170464218 | 0.545480923 | 0.3125026 | 0.3112722
-0.17150691 | 0.55045247 | 0.3115744 | 0.3113642
-0.172371796 | 0.554910325 | 0.31063 | 0.3121
-0.174856861 | 0.559959397 | 0.312267 | 0.3123455
-0.175182218 | 0.564857076 | 0.3101355 | 0.3125352
-0.177711375 | 0.569455311 | 0.3120726 | 0.3129954
-0.178128845 | 0.574403109 | 0.3101112 | 0.3132797
-0.179691066 | 0.578844044 | 0.3104309 | 0.313564
-0.181754563 | 0.583585982 | 0.3114444 | 0.3139339
-0.182988493 | 0.587343005 | 0.311553 | 0.3139929
-0.18573397 | 0.592599023 | 0.3134227 | 0.3140926
-0.18901248 | 0.592639586 | 0.3189333 | 0.3142306
-0.188602933 | 0.602402586 | 0.3130845 | 0.313785
-0.19020958 | 0.605446451 | 0.3141642 | 0.3137391
-0.192016668 | 0.610085223 | 0.3147375 | 0.3139412
-0.19367587 | 0.615009663 | 0.3149152 | 0.3139174
-0.193925257 | 0.619660379 | 0.3129541 | 0.3140818
-0.196104713 | 0.624279279 | 0.3141298 | 0.3144797
-0.196230879 | 0.628874908 | 0.3120348 | 0.3147253
-0.197775455 | 0.632780019 | 0.3125501 | 0.315087
-0.200603308 | 0.637234235 | 0.3148031 | 0.3156708
-0.201703404 | 0.641393975 | 0.3144766 | 0.31601
-0.202095467 | 0.646446248 | 0.3126253 | 0.3162739
-0.205758324 | 0.650751578 | 0.3161857 | 0.3167205
-0.206079673 | 0.655263093 | 0.3144991 | 0.3168679
-0.2085443 | 0.658783271 | 0.3165598 | 0.3172388
-0.210093605 | 0.662896675 | 0.3169327 | 0.3174256
-0.211717741 | 0.668752339 | 0.3165862 | 0.3175915
-0.213117499 | 0.675167529 | 0.3156513 | 0.3179048
-0.215346834 | 0.676366074 | 0.318388 | 0.3182987
-0.216494532 | 0.680382833 | 0.3181952 | 0.318335
-0.21711259 | 0.684648489 | 0.3171154 | 0.318276
-0.218574606 | 0.689309968 | 0.3170919 | 0.3186953
-0.220036894 | 0.692681602 | 0.3176595 | 0.3190466
-0.221593811 | 0.696380957 | 0.3182077 | 0.3194537
-0.223021431 | 0.700381377 | 0.3184286 | 0.3197659 | 0.3197659
-0.224608722 | 0.705005969 | 0.3185912 | 0.3198681 | 0.3198681
-0.226460784 | 0.708312443 | 0.3197188 | 0.3201243 | 0.3201243
-0.227798172 | 0.71278034 | 0.319591 | 0.3203277 | 0.3203277
-0.228504462 | 0.716874444 | 0.318751 | 0.3205579 | 0.3205579
-0.229173227 | 0.721567479 | 0.3176047 | 0.3208097 | 0.3208097
-0.232924867 | 0.724925216 | 0.3213088 | 0.321263 | 0.321263
-0.233731127 | 0.729032736 | 0.3206044 | 0.3212252 | 0.3212252
-0.235561892 | 0.732171055 | 0.3217307 | 0.3212963 | 0.3212963
-0.236754341 | 0.736795901 | 0.3213296 | 0.3212747 | 0.3212747
-0.236676201 | 0.740884287 | 0.319451 | 0.321222 | 0.321222
-0.239181888 | 0.744759041 | 0.3211534 | 0.3214867 | 0.3214867
-0.241034324 | 0.74913054 | 0.3217521 | 0.3215033 | 0.3215033
-0.242596569 | 0.753655863 | 0.321893 | 0.3214382 | 0.3214382
-0.24359032 | 0.758213501 | 0.3212688 | 0.3215412 | 0.3215412
-0.245779558 | 0.762962448 | 0.3221385 | 0.3216901 | 0.3216901
-0.246352429 | 0.767618423 | 0.3209308 | 0.3217695 | 0.3217695
-0.247936732 | 0.771631268 | 0.321315 | 0.3218942 | 0.3218942
-0.249639651 | 0.776448412 | 0.3215148 | 0.3221186 | 0.3221186
-0.250282975 | 0.780177649 | 0.3208025 | 0.3223578 | 0.3223578
-0.252663693 | 0.78443197 | 0.3220976 | 0.3225229 | 0.3225229
-0.253553177 | 0.789098077 | 0.3213202 | 0.3225241 | 0.3225241
-0.254734287 | 0.793315015 | 0.3211011 | 0.3226622 | 0.3226622
-0.257735141 | 0.79813388 | 0.3229222 | 0.3227443 | 0.3227443
-0.258958457 | 0.802330415 | 0.3227579 | 0.3227158 | 0.3227158
-0.26059143 | 0.806951331 | 0.3229333 | 0.3227638 | 0.3227638
-0.261573219 | 0.811891609 | 0.3221775 | 0.3228875 | 0.3228875
-0.263692193 | 0.814974563 | 0.3235588 | 0.3231978 | 0.3231978
-0.265320561 | 0.819127049 | 0.3239065 | 0.3232802 | 0.3232802
-0.265783305 | 0.824252007 | 0.3224539 | 0.3230931 | 0.3230931
-0.266877341 | 0.828528598 | 0.32211 | 0.3234063 | 0.3234063
-0.268685922 | 0.832615952 | 0.3227009 | 0.3234491 | 0.3234491
-0.269508216 | 0.837184439 | 0.3219222 | 0.3235421 | 0.3235421
-0.271700177 | 0.842124313 | 0.3226367 | 0.3237004 | 0.3237004
-0.273582707 | 0.846381046 | 0.3232382 | 0.3237286 | 0.3237286
-0.275567613 | 0.85006934 | 0.3241707 | 0.3238038 | 0.3238038
-0.277954349 | 0.854506561 | 0.3252805 | 0.3237605 | 0.3237605
-0.278746645 | 0.859315429 | 0.3243822 | 0.3237236 | 0.3237236
-0.278281583 | 0.864132452 | 0.3220358 | 0.3238358 | 0.3238358
-0.282489194 | 0.867633214 | 0.325586 | 0.3240893 | 0.3240893
-0.281520309 | 0.872829221 | 0.3225377 | 0.323854 | 0.323854
-0.283718703 | 0.876672226 | 0.3236314 | 0.3241241 | 0.3241241
-0.285135907 | 0.881397013 | 0.3235045 | 0.3244101 | 0.3244101
-0.285852793 | 0.885215436 | 0.3229189 | 0.324329 | 0.324329
-0.287901734 | 0.888613581 | 0.3239898 | 0.3242966 | 0.3242966
-0.289563757 | 0.894437491 | 0.3237384 | 0.3241753 | 0.3241753
-0.291916148 | 0.898449027 | 0.3249112 | 0.3241766 | 0.3241766
-0.293948752 | 0.903057542 | 0.3255039 | 0.3240954 | 0.3240954
-0.294641621 | 0.907786893 | 0.3245714 | 0.3240025 | 0.3240025
-0.295345399 | 0.913722229 | 0.3232332 | 0.324088 | 0.324088
-0.297488519 | 0.914679964 | 0.3252378 | 0.3242365 | 0.3242365
-0.299538438 | 0.917445686 | 0.3264917 | 0.3241375 | 0.3241375
-0.298602345 | 0.925342981 | 0.3226937 | 0.3238983 | 0.3238983
-0.300161945 | 0.930461273 | 0.3225948 | 0.324019 | 0.324019
-0.301191302 | 0.933124539 | 0.3227772 | 0.3240592 | 0.3240592
-0.303664678 | 0.937957545 | 0.323751 | 0.3240716 | 0.3240716
-0.305330751 | 0.942089841 | 0.3240994 | 0.3239957 | 0.3239957
-0.307043549 | 0.94598555 | 0.3245753 | 0.3239342 | 0.3239342
-0.308975561 | 0.949450647 | 0.3254256 | 0.3237517 | 0.3237517
-0.309896117 | 0.954353801 | 0.3247183 | 0.3234753 | 0.3234753
-0.311035669 | 0.959253701 | 0.3242476 | 0.3231943 | 0.3231943
-0.312171842 | 0.963195587 | 0.3241002 | 0.3229367 | 0.3229367
-0.313466068 | 0.967784092 | 0.3239008 | 0.322495 | 0.322495
-0.314125342 | 0.972535284 | 0.3229963 | 0.3225576 | 0.3225576
-0.315397196 | 0.976758985 | 0.3229018 | 0.322185 | 0.322185
-0.316912414 | 0.981177065 | 0.3229921 | 0.3219251 | 0.3219251
-0.318732242 | 0.985309143 | 0.3234845 | 0.3217351 | 0.3217351
-0.319506486 | 0.989950858 | 0.3227498 | 0.3214331 | 0.3214331
-0.320871836 | 0.994452582 | 0.3226618 | 0.3211651 | 0.3211651
-0.321489582 | 0.998701169 | 0.3219077 | 0.3207711 | 0.3207711
-0.32269202 | 1.00317226 | 0.3216716 | 0.3204359
-0.322320667 | 1.00824921 | 0.3196835 | 0.3200179
-0.327935549 | 1.0105026 | 0.3245272 | 0.3197875
-0.324740561 | 1.01713582 | 0.3192696 | 0.319213
-0.326993003 | 1.02088488 | 0.3203035 | 0.3191119
-0.329171874 | 1.02516315 | 0.3210922 | 0.3188838
-0.330187525 | 1.0303423 | 0.3204639 | 0.3185926
-0.331133393 | 1.03456484 | 0.3200702 | 0.3183078
-0.331429764 | 1.0398711 | 0.318722 | 0.3178736
-0.333612681 | 1.04726827 | 0.3185551 | 0.3175722
-0.333157458 | 1.04934214 | 0.3174917 | 0.3172927
-0.3341703 | 1.0529032 | 0.3173799 | 0.3171027
-0.336781441 | 1.05646417 | 0.3187817 | 0.3168767
-0.337867269 | 1.06161269 | 0.3182585 | 0.3166396
-0.339074597 | 1.06619512 | 0.318023 | 0.3164157
-0.340702561 | 1.07078527 | 0.3181801 | 0.3160825
-0.341315765 | 1.07461752 | 0.317616 | 0.3158863
-0.34138488 | 1.0812637 | 0.3157277 | 0.315311
-0.342177691 | 1.08384077 | 0.3157085 | 0.3148338
-0.343688532 | 1.08844945 | 0.3157598 | 0.314537
-0.345085821 | 1.0934561 | 0.3155918 | 0.3141248
-0.346222914 | 1.09870306 | 0.3151196 | 0.3137329
-0.348869611 | 1.10258309 | 0.3164112 | 0.313428
-0.349210673 | 1.10502802 | 0.3160197 | 0.3129553
-0.349924252 | 1.11196122 | 0.3146911 | 0.3125273
-0.352767137 | 1.11558174 | 0.3162181 | 0.3121933
-0.349523132 | 1.12076142 | 0.3118622 | 0.3118088
-0.35045818 | 1.12703375 | 0.3109562 | 0.3117239
-0.353698414 | 1.13096479 | 0.3127404 | 0.3117098
-0.354026518 | 1.1360186 | 0.311638 | 0.3115001
-0.35530941 | 1.14001065 | 0.311672 | 0.3114915
-0.357208652 | 1.1446386 | 0.3120711 | 0.3112546
-0.358288169 | 1.14952211 | 0.3116845 | 0.3109618
-0.35948471 | 1.15315823 | 0.3117393 | 0.3107648
-0.360819438 | 1.15888299 | 0.3113511 | 0.3107032
-0.363429149 | 1.16344665 | 0.3123729 | 0.3102473
-0.362931318 | 1.16693049 | 0.3110137 | 0.3099045
-0.36408045 | 1.17137243 | 0.3108153 | 0.3098583
-0.365135175 | 1.17541647 | 0.3106432 | 0.3098239
-0.367951348 | 1.18102661 | 0.3115521 | 0.3096605
-0.367636662 | 1.18859894 | 0.3093025 | 0.3094197
-0.367935635 | 1.19017707 | 0.3091436 | 0.3092956
-0.370265662 | 1.19550568 | 0.3097147 | 0.309133
-0.372787501 | 1.1981991 | 0.3111232 | 0.3089472
-0.369503256 | 1.204412 | 0.3067914 | 0.3087319
-0.374202895 | 1.21122811 | 0.308945 | 0.3089129
-0.376591481 | 1.21265224 | 0.3105519 | 0.3088722
-0.378003128 | 1.21751357 | 0.3104714 | 0.3087157
-0.377816294 | 1.22267084 | 0.309009 | 0.3086205
-0.379326947 | 1.22702249 | 0.3091442 | 0.3086851
-0.379529139 | 1.23199263 | 0.3080612 | 0.3087331
-0.380660867 | 1.23784811 | 0.3075182 | 0.3089463
-0.382402147 | 1.24214507 | 0.3078563 | 0.3091657
-0.38485302 | 1.24559903 | 0.3089702 | 0.3093171
-0.385607957 | 1.2495331 | 0.3086016 | 0.3092487
-0.386918808 | 1.25403962 | 0.3085379 | 0.3092792
-0.389093858 | 1.25925764 | 0.3089867 | 0.3092055
-0.391089281 | 1.26353611 | 0.3095197 | 0.309092
-0.392357592 | 1.26708068 | 0.3096548 | 0.3089083
-0.393586989 | 1.27117683 | 0.3096241 | 0.3087712
-0.395596074 | 1.27532071 | 0.3101934 | 0.3086133
-0.396711217 | 1.28090105 | 0.3097126 | 0.3083733
-0.397438985 | 1.28467149 | 0.3093701 | 0.3082978
-0.397931247 | 1.29078426 | 0.3082864 | 0.3081091
-0.399766634 | 1.2941365 | 0.3089061 | 0.3081694
-0.400087953 | 1.29982435 | 0.3078016 | 0.3081025
-0.4012284 | 1.30331966 | 0.3078511 | 0.3081374
-0.402428768 | 1.3079357 | 0.3076824 | 0.3081382
-0.404565617 | 1.31231517 | 0.3082839 | 0.308219
-0.405498337 | 1.31635896 | 0.3080454 | 0.3081843
-0.406575684 | 1.32093583 | 0.3077937 | 0.3081828
-0.40951763 | 1.32548369 | 0.3089571 | 0.3081983
-0.409329972 | 1.33122793 | 0.307483 | 0.3080476
-0.412149908 | 1.33429564 | 0.3088895 | 0.308119
-0.412705101 | 1.33891812 | 0.3082377 | 0.3079828
-0.413893401 | 1.34315457 | 0.3081502 | 0.3078927
-0.414910299 | 1.34772648 | 0.3078594 | 0.3079341
-0.417137565 | 1.35219209 | 0.3084899 | 0.3079381
-0.417711228 | 1.35648486 | 0.3079365 | 0.3079398
-0.419244111 | 1.36104573 | 0.3080309 | 0.3078983
-0.42023646 | 1.36463035 | 0.3079489 | 0.3078635
-0.421016233 | 1.36938096 | 0.30745 | 0.3077838
-0.42323223 | 1.37325095 | 0.3081973 | 0.3077946
-0.423975247 | 1.37866105 | 0.3075268 | 0.3077075
-0.425046656 | 1.38299936 | 0.3073368 | 0.307743
-0.428039743 | 1.38719969 | 0.3085639 | 0.3077064
-0.428436535 | 1.39148043 | 0.3078998 | 0.3075222
-0.430679663 | 1.39601435 | 0.3085066 | 0.3073686
-0.430824117 | 1.40095607 | 0.3075215 | 0.3071908
-0.432191704 | 1.40466569 | 0.307683 | 0.3071133
-0.433121969 | 1.41012113 | 0.3071523 | 0.3070198
-0.434916089 | 1.41409697 | 0.3075575 | 0.3072242
-0.435862818 | 1.41823864 | 0.3073269 | 0.3072173
-0.43801219 | 1.42266186 | 0.3078821 | 0.3071109
-0.438038233 | 1.42697359 | 0.3069701 | 0.3069621
-0.439165551 | 1.43180381 | 0.3067219 | 0.3069781
-0.440493824 | 1.43781295 | 0.3063638 | 0.3070655
-0.441822217 | 1.44043248 | 0.3067289 | 0.3072022
-0.44345272 | 1.44566244 | 0.3067471 | 0.3072825
-0.444727602 | 1.44981676 | 0.3067475 | 0.3073956
-0.44914399 | 1.45261543 | 0.3091968 | 0.3074804
-0.448314797 | 1.45799229 | 0.3074878 | 0.3073135
-0.447986525 | 1.46275121 | 0.306263 | 0.307389
-0.449473491 | 1.46697585 | 0.3063946 | 0.3075903
-0.451952919 | 1.47153611 | 0.30713 | 0.3078485
-0.453792663 | 1.47528814 | 0.307596 | 0.3079187
-0.455487826 | 1.48015137 | 0.3077306 | 0.3079338
-0.456603652 | 1.48473807 | 0.3075315 | 0.3080826
-0.458405703 | 1.48891694 | 0.3078786 | 0.3082206
-0.459416687 | 1.49357437 | 0.3075955 | 0.3083753
-0.460881258 | 1.49866618 | 0.3075276 | 0.3085588
-0.463053658 | 1.5022387 | 0.3082424 | 0.3085935
-0.464694865 | 1.50739925 | 0.3082759 | 0.3087205
-0.467083364 | 1.51170943 | 0.3089769 | 0.3088035
-0.466723152 | 1.51615981 | 0.3078324 | 0.3088229
-0.468137261 | 1.52117894 | 0.3077463 | 0.3089078
-0.471309253 | 1.52419431 | 0.3092186 | 0.3090231
-0.472112075 | 1.52830797 | 0.3089116 | 0.3091052
-0.474315938 | 1.53289304 | 0.3094253 | 0.3091953
-0.475800596 | 1.53766395 | 0.3094308 | 0.3091233
-0.475435952 | 1.54425212 | 0.3078746 | 0.3091062
-0.478815364 | 1.54700004 | 0.3095122 | 0.3093344
-0.479783483 | 1.55216626 | 0.3091057 | 0.3093418
-0.480998711 | 1.5557675 | 0.3091713 | 0.309381
-0.481486253 | 1.55981566 | 0.3086815 | 0.3093276
-0.483485058 | 1.56518473 | 0.3088997 | 0.3093864
-0.486419066 | 1.5688949 | 0.3100393 | 0.3094513
-0.487568599 | 1.57375456 | 0.3098124 | 0.3092422
-0.48756025 | 1.57937094 | 0.3087053 | 0.3091858
-0.489404879 | 1.58250445 | 0.3092597 | 0.3093094
-0.491917354 | 1.58602799 | 0.3101568 | 0.3095569
-0.492686401 | 1.59143306 | 0.3095866 | 0.3094454
-0.494007061 | 1.59615818 | 0.3094976 | 0.3093884
-0.494010473 | 1.60061962 | 0.308637 | 0.3093216
-0.496367799 | 1.60497041 | 0.3092691 | 0.309305
-0.498207872 | 1.60946341 | 0.3095491 | 0.3092513
-0.497708775 | 1.61620794 | 0.3079485 | 0.3092813
-0.500634558 | 1.61887609 | 0.3092482 | 0.3094975
-0.50302998 | 1.62298529 | 0.3099412 | 0.3095479
-0.507244275 | 1.62716723 | 0.3117346 | 0.3094817
-0.504521284 | 1.63252994 | 0.3090426 | 0.3091786
-0.505900603 | 1.63713487 | 0.3090158 | 0.3091491
-0.507026368 | 1.64176792 | 0.3088295 | 0.3090938
-0.507920192 | 1.64657039 | 0.3084716 | 0.3090244
-0.509678417 | 1.65087893 | 0.3087316 | 0.309089
-0.512695569 | 1.65465793 | 0.3098499 | 0.3091263
-0.514811254 | 1.66009438 | 0.3101096 | 0.3090078
-0.515096382 | 1.66292897 | 0.3097525 | 0.3089193
-0.516127698 | 1.66880718 | 0.3092794 | 0.3088843
-0.516677417 | 1.67370318 | 0.3087031 | 0.3088414
-0.518418519 | 1.67910035 | 0.3087478 | 0.3087854
-0.51932077 | 1.68357353 | 0.3084634 | 0.3087476
-0.520110229 | 1.68792981 | 0.308135 | 0.3087417
-0.523066256 | 1.69212416 | 0.3091181 | 0.3088338
-0.524606858 | 1.69718242 | 0.3091046 | 0.3089285
-0.52520308 | 1.7015322 | 0.3086648 | 0.3089487
-0.527563179 | 1.70608537 | 0.3092244 | 0.308619
-0.529500573 | 1.71136493 | 0.3094025 | 0.3088547
-0.53041134 | 1.71737475 | 0.3088501 | 0.3088553
-0.530765689 | 1.72246601 | 0.3081429 | 0.3089759
-0.532884745 | 1.72806998 | 0.3083699 | 0.3091746
-0.533731152 | 1.73062026 | 0.3084045 | 0.3094013
-0.536073678 | 1.73455088 | 0.3090562 | 0.3094915
-0.538974819 | 1.73826244 | 0.3100653 | 0.3095322
-0.539230756 | 1.74335198 | 0.3093069 | 0.3095173
-0.53430246 | 1.74970526 | 0.3053671 | 0.3097024
-0.546380847 | 1.75357172 | 0.3115817 | 0.3102179
-0.543987422 | 1.75815294 | 0.3094085 | 0.3099434
-0.547055739 | 1.76437823 | 0.3100558 | 0.3099383
-0.54800669 | 1.7670223 | 0.31013 | 0.3098859
-0.550222009 | 1.77127018 | 0.310637 | 0.3098739
-0.549757867 | 1.77738953 | 0.3093063 | 0.3098267
-0.551439393 | 1.78192055 | 0.3094635 | 0.3099785
-0.553393505 | 1.78562362 | 0.3099161 | 0.3101436
-0.557119867 | 1.79047274 | 0.311158 | 0.3101904
-0.557456805 | 1.79522294 | 0.3105223 | 0.310069
-0.55610964 | 1.80066259 | 0.3088361 | 0.3100792
-0.558539706 | 1.8054839 | 0.3093573 | 0.3102517
-0.560212901 | 1.8098692 | 0.3095323 | 0.3104698
-0.56350625 | 1.81770189 | 0.3100103 | 0.3106501
-0.564152857 | 1.81887945 | 0.3101651 | 0.3108545
-0.566883491 | 1.82380604 | 0.3108244 | 0.3109201
-0.568763261 | 1.82815259 | 0.3111137 | 0.3109822
-0.569030177 | 1.8333049 | 0.3103849 | 0.3110398
-0.570007589 | 1.83906849 | 0.3099436 | 0.3111856
-0.572498735 | 1.84306076 | 0.3106239 | 0.3114424
-0.574115044 | 1.84863496 | 0.3105616 | 0.3115924
-0.577072956 | 1.85233195 | 0.3115386 | 0.3118316
-0.578589187 | 1.85841191 | 0.3113353 | 0.3119359
-0.581205676 | 1.86252019 | 0.3120534 | 0.3121548
-0.580615824 | 1.86800557 | 0.3108212 | 0.312258
-0.583015401 | 1.87196409 | 0.3114458 | 0.3124728
-0.585396415 | 1.8781378 | 0.3116898 | 0.3126291
-0.586961374 | 1.8822363 | 0.3118426 | 0.3127615
-0.589635378 | 1.88676332 | 0.3125116 | 0.3128643
-0.590516203 | 1.8919269 | 0.3121242 | 0.3129338
-0.593450166 | 1.89628816 | 0.3129536 | 0.3130305
-0.59455003 | 1.90206421 | 0.3125815 | 0.3130301
-0.59748985 | 1.90572291 | 0.313524 | 0.3130999
-0.598535822 | 1.91172894 | 0.3130861 | 0.3131114
-0.599794577 | 1.91646442 | 0.3129693 | 0.313198
-0.601372891 | 1.92126941 | 0.3130081 | 0.3132699
-0.603179221 | 1.92700352 | 0.3130141 | 0.3133293
-0.604267552 | 1.93136709 | 0.3128704 | 0.3134971
-0.606379549 | 1.93603869 | 0.3132063 | 0.313679
-0.607884491 | 1.94155718 | 0.3130912 | 0.3138244
-0.609340687 | 1.94708631 | 0.31295 | 0.3140096
-0.611417036 | 1.95166725 | 0.3132793 | 0.314253
-0.613651086 | 1.95654947 | 0.3136394 | 0.3144698
-0.615890513 | 1.96173401 | 0.3139521 | 0.3147458
-0.616978801 | 1.96685223 | 0.3136884 | 0.3149379
-0.618993143 | 1.97382235 | 0.3136012 | 0.3151794
-0.622115591 | 1.97689886 | 0.3146927 | 0.3153975
-0.623839517 | 1.9823968 | 0.3146895 | 0.3155576
-0.625359615 | 1.9874147 | 0.3146599 | 0.3156973
-0.627479907 | 1.9923582 | 0.3149433 | 0.3158647
-0.6300837 | 1.99782731 | 0.3153845 | 0.3159904
-0.631750265 | 2.00271308 | 0.3154472 | 0.3160801
-0.634884716 | 2.00659561 | 0.3163989 | 0.3162263
-0.635896637 | 2.01313834 | 0.3158733 | 0.316247
-0.637938431 | 2.01813082 | 0.3161036 | 0.3162865
-0.639223688 | 2.02425277 | 0.3157825 | 0.3163578
-0.641806926 | 2.02915253 | 0.3162931 | 0.3165685
-0.643058424 | 2.0344359 | 0.3160868 | 0.3167341
-0.64516445 | 2.03950872 | 0.3163333 | 0.3168759
-0.646675238 | 2.0451395 | 0.316201 | 0.3170704
-0.648434274 | 2.05018064 | 0.3162815 | 0.3172324
-0.651294424 | 2.05514593 | 0.3169091 | 0.3173666
-0.652640249 | 2.06136374 | 0.3166061 | 0.3174212
-0.654246439 | 2.06864444 | 0.3162682 | 0.3176393
-0.656795791 | 2.07311514 | 0.3168159 | 0.3178842
-0.660339087 | 2.07725709 | 0.3178899 | 0.3180735
-0.662357478 | 2.08321829 | 0.3179491 | 0.3181743
-0.662785191 | 2.08748124 | 0.3175047 | 0.3183379
-0.666309342 | 2.09348284 | 0.3182779 | 0.3185321
-0.667605518 | 2.10057003 | 0.3178211 | 0.3186603
-0.668969713 | 2.1061679 | 0.3176241 | 0.3188835
-0.67026399 | 2.11136741 | 0.3174549 | 0.319178
-0.674050592 | 2.11442297 | 0.318787 | 0.3194012
-0.675850302 | 2.12053364 | 0.3187171 | 0.3194879
-0.677413441 | 2.12548886 | 0.3187095 | 0.3196528
-0.680066812 | 2.13255475 | 0.3188977 | 0.3198796
-0.682986273 | 2.13710761 | 0.3195844 | 0.320119
-0.6847788 | 2.14363548 | 0.3194474 | 0.3203535
-0.686568908 | 2.14848604 | 0.3195594 | 0.3205772
-0.689272578 | 2.1536202 | 0.320053 | 0.320823
-0.691739408 | 2.15784672 | 0.3205693 | 0.3210254
-0.691987051 | 2.16457661 | 0.319687 | 0.3211657
-0.69377763 | 2.17040295 | 0.3196538 | 0.3214806
-0.697200458 | 2.17625756 | 0.3203667 | 0.3217291
-0.700200784 | 2.18146883 | 0.3209768 | 0.3220013
-0.702624185 | 2.18687179 | 0.3212919 | 0.3222556
-0.705460874 | 2.19135092 | 0.3219297 | 0.3224803
-0.706379684 | 2.19587963 | 0.3216842 | 0.3226389
-0.708928985 | 2.20151995 | 0.322018 | 0.3228372
-0.710989079 | 2.20751345 | 0.3220769 | 0.3230054
-0.712439567 | 2.21273566 | 0.3219723 | 0.3231601
-0.715915035 | 2.21758255 | 0.3228358 | 0.3233741
-0.716643956 | 2.22464124 | 0.3221391 | 0.3235497
-0.719954399 | 2.22835286 | 0.3230881 | 0.3237808
-0.722441774 | 2.23306946 | 0.3235196 | 0.3239436
-0.724176862 | 2.23829561 | 0.3235394 | 0.3241081
-0.725949335 | 2.24393918 | 0.3235156 | 0.3242394
-0.727845807 | 2.24874988 | 0.3236669 | 0.3244164
-0.729500248 | 2.25362783 | 0.3237004 | 0.3244863
-0.731145269 | 2.25924816 | 0.3236233 | 0.3247199
-0.733802461 | 2.26403648 | 0.3241125 | 0.3249518
-0.736285306 | 2.26833697 | 0.3245926 | 0.3250731
-0.737704951 | 2.27371021 | 0.3244499 | 0.3251628
-0.739784834 | 2.27825439 | 0.3247156 | 0.3252989
-0.742258743 | 2.28271133 | 0.3251654 | 0.3253797
-0.743192427 | 2.28779138 | 0.3248515 | 0.3254235
-0.745679083 | 2.2923761 | 0.3252865 | 0.3254846
-0.745209843 | 2.29744103 | 0.3243652 | 0.3255832
-0.750265029 | 2.30116449 | 0.3260371 | 0.325728
-0.751397466 | 2.30531387 | 0.3259415 | 0.3257481
-0.751953638 | 2.3113867 | 0.3253258 | 0.325759
-0.753906302 | 2.31622479 | 0.3254893 | 0.3258154
-0.756135981 | 2.32078309 | 0.3258107 | 0.3258062
-0.757057083 | 2.32565813 | 0.3255238 | 0.3257485
-0.759206175 | 2.33168678 | 0.3256038
-0.759854274 | 2.3346894 | 0.3254627
-0.762412575 | 2.33673811 | 0.3262722
-0.763608701 | 2.34370409 | 0.3258128
-0.765783376 | 2.34730942 | 0.3262388
-0.767557619 | 2.35410585 | 0.3260506
-0.768628167 | 2.35855389 | 0.3258896
-0.769326943 | 2.36427286 | 0.3253969
-0.770286598 | 2.3684102 | 0.3252336

## Probe 2
2.Probekörper
|  | Poissonzahl | Poissonzahl | Auswertebereich εy [ % ]
techn. Dehnung x | techn. Dehnung y | Einzelwerte | gleitender | 0.7
[%] | [%] |  | Mittelwert | 1
0 | 0 | #DIV/0! | #DIV/0! | Poissonzahl
-0.000558238555 | -0.000456792869 | -1.222082 | -0.3367787 | 0.3346306
-0.000152268537 | 6.5217671e-05 | 2.334774 | -0.03745017
-0.000243813447 | -0.000644957204 | -0.3780304 | -0.4775845
-0.000627471538 | -0.000551770838 | -1.137196 | -0.8690998
-0.000596555746 | -0.000465564902 | -1.281359 | -0.5481371
6.46182928e-05 | -0.000235352009 | 0.2745602 | -0.2181145
0.000154226068 | -0.00115006097 | 0.1341025 | -0.1990429
-0.000688827383 | -0.000294924375 | -2.335607 | -0.1541325
-0.00261067529 | 0.00558292934 | 0.4676175 | 0.3831952
-0.00431121027 | 0.0116912803 | 0.3687543 | 0.359395
-0.00647158724 | 0.0174946494 | 0.3699181 | 0.3544997
-0.00803864625 | 0.0224133348 | 0.3586546 | 0.3482714
-0.00979083801 | 0.0278916362 | 0.3510313 | 0.3432831
-0.0116902431 | 0.0335332393 | 0.3486166 | 0.3390946
-0.0133604369 | 0.0388071534 | 0.3442777 | 0.3363078
-0.0151307489 | 0.0446628628 | 0.338777 | 0.3342598
-0.0168206958 | 0.0504047028 | 0.3337128 | 0.3332603
-0.0186310499 | 0.056442507 | 0.330089 | 0.3335834
-0.0207739991 | 0.0620708017 | 0.3346823 | 0.3345299
-0.0225130702 | 0.0673967509 | 0.3340379 | 0.3350735
-0.024220988 | 0.0725658139 | 0.3337796 | 0.335655
-0.0259813079 | 0.077480292 | 0.335328 | 0.3363101
-0.0277749264 | 0.0829544242 | 0.3348215 | 0.3359599
-0.0297083606 | 0.0880507257 | 0.3374005 | 0.3343909
-0.0315383066 | 0.0936006384 | 0.3369454 | 0.3337647
-0.0334027192 | 0.0991015957 | 0.3370553 | 0.3329298
-0.0350085581 | 0.104948967 | 0.333577 | 0.3316011
-0.0362020333 | 0.110717645 | 0.3269762 | 0.3307497
-0.0385647727 | 0.115370306 | 0.3342695 | 0.3310242
-0.0401109939 | 0.120536256 | 0.3327712 | 0.3297428
-0.0417528705 | 0.126366204 | 0.3304117 | 0.329096
-0.0433922662 | 0.131763182 | 0.3293201 | 0.3275609
-0.0448555565 | 0.136609594 | 0.3283485 | 0.3278611
-0.046608593 | 0.142158992 | 0.3278624 | 0.327672
-0.0486454676 | 0.147617493 | 0.3295373 | 0.3276831
-0.0494381436 | 0.153184358 | 0.3227362 | 0.3278211
-0.0519637643 | 0.157075209 | 0.3308209 | 0.3296017
-0.0533902775 | 0.163072089 | 0.3274029 | 0.3300185
-0.0551255122 | 0.168107561 | 0.3279181 | 0.3306745
-0.0571611182 | 0.173096256 | 0.3302274 | 0.3314689
-0.0593263553 | 0.178888284 | 0.3316391 | 0.331602
-0.0609717487 | 0.183150686 | 0.3329048 | 0.3302127
-0.0626051913 | 0.189320789 | 0.3306831 | 0.3294193
-0.0642624303 | 0.193625699 | 0.33189 | 0.3291297
-0.065834436 | 0.198959968 | 0.3308929 | 0.328527
-0.0664009092 | 0.204504018 | 0.3246924 | 0.3280317
-0.068845049 | 0.209294904 | 0.328938 | 0.3292035
-0.0705891207 | 0.214403428 | 0.329235 | 0.3300874
-0.0722032053 | 0.219544836 | 0.3288768 | 0.3311327
-0.0736332241 | 0.224207159 | 0.328416 | 0.3320593
-0.0760005709 | 0.229920536 | 0.3305515 | 0.3330052
-0.0780734134 | 0.234203289 | 0.3333575 | 0.3340658
-0.080039459 | 0.239308281 | 0.3344617 | 0.33367
-0.0812939673 | 0.243752781 | 0.3335099 | 0.3324857
-0.0829250002 | 0.248915334 | 0.3331454 | 0.3317029
-0.0852682084 | 0.253884227 | 0.3358547 | 0.3317205
-0.0861137394 | 0.259865421 | 0.3313782 | 0.3309756
-0.0870284183 | 0.264894048 | 0.3285405 | 0.3307013
-0.0888755113 | 0.269650188 | 0.3295956 | 0.3312824
-0.0914809067 | 0.274524969 | 0.3332335 | 0.3315898
-0.0929554489 | 0.279876513 | 0.3321302 | 0.3316005
-0.0940720448 | 0.285060831 | 0.3300069 | 0.3316454
-0.0959354041 | 0.289445041 | 0.331446 | 0.331945
-0.0974491406 | 0.294290414 | 0.3311326 | 0.3321791
-0.0994928644 | 0.298520466 | 0.3332866 | 0.3324018
-0.101052186 | 0.304048793 | 0.3323552 | 0.3321466
-0.102436157 | 0.30900375 | 0.3315046 | 0.3321104
-0.104339683 | 0.313693592 | 0.3326166 | 0.3318515
-0.105950422 | 0.318891431 | 0.3322461 | 0.3317871
-0.107287417 | 0.323144666 | 0.3320105 | 0.3317151
-0.109127283 | 0.328524103 | 0.3321744 | 0.3318807
-0.110069695 | 0.333332443 | 0.33021 | 0.331832
-0.112269765 | 0.337862108 | 0.3322946 | 0.3322076
-0.113761234 | 0.342771853 | 0.3318862 | 0.3327335
-0.115666014 | 0.347514047 | 0.3328384 | 0.3327499
-0.117118556 | 0.352840014 | 0.331931 | 0.3323572
-0.118682915 | 0.357384024 | 0.3320879 | 0.3324643
-0.121253288 | 0.362032186 | 0.3349241 | 0.3325295
-0.121826007 | 0.366980994 | 0.3319682 | 0.3318848
-0.12303425 | 0.371845154 | 0.330875 | 0.3321747
-0.125110479 | 0.376310056 | 0.3324665 | 0.3321992
-0.126829588 | 0.381541047 | 0.332414 | 0.3321365
-0.128135211 | 0.386297759 | 0.3317006 | 0.333072
-0.130329692 | 0.390890698 | 0.3334172 | 0.3331741
-0.131060658 | 0.39595664 | 0.3309975 | 0.3328277
-0.133168247 | 0.400924175 | 0.3321532 | 0.3335248
-0.136350675 | 0.404491801 | 0.3370913 | 0.3339282
-0.136291455 | 0.410255215 | 0.3322114 | 0.3331949
-0.137928745 | 0.415842605 | 0.331685 | 0.333487
-0.140383081 | 0.419701387 | 0.3344832 | 0.3336731
-0.141965244 | 0.424829418 | 0.33417 | 0.3333755
-0.143373208 | 0.430001338 | 0.333425 | 0.3336099
-0.144682908 | 0.433608705 | 0.3336716 | 0.334087
-0.14616606 | 0.439444315 | 0.3326157 | 0.3345081
-0.147646314 | 0.443388352 | 0.3329955 | 0.33505
-0.150231192 | 0.447994491 | 0.3353416 | 0.3356643
-0.151967725 | 0.452539695 | 0.3358108 | 0.3358408
-0.153703559 | 0.457754702 | 0.3357771 | 0.3358185
-0.15489853 | 0.46193534 | 0.3353251 | 0.3358519
-0.156805642 | 0.466590531 | 0.3360669 | 0.3357939
-0.158483437 | 0.47136237 | 0.3362242 | 0.3356483
-0.159875442 | 0.476246278 | 0.3356991 | 0.3350717
-0.161552205 | 0.480890292 | 0.335944 | 0.3349319
-0.162659995 | 0.485501411 | 0.3350351 | 0.3346416
-0.164616727 | 0.490896547 | 0.3353389 | 0.3345563
-0.165332257 | 0.495984829 | 0.3333414 | 0.3344005
-0.167323749 | 0.499473596 | 0.3350002 | 0.3344907
-0.168603002 | 0.504056198 | 0.3344925 | 0.3342518
-0.170143294 | 0.508484961 | 0.3346083 | 0.3343725
-0.171588141 | 0.512876796 | 0.3345602 | 0.3345539
-0.172822845 | 0.51775534 | 0.3337925 | 0.3346681
-0.174467734 | 0.522662724 | 0.3338056 | 0.3353427
-0.176241588 | 0.525943757 | 0.3350959 | 0.3358129
-0.178156606 | 0.530994185 | 0.3355152 | 0.3360837
-0.179503487 | 0.535621636 | 0.3351311 | 0.3362529
-0.181833297 | 0.539299101 | 0.337166 | 0.3366067
-0.182900591 | 0.544094095 | 0.3361562 | 0.3365733
-0.184575779 | 0.548598153 | 0.3364499 | 0.3366284
-0.186165153 | 0.553467338 | 0.3363616 | 0.3364697
-0.187982561 | 0.557977258 | 0.3369 | 0.3364691
-0.189408944 | 0.562046538 | 0.3369987 | 0.3364897
-0.190628112 | 0.566617558 | 0.3364317 | 0.3367421
-0.191737607 | 0.571231311 | 0.3356567 | 0.3366682
-0.193484181 | 0.575232271 | 0.3363584 | 0.3368215
-0.195248545 | 0.579367191 | 0.3370031 | 0.3366592
-0.197188826 | 0.582949375 | 0.3382606 | 0.3365733
-0.197471469 | 0.587603914 | 0.3360622 | 0.336056
-0.199059257 | 0.591693363 | 0.336423 | 0.336098
-0.200034773 | 0.596144963 | 0.3355472 | 0.3361684
-0.20174056 | 0.599395536 | 0.3365733 | 0.3363932
-0.20280771 | 0.604180153 | 0.3356742 | 0.3365266
-0.204581998 | 0.608382238 | 0.3362721 | 0.3367546
-0.206373301 | 0.612792749 | 0.336775 | 0.3369141
-0.207763306 | 0.61711005 | 0.3366714 | 0.3368347
-0.20962865 | 0.621600122 | 0.3372404 | 0.3368462
-0.211039107 | 0.626574558 | 0.336814 | 0.3367683
-0.212490933 | 0.630406918 | 0.3370695 | 0.3366166
-0.213840177 | 0.635713694 | 0.3363781 | 0.3368165
-0.215662341 | 0.640462458 | 0.3367291 | 0.3371294
-0.216938515 | 0.644019928 | 0.3368506 | 0.3372722
-0.217938844 | 0.648520459 | 0.3360555 | 0.3373144
-0.220669401 | 0.652734296 | 0.3380693 | 0.3374201
-0.221973701 | 0.656838691 | 0.3379425 | 0.3371976
-0.223096347 | 0.661137669 | 0.3374431 | 0.3370455
-0.224596225 | 0.666335583 | 0.3370617 | 0.3371288
-0.225859201 | 0.671033437 | 0.3365841 | 0.3374216
-0.22748089 | 0.675104926 | 0.3369563 | 0.337868
-0.229034941 | 0.679261736 | 0.3371822 | 0.3379633
-0.230793155 | 0.683103247 | 0.3378598 | 0.3380373
-0.23277398 | 0.687611147 | 0.3385256 | 0.3379069
-0.234249291 | 0.691375835 | 0.3388161 | 0.3376933
-0.235043861 | 0.6965646 | 0.337433 | 0.3375366
-0.236451155 | 0.700488624 | 0.3375517 | 0.3377207 | 0.3377207
-0.237962021 | 0.705683257 | 0.337208 | 0.3378511 | 0.3378511
-0.239512769 | 0.709756877 | 0.3374575 | 0.3379986 | 0.3379986
-0.241168924 | 0.71344871 | 0.3380326 | 0.3380434 | 0.3380434
-0.243019153 | 0.718239968 | 0.3383537 | 0.3380316 | 0.3380316
-0.244465471 | 0.722835166 | 0.3382036 | 0.3379582 | 0.3379582
-0.245748924 | 0.727184702 | 0.3379457 | 0.337928 | 0.337928
-0.247147567 | 0.731895665 | 0.3376814 | 0.3379197 | 0.3379197
-0.248863776 | 0.736340466 | 0.3379738 | 0.337975 | 0.337975
-0.250158881 | 0.740145086 | 0.3379863 | 0.3377475 | 0.3377475
-0.251663714 | 0.74445079 | 0.3380529 | 0.3374666 | 0.3374666
-0.252753122 | 0.748001907 | 0.3379044 | 0.3371203 | 0.3371203
-0.254297966 | 0.752454608 | 0.3379579 | 0.3367441 | 0.3367441
-0.255002566 | 0.757052301 | 0.3368361 | 0.3363759 | 0.3363759
-0.256187018 | 0.761143526 | 0.3365817 | 0.3363551 | 0.3363551
-0.25759479 | 0.765919139 | 0.3363211 | 0.3362874 | 0.3362874
-0.258938702 | 0.770596535 | 0.3360237 | 0.336208 | 0.336208
-0.26031681 | 0.774483138 | 0.3361168 | 0.3361382 | 0.3361382
-0.262042676 | 0.778193268 | 0.3367321 | 0.3359962 | 0.3359962
-0.263166456 | 0.782666831 | 0.3362433 | 0.3357084 | 0.3357084
-0.264276752 | 0.786715979 | 0.335924 | 0.3355726 | 0.3355726
-0.265673752 | 0.791462119 | 0.3356746 | 0.3355111 | 0.3355111
-0.266987186 | 0.796009783 | 0.3354069 | 0.335433 | 0.335433
-0.268406834 | 0.800513247 | 0.3352934 | 0.3352562 | 0.3352562
-0.269998022 | 0.804609915 | 0.3355639 | 0.3352408 | 0.3352408
-0.271504358 | 0.808971302 | 0.3356168 | 0.3352031 | 0.3352031
-0.272607925 | 0.813066102 | 0.3352838 | 0.3350096 | 0.3350096
-0.273505552 | 0.817598377 | 0.3345231 | 0.3350852 | 0.3350852
-0.275369094 | 0.821466238 | 0.3352166 | 0.3349445 | 0.3349445
-0.276933804 | 0.825742821 | 0.3353754 | 0.334868 | 0.334868
-0.278063984 | 0.830911544 | 0.3346493 | 0.3342341 | 0.3342341
-0.279920985 | 0.833938014 | 0.3356616 | 0.3340593 | 0.3340593
-0.280103335 | 0.839086374 | 0.3338194 | 0.3335748 | 0.3335748
-0.282124123 | 0.842579017 | 0.334834 | 0.3334781 | 0.3334781
-0.281741244 | 0.848091567 | 0.3322062 | 0.3329084 | 0.3329084
-0.284178777 | 0.851407226 | 0.3337754 | 0.3330855 | 0.3330855
-0.285147345 | 0.855684189 | 0.333239 | 0.3327824 | 0.3327824
-0.286875358 | 0.860619146 | 0.333336 | 0.3326624 | 0.3326624
-0.28694424 | 0.864327561 | 0.3319855 | 0.3324083 | 0.3324083
-0.28945637 | 0.868998909 | 0.3330918 | 0.3325071 | 0.3325071
-0.289678425 | 0.871842854 | 0.3322599 | 0.3325721 | 0.3325721
-0.291644813 | 0.876761214 | 0.3326388 | 0.3327846 | 0.3327846
-0.292752416 | 0.881609981 | 0.3320657 | 0.3327691 | 0.3327691
-0.294309312 | 0.885195749 | 0.3324794 | 0.3329226 | 0.3329226
-0.296429849 | 0.889067295 | 0.3334167 | 0.3332536 | 0.3332536
-0.297816168 | 0.893477963 | 0.3333223 | 0.3331535 | 0.3331535
-0.298526621 | 0.897658503 | 0.3325615 | 0.3331265 | 0.3331265
-0.300193775 | 0.901934341 | 0.3328333 | 0.3331877 | 0.3331877
-0.302254997 | 0.904592067 | 0.334134 | 0.3331762 | 0.3331762
-0.30321775 | 0.91079207 | 0.3329165 | 0.3332119 | 0.3332119
-0.304693309 | 0.914481443 | 0.333187 | 0.3332674 | 0.3332674
-0.305956347 | 0.919153131 | 0.3328677 | 0.3333401 | 0.3333401
-0.307151837 | 0.92299965 | 0.3327757 | 0.3333109 | 0.3333109
-0.309562872 | 0.92596754 | 0.3343129 | 0.3333655 | 0.3333655
-0.310444977 | 0.93172526 | 0.3331937 | 0.3330869 | 0.3330869
-0.312152467 | 0.935847565 | 0.3335505 | 0.333333 | 0.333333
-0.312781185 | 0.940068505 | 0.3327217 | 0.3334713 | 0.3334713
-0.314563019 | 0.944495156 | 0.3330488 | 0.3334947 | 0.3334947
-0.315759005 | 0.948454328 | 0.3329196 | 0.3334941 | 0.3334941
-0.318794834 | 0.953264506 | 0.3344243 | 0.3335733 | 0.3335733
-0.319788612 | 0.95675809 | 0.3342419 | 0.3333824 | 0.3333824
-0.3200829 | 0.961675174 | 0.3328389 | 0.3331273 | 0.3331273
-0.321839087 | 0.966350679 | 0.3330459 | 0.3330071 | 0.3330071
-0.32310007 | 0.969351207 | 0.3333158 | 0.3329825 | 0.3329825
-0.324729652 | 0.973790636 | 0.3334697 | 0.3329867 | 0.3329867
-0.326280115 | 0.979919285 | 0.3329663 | 0.3331641 | 0.3331641
-0.326400207 | 0.982428829 | 0.332238 | 0.3332697 | 0.3332697
-0.328734906 | 0.987420446 | 0.3329229 | 0.3335149 | 0.3335149
-0.330298865 | 0.990886805 | 0.3333366 | 0.3336709 | 0.3336709
-0.33261542 | 0.994792677 | 0.3343565 | 0.3337449 | 0.3337449
-0.333565895 | 1.00021393 | 0.3334946 | 0.3333448
-0.334910673 | 1.00433866 | 0.3334639 | 0.3333265
-0.336303504 | 1.00779281 | 0.333703 | 0.3332048
-0.337976852 | 1.01279611 | 0.3337067 | 0.3330532
-0.337919515 | 1.01673949 | 0.332356 | 0.3328579
-0.340408978 | 1.02101378 | 0.3334029 | 0.3328546
-0.341390735 | 1.02564339 | 0.3328552 | 0.3325673
-0.343008615 | 1.03022555 | 0.3329452 | 0.3323784
-0.344280863 | 1.03471466 | 0.3327302 | 0.3321715
-0.345372621 | 1.03921665 | 0.3323394 | 0.3320038
-0.346095362 | 1.04256056 | 0.3319667 | 0.3319593
-0.347626605 | 1.04735055 | 0.3319105 | 0.3319463
-0.348891242 | 1.05116014 | 0.3319106 | 0.3318627
-0.350511089 | 1.05610049 | 0.3318918 | 0.3317785
-0.352044336 | 1.06000177 | 0.3321167 | 0.3317226
-0.353110006 | 1.0638986 | 0.3319019 | 0.331519
-0.354225912 | 1.06857864 | 0.3314926 | 0.3313713
-0.355527578 | 1.07251527 | 0.3314895 | 0.3312726
-0.357070903 | 1.07677183 | 0.3316124 | 0.3312709
-0.357961859 | 1.08113402 | 0.3310985 | 0.3312089
-0.359510592 | 1.08559839 | 0.3311635 | 0.3311866
-0.36085547 | 1.09020099 | 0.330999 | 0.3310865
-0.362547037 | 1.09371852 | 0.3314811 | 0.3311664
-0.363828821 | 1.09817724 | 0.3313025 | 0.3310498
-0.36503081 | 1.1028555 | 0.330987 | 0.3309048
-0.366020046 | 1.10692769 | 0.330663 | 0.3308295
-0.368135494 | 1.11085386 | 0.3313987 | 0.330742
-0.369127671 | 1.11553382 | 0.3308978 | 0.3306362
-0.370206662 | 1.11987797 | 0.3305777 | 0.3305225
-0.371686155 | 1.1242421 | 0.3306104 | 0.330441
-0.372659215 | 1.12850008 | 0.3302252 | 0.3302936
-0.374804681 | 1.1327865 | 0.3308697 | 0.3302123
-0.37558956 | 1.13701448 | 0.3303296 | 0.3300581
-0.376781922 | 1.14117584 | 0.3301699 | 0.329779
-0.377912695 | 1.14562951 | 0.3298734 | 0.3296298
-0.379188084 | 1.14968549 | 0.329819 | 0.3296363
-0.381008709 | 1.15422698 | 0.3300986 | 0.3294817
-0.381016172 | 1.1583363 | 0.328934 | 0.3292237
-0.383091681 | 1.16291324 | 0.3294241 | 0.3294319
-0.384883833 | 1.16664714 | 0.3299059 | 0.3295236
-0.38537098 | 1.17117691 | 0.3290459 | 0.3295633
-0.38649217 | 1.17543186 | 0.3288087 | 0.3297712
-0.389093533 | 1.17916148 | 0.3299748 | 0.3300983
-0.390494846 | 1.18373851 | 0.3298827 | 0.3301409
-0.392086803 | 1.18776524 | 0.3301046 | 0.3302992
-0.393603915 | 1.1924314 | 0.3300852 | 0.33048
-0.395358329 | 1.19644464 | 0.3304443 | 0.3306081
-0.396498724 | 1.20082766 | 0.3301879 | 0.3306986
-0.39842674 | 1.2048926 | 0.3306741 | 0.3308245
-0.400023872 | 1.20849962 | 0.3310087 | 0.3308306
-0.401158975 | 1.21296697 | 0.3307254 | 0.3308415
-0.402729354 | 1.21708331 | 0.3308971 | 0.3308548
-0.404080745 | 1.22146263 | 0.3308171 | 0.3307972
-0.405329843 | 1.22565538 | 0.3307046 | 0.3307025
-0.406999324 | 1.22936918 | 0.3310635 | 0.3306165
-0.407950365 | 1.23325474 | 0.3307916 | 0.330543
-0.409277202 | 1.23794816 | 0.3306093 | 0.3303594
-0.409863281 | 1.24071879 | 0.3303434 | 0.3301999
-0.411561853 | 1.24611966 | 0.3302747 | 0.3301037
-0.413514237 | 1.25043705 | 0.3306958 | 0.3300582
-0.413912466 | 1.25476094 | 0.3298736 | 0.3298277
-0.415133596 | 1.2586973 | 0.3298121 | 0.3297209
-0.416420535 | 1.26240725 | 0.3298623 | 0.3294798
-0.418164395 | 1.26698361 | 0.3300472 | 0.3293549
-0.418857144 | 1.27102255 | 0.3295434 | 0.3291161
-0.420142169 | 1.27571151 | 0.3293395 | 0.3289705
-0.420689662 | 1.28022201 | 0.3286068 | 0.3290058
-0.422797555 | 1.28417195 | 0.3292375 | 0.3291556
-0.423785304 | 1.28867515 | 0.3288535 | 0.3291569
-0.425005896 | 1.29253779 | 0.3288151 | 0.329248
-0.427154364 | 1.29630802 | 0.3295161 | 0.3293577
-0.4283657 | 1.30061615 | 0.329356 | 0.3293514
-0.429625287 | 1.30488555 | 0.3292437 | 0.3293792
-0.431145114 | 1.30924108 | 0.3293092 | 0.3295537
-0.432652248 | 1.31360057 | 0.3293636 | 0.3296229
-0.434166446 | 1.31771418 | 0.3294845 | 0.3296115
-0.435479665 | 1.32165819 | 0.3294949 | 0.3296559
-0.437711792 | 1.32593232 | 0.3301162 | 0.3296753
-0.438693479 | 1.33076481 | 0.3296552 | 0.3296176
-0.43955823 | 1.33479827 | 0.3293069 | 0.3296142
-0.441482251 | 1.33901678 | 0.3297063 | 0.3296555
-0.442815103 | 1.34352459 | 0.3295921 | 0.3295751
-0.444325392 | 1.34714497 | 0.3298275 | 0.3295375
-0.445577615 | 1.35171736 | 0.3296382 | 0.3294253
-0.446779097 | 1.35587509 | 0.3295135 | 0.3293611
-0.447980127 | 1.36038413 | 0.3293041 | 0.3292548
-0.449551294 | 1.36473955 | 0.3294045 | 0.3291645
-0.450717847 | 1.36885483 | 0.3292664 | 0.3290854
-0.452235374 | 1.37325196 | 0.3293171 | 0.3289828
-0.453488053 | 1.37845904 | 0.3289819 | 0.3288678
-0.454613973 | 1.38242338 | 0.3288529 | 0.3287815
-0.456277341 | 1.38682383 | 0.3290089 | 0.3287825
-0.45713086 | 1.39049941 | 0.328753 | 0.3287086
-0.458724905 | 1.39539285 | 0.3287425 | 0.3288057
-0.459930563 | 1.39988007 | 0.32855 | 0.3288371
-0.461746461 | 1.40409091 | 0.328858 | 0.3289683
-0.462826049 | 1.40830917 | 0.3286395 | 0.3289974
-0.464809346 | 1.41177017 | 0.3292387 | 0.3290372
-0.465916771 | 1.41659305 | 0.3288995 | 0.329002
-0.467653226 | 1.42055021 | 0.3292057 | 0.3290691
-0.468820239 | 1.42496975 | 0.3290036 | 0.3289309
-0.470138457 | 1.42969335 | 0.3288387 | 0.3289451
-0.471760249 | 1.43364941 | 0.3290625 | 0.3289959
-0.473333691 | 1.43767699 | 0.3292351 | 0.32905
-0.474184846 | 1.44342173 | 0.3285144 | 0.3291508
-0.475903139 | 1.44618432 | 0.329075 | 0.329415
-0.477343229 | 1.45048355 | 0.3290925 | 0.3295673
-0.479013806 | 1.4544961 | 0.3293332 | 0.329732
-0.480986 | 1.45868652 | 0.3297391 | 0.3297938
-0.482251626 | 1.46209815 | 0.3298353 | 0.3297406
-0.483884425 | 1.46704358 | 0.3298364 | 0.3296527
-0.485177082 | 1.4706076 | 0.3299161 | 0.3295569
-0.486482401 | 1.47578905 | 0.3296422 | 0.3296192
-0.487847991 | 1.48069163 | 0.3294731 | 0.3296216
-0.489078455 | 1.48477559 | 0.3293955 | 0.3297041
-0.490515 | 1.48930895 | 0.3293575 | 0.3299259
-0.492921057 | 1.49267102 | 0.3302275 | 0.3301147
-0.49356563 | 1.49722091 | 0.3296545 | 0.3300325
-0.495116376 | 1.50087324 | 0.3298855 | 0.3299782
-0.497527398 | 1.50535827 | 0.3305043 | 0.3298901
-0.498665974 | 1.50972899 | 0.3303016 | 0.3296561
-0.499481924 | 1.51442295 | 0.3298167 | 0.3295216
-0.500263176 | 1.51879003 | 0.3293827 | 0.3294564
-0.501643055 | 1.52269015 | 0.3294453 | 0.3294992
-0.502883843 | 1.52697036 | 0.3293344 | 0.3295227
-0.504667767 | 1.53101665 | 0.3296292 | 0.3294806
-0.50594543 | 1.53553969 | 0.3294903 | 0.3293965
-0.507608573 | 1.54008951 | 0.3295968 | 0.3294389
-0.508988875 | 1.54443695 | 0.3295627 | 0.3294025
-0.50987586 | 1.54919087 | 0.329124 | 0.3295548
-0.511315786 | 1.55316673 | 0.3292086 | 0.3296445
-0.513347992 | 1.55700319 | 0.3297026 | 0.3296444
-0.514288677 | 1.56122004 | 0.3294146 | 0.3296283
-0.517094393 | 1.5654141 | 0.3303243 | 0.3294059
-0.517650652 | 1.57067439 | 0.3295722 | 0.3291784
-0.518435456 | 1.57479606 | 0.329208 | 0.328995
-0.520477746 | 1.57901358 | 0.3296221 | 0.3290808
-0.519807875 | 1.58331771 | 0.328303 | 0.328996
-0.522464628 | 1.58713783 | 0.3291867 | 0.3291307
-0.523126235 | 1.59171752 | 0.3286552 | 0.3290581
-0.526023617 | 1.59576696 | 0.3296369 | 0.3292537
-0.52679288 | 1.60022977 | 0.3291983 | 0.3292921
-0.528046284 | 1.60511888 | 0.3289764 | 0.3292689
-0.529252192 | 1.60953075 | 0.3288239 | 0.3292924
-0.531845178 | 1.61344642 | 0.329633 | 0.3292906
-0.533644512 | 1.61794306 | 0.329829 | 0.3291097
-0.533928869 | 1.6224778 | 0.3290824 | 0.328853
-0.535327134 | 1.62666975 | 0.3290939 | 0.3287892
-0.536384283 | 1.63126529 | 0.3288149 | 0.3287137
-0.537962029 | 1.63649356 | 0.3287285 | 0.3286555
-0.539199208 | 1.64117026 | 0.3285456 | 0.3286049
-0.540991014 | 1.64553506 | 0.328763 | 0.3286548
-0.542187786 | 1.64940678 | 0.3287168 | 0.3286723
-0.543389562 | 1.65403565 | 0.3285235 | 0.3286639
-0.544787669 | 1.65853279 | 0.3284757 | 0.3286573
-0.546820668 | 1.66310578 | 0.3287949 | 0.3286607
-0.548319323 | 1.66738056 | 0.3288507 | 0.328776
-0.549493809 | 1.67184644 | 0.3286748 | 0.3287852
-0.550697066 | 1.67644896 | 0.3284902 | 0.328804
-0.552279533 | 1.68125245 | 0.3284929 | 0.3288872
-0.554704534 | 1.68413115 | 0.3293713 | 0.3288752
-0.555611523 | 1.68931915 | 0.3288967 | 0.328829
-0.556855851 | 1.69376167 | 0.3287687 | 0.3289932
-0.558725342 | 1.69873736 | 0.3289063 | 0.3290951
-0.559349805 | 1.70308708 | 0.3284329 | 0.3290308
-0.561940182 | 1.70729724 | 0.3291402 | 0.3292053
-0.564426317 | 1.71184671 | 0.3297178 | 0.3292117
-0.565378704 | 1.71702295 | 0.3292785 | 0.3290198
-0.565644904 | 1.7214598 | 0.3285844 | 0.3289934
-0.568314519 | 1.7257969 | 0.3293056 | 0.3290331
-0.569343414 | 1.72962187 | 0.3291722 | 0.3289267
-0.57018904 | 1.73437082 | 0.3287584 | 0.3289572
-0.571880271 | 1.73746447 | 0.3291465 | 0.3290162
-0.57335973 | 1.74388626 | 0.3287828 | 0.329109
-0.574719619 | 1.74806952 | 0.3287739 | 0.3291479
-0.577176664 | 1.75260732 | 0.3293246 | 0.3291215
-0.578222349 | 1.75723006 | 0.3290533 | 0.329045
-0.58046275 | 1.76105782 | 0.3296103 | 0.3290665
-0.580949567 | 1.76592633 | 0.3289772 | 0.328976
-0.581814403 | 1.77035816 | 0.3286422 | 0.3290149
-0.58400422 | 1.77540091 | 0.3289422 | 0.3291626
-0.585635576 | 1.77917969 | 0.3291604 | 0.3294058
-0.587040734 | 1.7834614 | 0.3291581 | 0.3294105
-0.588847405 | 1.78887543 | 0.3291718 | 0.3295673
-0.590599681 | 1.79306309 | 0.3293803 | 0.3295482
-0.593090593 | 1.79638114 | 0.3301586 | 0.3295843
-0.593347977 | 1.80248353 | 0.3291836 | 0.3294191
-0.595959303 | 1.80625235 | 0.3299424 | 0.3295026
-0.596206697 | 1.81175872 | 0.3290762 | 0.3292712
-0.59863119 | 1.81645152 | 0.3295608 | 0.3293804
-0.600462154 | 1.82327081 | 0.3293324 | 0.3294039
-0.60174642 | 1.82568032 | 0.3296012 | 0.3294172
-0.601916996 | 1.83072857 | 0.3287855 | 0.3293573
-0.604415023 | 1.83366033 | 0.3296221 | 0.3295816
-0.606339414 | 1.83918449 | 0.3296784 | 0.3296324
-0.607462708 | 1.84415458 | 0.329399 | 0.3297576
-0.608957245 | 1.84924068 | 0.3293012 | 0.3300346
-0.61152138 | 1.85361725 | 0.329907 | 0.3303123
-0.612837503 | 1.85778066 | 0.3298761 | 0.3303954
-0.615152739 | 1.86237896 | 0.3303048 | 0.3305928
-0.617604318 | 1.86709484 | 0.3307836 | 0.330688
-0.61883865 | 1.87135752 | 0.3306897 | 0.3306824
-0.62030525 | 1.87787628 | 0.3303227 | 0.3306107
-0.622617039 | 1.88179703 | 0.330863 | 0.3306338
-0.624161845 | 1.88693291 | 0.3307812 | 0.3306179
-0.625320095 | 1.89058122 | 0.3307555 | 0.330583
-0.626374749 | 1.89620225 | 0.3303312 | 0.3305768
-0.627921168 | 1.90026789 | 0.3304382 | 0.3307125
-0.63012458 | 1.90494629 | 0.3307834 | 0.3307416
-0.631593732 | 1.91040795 | 0.3306067 | 0.3307491
-0.633428405 | 1.9152741 | 0.3307247 | 0.330853
-0.635474333 | 1.91980821 | 0.3310093 | 0.3309954
-0.636165643 | 1.92437 | 0.3305838 | 0.3310318
-0.638283846 | 1.9293934 | 0.330821 | 0.3312469
-0.640404433 | 1.93401836 | 0.3311263 | 0.3313537
-0.642755168 | 1.9393018 | 0.3314364 | 0.3314884
-0.643942776 | 1.94432282 | 0.3311913 | 0.3315233
-0.646617592 | 1.94964387 | 0.3316593 | 0.3317733
-0.647728918 | 1.9547872 | 0.3313552 | 0.3318065
-0.650105308 | 1.95933055 | 0.3317997 | 0.3318845
-0.651349212 | 1.96419698 | 0.3316109 | 0.3319482
-0.654528919 | 1.96885598 | 0.3324412 | 0.3319624
-0.655271804 | 1.97474752 | 0.3318256 | 0.3317265
-0.656761463 | 1.97971922 | 0.3317448 | 0.3316198
-0.658907156 | 1.98395343 | 0.3321183 | 0.3315533
-0.66000952 | 1.9898868 | 0.3316819 | 0.3314128
-0.660835694 | 1.99490266 | 0.3312621 | 0.3314472
-0.662642291 | 2.0001779 | 0.3312917 | 0.3315384
-0.664611006 | 2.00538928 | 0.3314125 | 0.3317798
-0.666360632 | 2.01064933 | 0.3314156 | 0.3320311
-0.668772634 | 2.01526248 | 0.3318539 | 0.3322767
-0.670174744 | 2.02031375 | 0.3317182 | 0.332504
-0.672949872 | 2.02391692 | 0.3324988 | 0.33278
-0.675158931 | 2.02952165 | 0.332669 | 0.3329053
-0.676893382 | 2.03489116 | 0.3326435 | 0.3329781
-0.679306822 | 2.04001731 | 0.3329907 | 0.3330315
-0.681179151 | 2.04497972 | 0.3330982 | 0.3329891
-0.68308997 | 2.05055102 | 0.3331251 | 0.3328968
-0.684644418 | 2.05578653 | 0.3330328 | 0.3328453
-0.686074324 | 2.06083518 | 0.3329108 | 0.3328504
-0.687562445 | 2.06612524 | 0.3327787 | 0.3329457
-0.689061911 | 2.0715159 | 0.3326366 | 0.3331768
-0.69116834 | 2.0764064 | 0.3328676 | 0.3334779
-0.69337108 | 2.08183044 | 0.3330584 | 0.3337434
-0.695715954 | 2.08681138 | 0.3333871 | 0.3340588
-0.698478859 | 2.09166397 | 0.3339345 | 0.3342956
-0.700780009 | 2.09725213 | 0.334142 | 0.3344623
-0.702623269 | 2.10243541 | 0.3341949 | 0.3345967
-0.705004272 | 2.10678173 | 0.3346356 | 0.3347054
-0.706784738 | 2.1125117 | 0.3345708 | 0.3347139
-0.708756462 | 2.11715687 | 0.334768 | 0.3348089
-0.71062129 | 2.12243707 | 0.3348138 | 0.3348391
-0.7124679 | 2.12842965 | 0.3347388 | 0.3348771
-0.714448927 | 2.13473401 | 0.3346782 | 0.3350115
-0.716774325 | 2.13933197 | 0.3350459 | 0.33511
-0.718309567 | 2.1447256 | 0.3349191 | 0.3352388
-0.720263023 | 2.1500174 | 0.3350033 | 0.3352667
-0.722892718 | 2.15524475 | 0.335411 | 0.3354031
-0.724174835 | 2.16061521 | 0.3351707 | 0.3355133
-0.727003588 | 2.16570043 | 0.3356898 | 0.3356622
-0.727707599 | 2.17188153 | 0.3350586 | 0.3358759
-0.73097019 | 2.17754427 | 0.3356856 | 0.3362783
-0.733035313 | 2.18190177 | 0.3359616 | 0.3365749
-0.734616273 | 2.18690855 | 0.3359154 | 0.3368321
-0.738041434 | 2.19160436 | 0.3367585 | 0.3370869
-0.740314882 | 2.19632172 | 0.3370703 | 0.3372727
-0.742305576 | 2.20158508 | 0.3371687 | 0.3373096
-0.744301148 | 2.20698689 | 0.3372477 | 0.3372925
-0.746072967 | 2.21262415 | 0.3371892 | 0.3373747
-0.748728886 | 2.21722197 | 0.3376878 | 0.3375894
-0.750025742 | 2.22391704 | 0.3372544 | 0.3375762
-0.75135209 | 2.22897981 | 0.3370834 | 0.3377511
-0.753822804 | 2.23250083 | 0.3376585 | 0.3379376
-0.756704858 | 2.23703196 | 0.3382629 | 0.3379867
-0.758024421 | 2.24518906 | 0.3376216 | 0.3378831
-0.760751 | 2.24988399 | 0.338129 | 0.3379278
-0.762368344 | 2.25541935 | 0.3380162 | 0.3379413
-0.764292101 | 2.26186178 | 0.337904
-0.765910188 | 2.26771899 | 0.3377448
-0.767861133 | 2.27282032 | 0.3378451
-0.770058236 | 2.27695435 | 0.3381966

## Probe 3
3.Probekörper
|  | Poissonzahl | Poissonzahl | Auswertebereich εy [ % ]
techn. Dehnung x | techn. Dehnung y | Einzelwerte | gleitender | 0.7
[%] | [%] |  | Mittelwert | 1
0 | 0 | #DIV/0! | #DIV/0! | Poissonzahl
0.000205624064 | -0.000329988214 | 0.6231255 | -0.1794471 | 0.3312459
-8.47034977e-05 | -0.000337082902 | -0.2512839 | -0.2835798
-0.000605846029 | -0.000564088283 | -1.074027 | -0.5972327
-0.000659024664 | -0.00079909416 | -0.8247147 | -0.2489182
-0.000441800325 | 0.000701644058 | 0.6296645 | -0.003850363
-8.18790562e-05 | 0.000799116261 | 0.102462 | -0.06611397
-0.000316012613 | -0.00017367641 | -1.819548 | -0.03016041
-0.000698985885 | 0.0010470983 | 0.6675456 | 0.3958044
-0.00243688138 | 0.00608270863 | 0.4006244 | 0.3367159
-0.00410174028 | 0.0128845192 | 0.3183464 | 0.3212017
-0.0050518654 | 0.017899828 | 0.2822298 | 0.3259227
-0.00800570987 | 0.0258019292 | 0.3102756 | 0.3312899
-0.0104977125 | 0.0282118285 | 0.3721032 | 0.3379119
-0.0112188552 | 0.0347275556 | 0.3230534 | 0.3283236
-0.0134490038 | 0.0393301349 | 0.3419516 | 0.3280178
-0.0143805826 | 0.0465292413 | 0.3090655 | 0.3248284
-0.0176732261 | 0.0514675926 | 0.3433855 | 0.3262646
-0.0187520942 | 0.0578479414 | 0.3241618 | 0.3216704
-0.0203783053 | 0.0633802273 | 0.3215246 | 0.320948
-0.0208928054 | 0.0640874701 | 0.3260045 | 0.3267687
-0.0232570119 | 0.0735407991 | 0.3162464 | 0.3269886
-0.0254871385 | 0.0795442313 | 0.3204147 | 0.3268503
-0.0271355907 | 0.0846532537 | 0.3205499 | 0.3214437
-0.0314077666 | 0.0895757888 | 0.3506279 | 0.3209453
-0.0313457112 | 0.0958278712 | 0.3271043 | 0.3182969
-0.0322822052 | 0.102303065 | 0.3155546 | 0.3188328
-0.0330067404 | 0.112504376 | 0.2933818 | 0.3200212
-0.0355510639 | 0.111775437 | 0.3180579 | 0.3266362
-0.0392091328 | 0.116214587 | 0.3373856 | 0.3277028
-0.0405309881 | 0.122901592 | 0.3297841 | 0.3230584
-0.041149017 | 0.127992153 | 0.3214964 | 0.3215788
-0.0432624228 | 0.132521006 | 0.3264571 | 0.32614
-0.0450079723 | 0.139175172 | 0.3233908 | 0.3212577
-0.0456802822 | 0.145402809 | 0.3141637 | 0.3191167
-0.0481322764 | 0.14930006 | 0.3223862 | 0.3188671
-0.0512679408 | 0.148903833 | 0.3443024 | 0.3176692
-0.0505531388 | 0.167369433 | 0.3020452 | 0.3129434
-0.0522174963 | 0.166996675 | 0.3126858 | 0.3158742
-0.0537187987 | 0.171671794 | 0.3129157 | 0.3172978
-0.0558766582 | 0.17660313 | 0.3163968 | 0.3168376
-0.0582047591 | 0.181507748 | 0.3206737 | 0.3159238
-0.0591081734 | 0.186638256 | 0.3166991 | 0.3157588
-0.0615074201 | 0.192328672 | 0.3198037 | 0.3140666
-0.0613197085 | 0.197414131 | 0.3106146 | 0.3135587
-0.0633310132 | 0.203096197 | 0.3118277 | 0.3132528
-0.0663291256 | 0.207376434 | 0.3198489 | 0.3129865
-0.0655715707 | 0.212730243 | 0.3082381 | 0.3112877
-0.0689354909 | 0.21728086 | 0.3172644 | 0.3110282
-0.0689361558 | 0.223033248 | 0.3090847 | 0.3096465
-0.0710338611 | 0.228775228 | 0.3104963 | 0.3107698
-0.0726489101 | 0.233331291 | 0.3113552 | 0.3121927
-0.073255354 | 0.238663188 | 0.3069403 | 0.3130486
-0.075702104 | 0.24392019 | 0.310356 | 0.3152906
-0.077963944 | 0.247739594 | 0.3147012 | 0.3160826
-0.080544602 | 0.253595269 | 0.3176108 | 0.316526
-0.0813992595 | 0.257890958 | 0.3156344 | 0.3170741
-0.0839891775 | 0.263991758 | 0.3181508 | 0.318166
-0.0843960709 | 0.268507049 | 0.314316 | 0.3183406
-0.0866755644 | 0.273495152 | 0.3169181 | 0.3201574
-0.0890784719 | 0.278064868 | 0.3203514 | 0.3210681
-0.0909362729 | 0.283207804 | 0.3210938 | 0.3210946
-0.0920879447 | 0.288655549 | 0.3190236 | 0.3221513
-0.094794959 | 0.293119686 | 0.3234002 | 0.3237935
-0.0955483091 | 0.297221631 | 0.3214716 | 0.3243552
-0.0985361425 | 0.307460653 | 0.3204837 | 0.3239611
-0.10066324 | 0.308425807 | 0.3263775 | 0.3255383
-0.10244191 | 0.313053338 | 0.3272347 | 0.3254573
-0.103644323 | 0.317724171 | 0.3262085 | 0.3248343
-0.103205872 | 0.323021796 | 0.3195013 | 0.3242156
-0.106557997 | 0.324506341 | 0.3283695 | 0.3245612
-0.108000754 | 0.331318536 | 0.3259726 | 0.3227497
-0.108873719 | 0.335905988 | 0.3241196 | 0.3211719
-0.110263269 | 0.341250618 | 0.3231152 | 0.31982
-0.111084825 | 0.345811727 | 0.3212292 | 0.3155964
-0.11150809 | 0.349213978 | 0.3193116 | 0.3124946
-0.11260899 | 0.354023136 | 0.3180837 | 0.310664
-0.11363985 | 0.358078698 | 0.31736 | 0.3091312
-0.110012536 | 0.364283219 | 0.3019973 | 0.3073283
-0.112714537 | 0.368685228 | 0.3057202 | 0.308764
-0.115905331 | 0.373696872 | 0.3101587 | 0.3092083
-0.117438163 | 0.378320226 | 0.31042 | 0.3086629
-0.118111897 | 0.383050608 | 0.3083454 | 0.3086469
-0.119933846 | 0.387914856 | 0.3091757 | 0.3089906
-0.121231031 | 0.393681766 | 0.3079417 | 0.3105348
-0.122372954 | 0.398049415 | 0.3074316 | 0.3108208
-0.125138097 | 0.40322909 | 0.31034 | 0.3116583
-0.126283951 | 0.407283556 | 0.310064 | 0.3122344
-0.130352744 | 0.411341331 | 0.3168968 | 0.3126783
-0.128906125 | 0.416670805 | 0.3093716 | 0.3120593
-0.131477288 | 0.421916365 | 0.3116193 | 0.3128178
-0.13348487 | 0.42616917 | 0.3132204 | 0.313145
-0.134987092 | 0.432258275 | 0.3122834 | 0.3139673
-0.136728965 | 0.435717483 | 0.3138019 | 0.3149129
-0.138252325 | 0.441469237 | 0.3131641 | 0.3153655
-0.139943154 | 0.44673824 | 0.3132554 | 0.3161044
-0.142948252 | 0.450469622 | 0.3173316 | 0.3166231
-0.144274027 | 0.455106225 | 0.3170118 | 0.3163554
-0.145598025 | 0.460659201 | 0.3160645 | 0.3166113
-0.147218056 | 0.464616964 | 0.316859 | 0.3170247
-0.148722594 | 0.470866478 | 0.3158488 | 0.3171487
-0.150071487 | 0.474920106 | 0.3159931 | 0.3167931
-0.152113844 | 0.477908087 | 0.318291 | 0.3166349
-0.153706189 | 0.483153165 | 0.3181314 | 0.3164204
-0.154737286 | 0.487393682 | 0.3174791 | 0.3158406
-0.154862532 | 0.493081144 | 0.3140711 | 0.3155906
-0.156874668 | 0.497695483 | 0.3152021 | 0.3164203
-0.159330769 | 0.502274734 | 0.3172184 | 0.3165535
-0.159653501 | 0.506462615 | 0.3152325 | 0.3165922
-0.161640103 | 0.511149047 | 0.3162289 | 0.3182539
-0.163646611 | 0.514256936 | 0.3182196 | 0.3188699
-0.164265056 | 0.520042809 | 0.3158683 | 0.3189105
-0.166211578 | 0.523647118 | 0.3174114 | 0.3195092
-0.170716131 | 0.527648311 | 0.3235415 | 0.32003
-0.170137513 | 0.532830592 | 0.3193088 | 0.3195388
-0.171420709 | 0.53834376 | 0.3184224 | 0.3199959
-0.172718806 | 0.54167288 | 0.3188618 | 0.3210572
-0.175033051 | 0.546951526 | 0.3200157 | 0.3222762
-0.176668758 | 0.550224024 | 0.3210851 | 0.3227623
-0.178551613 | 0.555207504 | 0.3215944 | 0.3234387
-0.181104372 | 0.559431894 | 0.3237291 | 0.3243133
-0.183303181 | 0.564084907 | 0.3249567 | 0.3240636
-0.183284892 | 0.568420384 | 0.322446 | 0.324237
-0.185383723 | 0.571348286 | 0.3244671 | 0.3247352
-0.187478557 | 0.575145239 | 0.3259673 | 0.3249091
-0.187380185 | 0.581058297 | 0.3224809 | 0.3248471
-0.190811031 | 0.585626244 | 0.3258239 | 0.3254137
-0.191355525 | 0.588901171 | 0.3249366 | 0.3254754
-0.193193973 | 0.593827498 | 0.3253369 | 0.3256234
-0.194418327 | 0.597003227 | 0.3256571 | 0.326075
-0.195613331 | 0.601305814 | 0.3253142 | 0.3265691
-0.197267161 | 0.60486844 | 0.3261323 | 0.3269542
-0.198919272 | 0.610788239 | 0.3256763 | 0.3272778
-0.201100589 | 0.613869075 | 0.3275952 | 0.3279058
-0.202398826 | 0.616830084 | 0.3281274 | 0.3278667
-0.203717307 | 0.622532696 | 0.3272395 | 0.3278104
-0.205172151 | 0.626001433 | 0.3277503 | 0.3282391
-0.207038405 | 0.629646784 | 0.3288167 | 0.3283982
-0.207728867 | 0.634481331 | 0.3273995 | 0.3285994
-0.209406386 | 0.63873429 | 0.3278458 | 0.3283183
-0.211573648 | 0.642333409 | 0.3293829 | 0.3286793
-0.21240694 | 0.646505954 | 0.328546 | 0.3285609
-0.213973567 | 0.648752956 | 0.3298229 | 0.3279619
-0.213068105 | 0.653595719 | 0.3259937 | 0.3276647
-0.216856228 | 0.657835694 | 0.3296511 | 0.3279764
-0.21818301 | 0.66359247 | 0.3287907 | 0.327893
-0.21762076 | 0.668468552 | 0.3255512 | 0.3279904
-0.220488808 | 0.671532861 | 0.3283366 | 0.3287575
-0.221492006 | 0.676203487 | 0.3275523 | 0.3291892
-0.223622435 | 0.679219875 | 0.3292342 | 0.3301621
-0.225127906 | 0.68370269 | 0.3292775 | 0.3304553
-0.226987067 | 0.689119513 | 0.3293871 | 0.3302671
-0.229405644 | 0.694128009 | 0.3304947 | 0.3302328
-0.231936271 | 0.697727202 | 0.3324168 | 0.3299342
-0.232060312 | 0.701724052 | 0.3307002 | 0.3298762 | 0.3298762
-0.232043503 | 0.706723982 | 0.3283368 | 0.329615 | 0.329615
-0.233890444 | 0.710447965 | 0.3292154 | 0.3299872 | 0.3299872
-0.235236406 | 0.715000564 | 0.3290017 | 0.3305689 | 0.3305689
-0.239098441 | 0.719900953 | 0.3321269 | 0.3310636 | 0.3310636
-0.238425253 | 0.723829238 | 0.3293943 | 0.3309999 | 0.3309999
-0.240479515 | 0.728290128 | 0.3301974 | 0.3313915 | 0.3313915
-0.243261279 | 0.732440576 | 0.3321243 | 0.3319511 | 0.3319511
-0.244126734 | 0.736486191 | 0.331475 | 0.3311965 | 0.3311965
-0.245700771 | 0.740489437 | 0.3318086 | 0.3314952 | 0.3314952
-0.246917138 | 0.745180259 | 0.3313522 | 0.3318912 | 0.3318912
-0.249607174 | 0.749580948 | 0.3329956 | 0.3322184 | 0.3322184
-0.248477113 | 0.756742391 | 0.328351 | 0.3323271 | 0.3323271
-0.251996971 | 0.756818693 | 0.3329687 | 0.3326037 | 0.3326037
-0.254294967 | 0.761845257 | 0.3337882 | 0.3325948 | 0.3325948
-0.255159029 | 0.76627024 | 0.3329883 | 0.3326963 | 0.3326963
-0.257132947 | 0.770922161 | 0.3335394 | 0.3326347 | 0.3326347
-0.255997138 | 0.776375523 | 0.3297337 | 0.3327989 | 0.3327989
-0.259716857 | 0.780107244 | 0.3329246 | 0.3335889 | 0.3335889
-0.262533449 | 0.785333823 | 0.3342954 | 0.3331961 | 0.3331961
-0.262465488 | 0.7889413 | 0.3326806 | 0.3329652 | 0.3329652
-0.265035921 | 0.792665332 | 0.3343604 | 0.3328404 | 0.3328404
-0.266030706 | 0.797254396 | 0.3336836 | 0.3322538 | 0.3322538
-0.265489187 | 0.802177785 | 0.3309605 | 0.3319789 | 0.3319789
-0.268632846 | 0.806364187 | 0.3331408 | 0.3325919 | 0.3325919
-0.269362137 | 0.811193959 | 0.3320564 | 0.3325043 | 0.3325043
-0.270913777 | 0.817414137 | 0.3314278 | 0.3323468 | 0.3323468
-0.272342232 | 0.819545607 | 0.3323088 | 0.3325273 | 0.3325273
-0.274853401 | 0.822851293 | 0.3340256 | 0.3328661 | 0.3328661
-0.275096051 | 0.8268526 | 0.3327026 | 0.3325675 | 0.3325675
-0.275845804 | 0.832694076 | 0.3312691 | 0.3324494 | 0.3324494
-0.27840678 | 0.837741571 | 0.3323301 | 0.3326343 | 0.3326343
-0.280783567 | 0.840662165 | 0.3340029 | 0.33234 | 0.33234
-0.28098149 | 0.844974367 | 0.3325326 | 0.3323975 | 0.3323975
-0.282143251 | 0.849540957 | 0.3321126 | 0.3318601 | 0.3318601
-0.2832907 | 0.852788673 | 0.3321933 | 0.3315804 | 0.3315804
-0.283900403 | 0.858071828 | 0.3308586 | 0.3318394 | 0.3318394
-0.287200968 | 0.859136455 | 0.3342903 | 0.3320159 | 0.3320159
-0.28601546 | 0.867119076 | 0.3298457 | 0.3315046 | 0.3315046
-0.288314432 | 0.87179396 | 0.330714 | 0.3320238 | 0.3320238
-0.291624469 | 0.874465664 | 0.3334888 | 0.332336 | 0.332336
-0.291342737 | 0.878224048 | 0.3317408 | 0.3316028 | 0.3316028
-0.292799894 | 0.882634835 | 0.3317339 | 0.3315676 | 0.3315676
-0.29494731 | 0.88721517 | 0.3324417 | 0.3316977 | 0.3316977
-0.296215338 | 0.891476404 | 0.332275 | 0.3318185 | 0.3318185
-0.296073917 | 0.897676218 | 0.3298226 | 0.3316276 | 0.3316276
-0.298890959 | 0.901456015 | 0.3315647 | 0.3319174 | 0.3319174
-0.300376773 | 0.90370311 | 0.3323844 | 0.3318807 | 0.3318807
-0.302383844 | 0.907934697 | 0.3330458 | 0.3315268 | 0.3315268
-0.302713825 | 0.9136586 | 0.3313205 | 0.3310635 | 0.3310635
-0.303988036 | 0.917639837 | 0.3312716 | 0.3307137 | 0.3307137
-0.305638262 | 0.922316428 | 0.3313811 | 0.3306199 | 0.3306199
-0.306327432 | 0.926538591 | 0.3306149 | 0.3301803 | 0.3301803
-0.307864353 | 0.930864324 | 0.3307296 | 0.3299414 | 0.3299414
-0.308170483 | 0.935064654 | 0.3295713 | 0.3297437 | 0.3297437
-0.310606129 | 0.938947292 | 0.3308025 | 0.329577 | 0.329577
-0.31060712 | 0.943568941 | 0.3291833 | 0.3292006 | 0.3292006
-0.312297629 | 0.948021941 | 0.3294203 | 0.3292845 | 0.3292845
-0.314136943 | 0.952676794 | 0.3297414 | 0.3290041 | 0.3290041
-0.314784059 | 0.957553944 | 0.3287377 | 0.328756 | 0.328756
-0.316167504 | 0.961228269 | 0.3289203 | 0.3287081 | 0.3287081
-0.318158408 | 0.965278279 | 0.3296028 | 0.3290271 | 0.3290271
-0.318424998 | 0.970753136 | 0.3280185 | 0.3291059 | 0.3291059
-0.320127441 | 0.974510924 | 0.3285006 | 0.329453 | 0.329453
-0.321877431 | 0.979844772 | 0.3284984 | 0.3299141 | 0.3299141
-0.32466097 | 0.982287081 | 0.3305154 | 0.3300453 | 0.3300453
-0.325720015 | 0.987040458 | 0.3299966 | 0.3296698 | 0.3296698
-0.326805026 | 0.991056637 | 0.3297541 | 0.3290927 | 0.3290927
-0.329160327 | 0.995024547 | 0.3308062 | 0.3288028 | 0.3288028
-0.328960824 | 0.999412262 | 0.3291543 | 0.3285517 | 0.3285517
-0.329788783 | 1.00350228 | 0.3286378 | 0.3282837
-0.330073065 | 1.00905441 | 0.3271113 | 0.3281948
-0.332660216 | 1.0132672 | 0.3283045 | 0.3283819
-0.335391528 | 1.01772457 | 0.3295504 | 0.3283162
-0.335068222 | 1.02212787 | 0.3278144 | 0.3282612
-0.337021027 | 1.0268979 | 0.3281933 | 0.3279529
-0.3383269 | 1.03133762 | 0.3280467 | 0.3275613
-0.33958112 | 1.03538281 | 0.3279764 | 0.3269887
-0.342013925 | 1.03868655 | 0.3292754 | 0.3266468
-0.340442878 | 1.04343046 | 0.3262727 | 0.3259555
-0.341697142 | 1.04739523 | 0.3262352 | 0.3260471
-0.342408946 | 1.05296965 | 0.3251841 | 0.3266599
-0.344836258 | 1.05691499 | 0.3262668 | 0.3268336
-0.34606735 | 1.06214716 | 0.3258186 | 0.3270473
-0.34785529 | 1.06465354 | 0.326731 | 0.3273301
-0.351676582 | 1.06795539 | 0.3292989 | 0.3268169
-0.351023779 | 1.07658546 | 0.3260529 | 0.325702
-0.353027343 | 1.07848911 | 0.3273351 | 0.3253406
-0.354924679 | 1.0846246 | 0.3272327 | 0.3247405
-0.353016953 | 1.08900374 | 0.3241651 | 0.3240731
-0.353580995 | 1.09222905 | 0.3237242 | 0.3239686
-0.355393062 | 1.0960609 | 0.3242457 | 0.3238648
-0.356566888 | 1.09937971 | 0.3243346 | 0.3236889
-0.357403704 | 1.10345168 | 0.3238961 | 0.3234903
-0.358763955 | 1.10851936 | 0.3236425 | 0.3232431
-0.35996773 | 1.11374327 | 0.3232053 | 0.3230412
-0.361346084 | 1.11745172 | 0.3233662 | 0.3228029
-0.362634924 | 1.12152316 | 0.3233414 | 0.3224855
-0.363156927 | 1.12550936 | 0.3226601 | 0.3223104
-0.364439626 | 1.12957981 | 0.3226329 | 0.3221836
-0.36540644 | 1.13475368 | 0.3220139 | 0.3221321
-0.366566181 | 1.13918632 | 0.321779 | 0.3222712
-0.368692297 | 1.14335146 | 0.3224663 | 0.3223346
-0.369440469 | 1.14723736 | 0.3220262 | 0.3221129
-0.371332751 | 1.15186443 | 0.3223754 | 0.3218874
-0.372868809 | 1.15543249 | 0.3227093 | 0.3215407
-0.373104896 | 1.15836655 | 0.3220957 | 0.3211615
-0.373884007 | 1.16344983 | 0.3213581 | 0.320976
-0.375026483 | 1.16867667 | 0.3208984 | 0.3209643
-0.376373476 | 1.17381161 | 0.3206421 | 0.3213129
-0.378012297 | 1.17829486 | 0.320813 | 0.3212707
-0.379784687 | 1.18250953 | 0.3211684 | 0.3211312
-0.381142848 | 1.18625331 | 0.3212997 | 0.3208802
-0.384099226 | 1.19048443 | 0.3226411 | 0.3205908
-0.383554491 | 1.19699379 | 0.3204315 | 0.3200385
-0.384527225 | 1.20121463 | 0.3201153 | 0.319979
-0.38578582 | 1.2059077 | 0.3199132 | 0.3198968
-0.387023345 | 1.21000468 | 0.3198528 | 0.3198235
-0.388442641 | 1.21433966 | 0.3198797 | 0.3197777
-0.390418839 | 1.21954831 | 0.320134 | 0.3196636
-0.391383156 | 1.2242041 | 0.3197042 | 0.3192576
-0.392700447 | 1.22892827 | 0.3195471 | 0.3190269
-0.39435921 | 1.23382442 | 0.3196234 | 0.3186704
-0.395215819 | 1.23772142 | 0.3193092 | 0.3186892
-0.395387905 | 1.24295088 | 0.3181042 | 0.3183222
-0.397529764 | 1.24793364 | 0.3185504 | 0.31836
-0.397838372 | 1.25199002 | 0.3177648 | 0.3180301
-0.401212544 | 1.25489764 | 0.3197173 | 0.3178281
-0.400538297 | 1.26163991 | 0.3174743 | 0.3173811
-0.403245586 | 1.2668998 | 0.3182932 | 0.3172393
-0.402865507 | 1.2712668 | 0.3169008 | 0.3170831
-0.404014092 | 1.27547856 | 0.3167549 | 0.3170841
-0.405865932 | 1.2783895 | 0.3174822 | 0.3172045
-0.406644904 | 1.28374178 | 0.3167653 | 0.3171194
-0.40882133 | 1.28757608 | 0.3175124 | 0.3172195
-0.409714366 | 1.2928583 | 0.3169059 | 0.3171057
-0.411780027 | 1.29753037 | 0.3173568 | 0.3170792
-0.412796583 | 1.30196465 | 0.3170567 | 0.3167702
-0.414675481 | 1.30702889 | 0.3172657 | 0.3164632
-0.415522494 | 1.31103037 | 0.3169435 | 0.3163894
-0.416621147 | 1.3152029 | 0.3167733 | 0.3162732
-0.416620629 | 1.31920601 | 0.3158117 | 0.3160905
-0.417850449 | 1.32431455 | 0.3155221 | 0.3163223
-0.421140767 | 1.32895333 | 0.3168966 | 0.3162631
-0.421917274 | 1.33365117 | 0.3163625 | 0.3161701
-0.423251648 | 1.33999913 | 0.3158596 | 0.3163205
-0.425443233 | 1.34221571 | 0.3169708 | 0.3162661
-0.424629669 | 1.34706557 | 0.3152257 | 0.3162926
-0.42747494 | 1.35092258 | 0.3164319 | 0.3165057
-0.429868196 | 1.35556245 | 0.3171143 | 0.3162536
-0.429227191 | 1.36008779 | 0.3155879 | 0.3158598
-0.43276982 | 1.3647587 | 0.3171035 | 0.3160376
-0.432320507 | 1.36684325 | 0.3162912 | 0.3158645
-0.432477501 | 1.3721992 | 0.3151711 | 0.3159476
-0.434487266 | 1.37868903 | 0.3151452 | 0.3158029
-0.437918705 | 1.38373055 | 0.3164769 | 0.315804
-0.43863365 | 1.38703637 | 0.316238 | 0.3157
-0.43964077 | 1.38816371 | 0.3167067 | 0.3156429
-0.439432575 | 1.39747545 | 0.3144474 | 0.3155355
-0.441494449 | 1.40089817 | 0.315151 | 0.3155943
-0.443798469 | 1.40461814 | 0.3159567 | 0.3156016
-0.445367817 | 1.40960345 | 0.3159526 | 0.3152142
-0.446605328 | 1.41254871 | 0.3161699 | 0.3148662
-0.446592627 | 1.41892001 | 0.3147412 | 0.3146545
-0.44854734 | 1.4231111 | 0.3151879 | 0.3148213
-0.448340807 | 1.42774778 | 0.3140196 | 0.3149752
-0.449868317 | 1.43173255 | 0.3142125 | 0.315299
-0.452459833 | 1.43587319 | 0.3151113 | 0.3156394
-0.45428875 | 1.4395568 | 0.3155754 | 0.3160318
-0.456293037 | 1.44416007 | 0.3159574 | 0.3161129
-0.457224027 | 1.44856834 | 0.3156386 | 0.3160474
-0.459278164 | 1.45380484 | 0.3159146 | 0.3159951
-0.46173273 | 1.45623526 | 0.3170729 | 0.3159497
-0.461673526 | 1.46108034 | 0.3159809 | 0.3157356
-0.462102748 | 1.4640645 | 0.31563 | 0.315829
-0.464304464 | 1.47222031 | 0.315377 | 0.3159884
-0.46564394 | 1.47501473 | 0.3156877 | 0.3161518
-0.467254329 | 1.47864144 | 0.3160025 | 0.3161813
-0.469272431 | 1.48293791 | 0.3164478 | 0.3163452
-0.470668157 | 1.4874463 | 0.316427 | 0.3164427
-0.471798545 | 1.49211633 | 0.3161942 | 0.3163912
-0.47249525 | 1.49601953 | 0.3158349 | 0.3165975
-0.475304611 | 1.50022517 | 0.3168222 | 0.3166334
-0.476588115 | 1.50374033 | 0.3169351 | 0.3166174
-0.476997589 | 1.50867596 | 0.3161697 | 0.3165305
-0.479725451 | 1.51225373 | 0.3172255 | 0.3167357
-0.479451365 | 1.51718237 | 0.3160143 | 0.3166514
-0.482234966 | 1.52248256 | 0.3167425 | 0.3168745
-0.483176519 | 1.52662121 | 0.3165006 | 0.3168448
-0.485358103 | 1.53015406 | 0.3171956 | 0.3167644
-0.486239105 | 1.53482651 | 0.316804 | 0.3166906
-0.487785708 | 1.53812505 | 0.3171301 | 0.3167637
-0.488973932 | 1.54448352 | 0.3165938 | 0.3167918
-0.489562911 | 1.54876758 | 0.3160984 | 0.3169931
-0.491927331 | 1.55267003 | 0.3168267 | 0.3173162
-0.493562089 | 1.55614608 | 0.3171695 | 0.3174462
-0.495227427 | 1.56089956 | 0.3172705 | 0.3174275
-0.496886109 | 1.56450108 | 0.3176004 | 0.3172611
-0.498344326 | 1.56853154 | 0.3177139 | 0.3171326
-0.499692469 | 1.57395051 | 0.3174766 | 0.317137
-0.500343108 | 1.57799039 | 0.3170761 | 0.3171543
-0.500652394 | 1.58214698 | 0.3164386 | 0.3170757
-0.502921337 | 1.58671346 | 0.3169579 | 0.3170555
-0.505360742 | 1.59050742 | 0.3177355 | 0.3171287
-0.507020106 | 1.59659553 | 0.3175633 | 0.3169396
-0.506716592 | 1.60007464 | 0.3166831 | 0.3168396
-0.507412479 | 1.60402154 | 0.3163377 | 0.3168054
-0.51030427 | 1.6081505 | 0.3173237 | 0.3170509
-0.511047819 | 1.61320669 | 0.31679 | 0.3173995
-0.512751495 | 1.61718841 | 0.3170635 | 0.3174623
-0.513418967 | 1.62211402 | 0.3165123 | 0.3175113
-0.51657533 | 1.6266769 | 0.3175648 | 0.3175392
-0.520292033 | 1.63066816 | 0.3190668 | 0.3173985
-0.518528829 | 1.63520149 | 0.3171039 | 0.3170496
-0.519909347 | 1.63849559 | 0.317309 | 0.3171456
-0.520703867 | 1.64440767 | 0.3166513 | 0.3171771
-0.52231357 | 1.64839792 | 0.3168613 | 0.3173454
-0.524292058 | 1.65223652 | 0.3173226 | 0.317534
-0.526077409 | 1.65650012 | 0.3175837 | 0.3175907
-0.527406749 | 1.66129846 | 0.3174666 | 0.317643
-0.528872508 | 1.66577755 | 0.3174929 | 0.3176432
-0.530723717 | 1.669971 | 0.3178042 | 0.3177288
-0.531859761 | 1.6745892 | 0.3176061 | 0.3178782
-0.533628651 | 1.67889318 | 0.3178455 | 0.317951
-0.534447433 | 1.68347331 | 0.3174671 | 0.3179363
-0.536609727 | 1.68787036 | 0.3179212 | 0.3180186
-0.539106022 | 1.69236846 | 0.3185512 | 0.3178812
-0.539453763 | 1.69655554 | 0.31797 | 0.3176703
-0.540684975 | 1.70148628 | 0.3177722 | 0.3175271
-0.542121641 | 1.70543664 | 0.3178785 | 0.3174251
-0.542508687 | 1.71012013 | 0.3172343 | 0.3173881
-0.54436331 | 1.71454754 | 0.3174968 | 0.3174305
-0.545271454 | 1.71872296 | 0.3172538 | 0.3174489
-0.546845575 | 1.72364006 | 0.317262 | 0.3174773
-0.549097749 | 1.72838846 | 0.3176935 | 0.3175294
-0.550015738 | 1.73262684 | 0.3174462 | 0.3174943
-0.55173117 | 1.73724882 | 0.317589 | 0.3176898
-0.552788913 | 1.74163903 | 0.3173958 | 0.3179762
-0.554309654 | 1.74573365 | 0.3175225 | 0.3181784
-0.555939693 | 1.75089093 | 0.3175182 | 0.3184399
-0.558787098 | 1.75485581 | 0.3184234 | 0.3187044
-0.560973639 | 1.75842105 | 0.3190212 | 0.318794
-0.561394677 | 1.7631381 | 0.3184065 | 0.3188525
-0.563446747 | 1.76723118 | 0.3188302 | 0.3190689
-0.564970479 | 1.77195212 | 0.3188407 | 0.3192453
-0.566411359 | 1.77629983 | 0.3188715 | 0.3193277
-0.568747834 | 1.78115869 | 0.3193134 | 0.3194673
-0.570397048 | 1.78534387 | 0.3194886 | 0.3195311
-0.572379971 | 1.79029716 | 0.3197123 | 0.3195762
-0.572928127 | 1.79458982 | 0.319253 | 0.3196694
-0.574595044 | 1.79802999 | 0.3195692 | 0.3198186
-0.576329586 | 1.80310119 | 0.3196324 | 0.3198891
-0.578166827 | 1.80838799 | 0.3197139 | 0.3199946
-0.580306527 | 1.81244581 | 0.3201787 | 0.3200153
-0.581640512 | 1.81763246 | 0.319999 | 0.3199765
-0.583063863 | 1.82252046 | 0.3199217 | 0.3200412
-0.584802394 | 1.82659666 | 0.3201596 | 0.3200834
-0.585668236 | 1.83125839 | 0.3198174 | 0.3201178
-0.587468798 | 1.83592607 | 0.319985 | 0.3203147
-0.588825299 | 1.83822829 | 0.3203222 | 0.3203673
-0.590716939 | 1.84522522 | 0.3201327 | 0.3204789
-0.592398922 | 1.84932831 | 0.3203319 | 0.3206439
-0.594042249 | 1.85174152 | 0.3208019 | 0.3207403
-0.595396929 | 1.85917549 | 0.3202478 | 0.3206685
-0.598014033 | 1.86366805 | 0.3208801 | 0.3208583
-0.599375502 | 1.86745914 | 0.3209578 | 0.3210153
-0.600660899 | 1.87230408 | 0.3208138 | 0.3211387
-0.601779765 | 1.87796114 | 0.3204431 | 0.3213618
-0.604511489 | 1.88205987 | 0.3211967 | 0.3216313
-0.606903096 | 1.88675396 | 0.3216652 | 0.3218417
-0.608007742 | 1.89072018 | 0.3215747 | 0.3220006
-0.61011336 | 1.89517811 | 0.3219293 | 0.322127
-0.611396291 | 1.89998191 | 0.3217906 | 0.3222309
-0.613738405 | 1.90454888 | 0.3222487 | 0.3225358
-0.61556475 | 1.90896753 | 0.3224595 | 0.3226874
-0.616794976 | 1.91428294 | 0.3222068 | 0.3228071
-0.618643924 | 1.91857985 | 0.3224489 | 0.3229696
-0.621643414 | 1.9227161 | 0.3233152 | 0.3229213
-0.622868308 | 1.92834556 | 0.3230066 | 0.3228234
-0.62442874 | 1.93286798 | 0.3230581 | 0.3227342
-0.625973705 | 1.93788273 | 0.3230194 | 0.3225424
-0.62605827 | 1.94302922 | 0.3222073 | 0.3225423
-0.628742859 | 1.94762367 | 0.3228256 | 0.3227647
-0.629995116 | 1.95310575 | 0.3225607 | 0.3228943
-0.630701839 | 1.95809862 | 0.3220991 | 0.3230177
-0.634064811 | 1.96293518 | 0.3230187 | 0.3231799
-0.636000405 | 1.96709753 | 0.3233192 | 0.3232873
-0.637708687 | 1.97143903 | 0.3234737 | 0.3233435
-0.639278002 | 1.97809914 | 0.3231779 | 0.3235015
-0.640558178 | 1.98370462 | 0.3229101 | 0.3236458
-0.643109947 | 1.98763439 | 0.3235555 | 0.3240052
-0.644842502 | 1.99271377 | 0.3236002 | 0.3245101
-0.648445973 | 1.99974829 | 0.3242638 | 0.3247483
-0.648795621 | 2.00307669 | 0.3238995 | 0.3248097
-0.651389961 | 2.0060854 | 0.324707 | 0.3245416
-0.655149547 | 2.0091675 | 0.3260801 | 0.3243923
-0.65327188 | 2.0113597 | 0.3247912 | 0.3240858
-0.656381107 | 2.02230549 | 0.3245707 | 0.3240396
-0.65450628 | 2.02910685 | 0.3225588 | 0.3240827
-0.657936043 | 2.03091395 | 0.3239606 | 0.3246441
-0.660987103 | 2.03663998 | 0.3245478 | 0.3250074
-0.662598207 | 2.04152557 | 0.3245603 | 0.325246
-0.665099854 | 2.04780885 | 0.3247861 | 0.3254548
-0.667557059 | 2.05171226 | 0.3253658 | 0.3256756
-0.66970188 | 2.05570789 | 0.3257768 | 0.3258324
-0.671628734 | 2.06184933 | 0.3257409 | 0.3257623
-0.672923543 | 2.06669064 | 0.3256044 | 0.3255977
-0.674831482 | 2.07073417 | 0.32589 | 0.3255513
-0.676887749 | 2.07538896 | 0.3261498 | 0.3257339
-0.678164204 | 2.08392456 | 0.3254265 | 0.3256309
-0.679169185 | 2.09027971 | 0.3249178 | 0.3256948
-0.681875738 | 2.09567889 | 0.3253722 | 0.3258455
-0.684272682 | 2.09383817 | 0.326803 | 0.3258352
-0.685099462 | 2.10388846 | 0.3256349 | 0.3255958
-0.686501029 | 2.10747289 | 0.3257461 | 0.3257439
-0.688209719 | 2.11320522 | 0.325671 | 0.3255544
-0.689769179 | 2.12027422 | 0.3253207 | 0.3257381
-0.691586323 | 2.12399564 | 0.3256063 | 0.3262454
-0.694423109 | 2.12768322 | 0.3263752 | 0.3267307
-0.693016184 | 2.13367843 | 0.3247988 | 0.3268571
-0.698097335 | 2.13753798 | 0.3265894 | 0.327241
-0.703475344 | 2.145676 | 0.3278572 | 0.3271558
-0.703082845 | 2.14333105 | 0.3280328 | 0.3268327
-0.704554102 | 2.15455279 | 0.3270071 | 0.3268381
-0.705167187 | 2.158333 | 0.3267184 | 0.3268539
-0.707103728 | 2.16794152 | 0.3261637 | 0.3270988
-0.708480341 | 2.17164476 | 0.3262414 | 0.3273496
-0.712964006 | 2.17327329 | 0.32806 | 0.3275278
-0.712927829 | 2.17963483 | 0.3270859 | 0.3273482
-0.716608785 | 2.18516296 | 0.3279429 | 0.3273532
-0.716915075 | 2.18960256 | 0.3274179 | 0.3273324
-0.718265475 | 2.19564205 | 0.3271323 | 0.3273967
-0.720042466 | 2.20087498 | 0.3271619 | 0.3275538
-0.72168602 | 2.20624278 | 0.3271109 | 0.3276001
-0.7238574 | 2.20796715 | 0.3278388 | 0.3275747
-0.726574258 | 2.21692749 | 0.3277393 | 0.3270407
-0.727912649 | 2.21979931 | 0.3279182 | 0.326723
-0.728504475 | 2.22516768 | 0.3273931 | 0.3266306
-0.729530421 | 2.23108702 | 0.3269843 | 0.3267342
-0.728691722 | 2.24096613 | 0.3251686 | 0.3268559
-0.729888157 | 2.23788391 | 0.326151 | 0.327173
-0.734516278 | 2.24309883 | 0.327456 | 0.3274905
-0.737182722 | 2.24811934 | 0.3279108 | 0.3277409
-0.737540146 | 2.25139285 | 0.3275928 | 0.3277305
-0.738189895 | 2.25916078 | 0.326754 | 0.3278076
-0.741570924 | 2.26269005 | 0.3277386 | 0.3278641
-0.745499536 | 2.26796855 | 0.3287081 | 0.328059
-0.74458751 | 2.27106149 | 0.3278588 | 0.3276181
-0.746986272 | 2.27754675 | 0.3279785 | 0.3275199
-0.746526591 | 2.28270071 | 0.3270366 | 0.3272736
-0.751173644 | 2.28519612 | 0.328713 | 0.3272429
-0.748515198 | 2.29251663 | 0.3265037 | 0.326629
-0.75162387 | 2.2959622 | 0.3273677 | 0.3265854
-0.751924116 | 2.3012429 | 0.326747 | 0.3262466
-0.753963483 | 2.30652197 | 0.3268833 | 0.3258633
-0.752755804 | 2.31159639 | 0.3256433 | 0.3255425
-0.755937982 | 2.31679607 | 0.3262859 | 0.3254093
-0.756407311 | 2.3225937 | 0.3256735 | 0.3250377
-0.756615082 | 2.3292631 | 0.3248302 | 0.3247135
-0.759069138 | 2.33358941 | 0.3252796 | 0.3245083
-0.760129047 | 2.33902396 | 0.324977 | 0.3241719
-0.760777466 | 2.34498052 | 0.3244281 | 0.3238582
-0.761830973 | 2.35094815 | 0.3240526 | 0.323659
-0.763473328 | 2.35782415 | 0.3238042 | 0.3234243
-0.764567726 | 2.36271129 | 0.3235976 | 0.3231346
-0.765958814 | 2.36839476 | 0.3234084 | 0.3228013
-0.768188658 | 2.37511536 | 0.3234321 | 0.3224419
-0.76881089 | 2.38110982 | 0.3228792 | 0.3219049
-0.76984986 | 2.38820193 | 0.3223554
-0.770852942 | 2.39446378 | 0.3219313
-0.772302374 | 2.4013535 | 0.3216113
-0.771925903 | 2.40664697 | 0.3207475