## Protokoll_1
Parameter:
Auftrags-Nr. | : | ULMBE02680 5/4 | Länge [mm] | : | - | : | Frequenz [rad/s] | : | 6.2832 | G' | G'' | tan delta | Zeit | Drehmoment | G* | CMD Deform. | Frequenz | Eta* | Auf- bzw. Abbau | Zeit | Eta* | Auf- bzw. Abbau | Max.Skalierwert für Auf-/Abbau
Auftraggeber | : | Meyer,B. | Breite [mm] | : | - | : | Startfrequenz [rad/s] | : | - | Pa | Pa |  | s | g-cm | Pa | % | rad/s | Pa-s | % | s | Pa-s | %
Partie/Ansatz | : | MT240WT30 2fach | Höhe [mm] | : | - | : | Endfrequenz [rad/s] | : | - | 703.162 | 6353.65 | 9.03582 | 6 | 10.2134 | 6392.44 | 5 | 6.2832 | 1017.39 | 0 | 6 | 1017.39 | 0 | 100
Bemerkung | : | Rundplatte 25x2,0mm gefräst | Durchmesser [mm] | : | - | : | Deformation [%] | : | 5 | 607.634 | 6301.94 | 10.3713 | 11 | 10.1164 | 6331.17 | 5 | 6.2832 | 1007.63 | -0.9585 | 300 | 909.3334 | -10.6206
Prüfer | : | 21931 | Temperatur [°C] | : | 200 | : | Startdeformation [%] | : | - | 617.961 | 6222.16 | 10.0689 | 16 | 9.98976 | 6252.77 | 5 | 6.2832 | 995.156 | -2.185 | 600 | 887.724 | -12.74433
Prüfdatum | : | 2013-10-30 15:02 | Starttemperatur [°C] | : | - | : | Enddeformation [%] | : | - | 594.38 | 6260.47 | 10.5328 | 21 | 10.0488 | 6288.62 | 5 | 6.2832 | 1000.86 | -1.6241 | 900 | 850.25 | -16.428
|  |  | Endtemperatur [°C] | : | - | : | Spalt [mm] | : | 1,7 | 598.065 | 6267.6 | 10.4798 | 27 | 10.0653 | 6296.07 | 5 | 6.2832 | 1002.05 | -1.5076 | 1200 | 817.1082 | -19.6854
[6 empty] | : |  |  |  | 614.945 | 6161.2 | 10.0191 | 32 | 9.8939 | 6191.81 | 5 | 6.2832 | 985.455 | -3.1385 | 1500 | 790.5447 | -22.29617
[6 empty] | : |  |  |  | 554.72 | 6239.14 | 11.2474 | 37 | 10.0133 | 6263.75 | 5 | 6.2832 | 996.904 | -2.0132 | 1800 | 770.0702 | -24.3092
[6 empty] | : |  |  |  | 595.352 | 6155.89 | 10.3399 | 42 | 9.88527 | 6184.61 | 5 | 6.2832 | 984.308 | -3.2513
[10 empty] | 576.455 | 6095.4 | 10.5739 | 48 | 9.78498 | 6122.6 | 5 | 6.2832 | 974.439 | -4.2213
[10 empty] | 662.766 | 6066.53 | 9.15335 | 53 | 9.75373 | 6102.62 | 5 | 6.2832 | 971.26 | -4.5338
[10 empty] | 518.444 | 6070.47 | 11.709 | 58 | 9.7395 | 6092.57 | 5 | 6.2832 | 969.66 | -4.691
[10 empty] | 563.896 | 5965.36 | 10.5788 | 63 | 9.57996 | 5991.95 | 5 | 6.2832 | 953.646 | -6.2651
[10 empty] | 591.308 | 6008.64 | 10.1616 | 69 | 9.65157 | 6037.67 | 5 | 6.2832 | 960.922 | -5.5499
[10 empty] | 551.693 | 5977.56 | 10.8349 | 74 | 9.59559 | 6002.96 | 5 | 6.2832 | 955.398 | -6.0928
[10 empty] | 558.892 | 6015.27 | 10.7628 | 79 | 9.65833 | 6041.17 | 5 | 6.2832 | 961.48 | -5.495
[10 empty] | 564.789 | 5932.29 | 10.5035 | 84 | 9.52469 | 5959.11 | 5 | 6.2832 | 948.42 | -6.7787
[10 empty] | 546.34 | 5944.17 | 10.88 | 89 | 9.54265 | 5969.22 | 5 | 6.2832 | 950.029 | -6.6206
[10 empty] | 566.948 | 5971.54 | 10.5328 | 95 | 9.58813 | 5998.39 | 5 | 6.2832 | 954.671 | -6.1643
[10 empty] | 585.71 | 5979.85 | 10.2096 | 100 | 9.60422 | 6008.46 | 5 | 6.2832 | 956.274 | -6.0068
[10 empty] | 510.19 | 5917.39 | 11.5984 | 105 | 9.4939 | 5939.34 | 5 | 6.2832 | 945.273 | -7.088
[10 empty] | 517.919 | 5865.81 | 11.3257 | 110 | 9.41203 | 5888.63 | 5 | 6.2832 | 937.202 | -7.8813
[10 empty] | 582.676 | 5870.54 | 10.0751 | 116 | 9.43116 | 5899.38 | 5 | 6.2832 | 938.913 | -7.7131
[10 empty] | 582.792 | 5849.75 | 10.0375 | 121 | 9.39617 | 5878.71 | 5 | 6.2832 | 935.623 | -8.0366
[10 empty] | 541.381 | 5867.78 | 10.8385 | 126 | 9.42323 | 5892.71 | 5 | 6.2832 | 937.851 | -7.8176
[10 empty] | 518.18 | 5871.67 | 11.3313 | 131 | 9.42043 | 5894.49 | 5 | 6.2832 | 938.135 | -7.7896
[10 empty] | 536.401 | 5800.27 | 10.8133 | 137 | 9.30988 | 5825.02 | 5 | 6.2832 | 927.078 | -8.8765
[10 empty] | 541.753 | 5842.58 | 10.7846 | 142 | 9.38218 | 5867.64 | 5 | 6.2832 | 933.861 | -8.2097
[10 empty] | 507.917 | 5813.28 | 11.4453 | 147 | 9.32667 | 5835.42 | 5 | 6.2832 | 928.734 | -8.7137
[10 empty] | 517.534 | 5800.83 | 11.2086 | 152 | 9.30964 | 5823.87 | 5 | 6.2832 | 926.895 | -8.8944
[10 empty] | 538.667 | 5790.08 | 10.7489 | 157 | 9.29448 | 5815.09 | 5 | 6.2832 | 925.497 | -9.0318
[10 empty] | 511.401 | 5808.19 | 11.3574 | 163 | 9.32177 | 5830.66 | 5 | 6.2832 | 927.976 | -8.7882
[10 empty] | 526.128 | 5914.32 | 11.2412 | 168 | 9.49157 | 5937.68 | 5 | 6.2832 | 945.008 | -7.1141
[10 empty] | 472.008 | 5854.11 | 12.4026 | 173 | 9.38754 | 5873.11 | 5 | 6.2832 | 934.732 | -8.1242
[10 empty] | 540.144 | 5832.98 | 10.7989 | 178 | 9.36329 | 5857.93 | 5 | 6.2832 | 932.316 | -8.3616
[10 empty] | 575.414 | 5808.2 | 10.0939 | 184 | 9.32924 | 5836.63 | 5 | 6.2832 | 928.926 | -8.6948
[10 empty] | 511.55 | 5794.53 | 11.3274 | 189 | 9.29845 | 5817.07 | 5 | 6.2832 | 925.813 | -9.0008
[10 empty] | 499.071 | 5817.29 | 11.6562 | 194 | 9.33297 | 5838.66 | 5 | 6.2832 | 929.25 | -8.663
[10 empty] | 563.344 | 5798.16 | 10.2924 | 199 | 9.31314 | 5825.46 | 5 | 6.2832 | 927.148 | -8.8695
[10 empty] | 503.054 | 5793.13 | 11.5159 | 205 | 9.29472 | 5814.93 | 5 | 6.2832 | 925.473 | -9.0342
[10 empty] | 550.963 | 5822.06 | 10.5671 | 210 | 9.34673 | 5848.07 | 5 | 6.2832 | 930.747 | -8.5158
[10 empty] | 571.369 | 5756.62 | 10.0751 | 215 | 9.2483 | 5784.9 | 5 | 6.2832 | 920.693 | -9.504
[10 empty] | 483.145 | 5756.61 | 11.9149 | 220 | 9.23384 | 5776.85 | 5 | 6.2832 | 919.411 | -9.63
[10 empty] | 503.924 | 5720.1 | 11.3511 | 226 | 9.17996 | 5742.26 | 5 | 6.2832 | 913.906 | -10.171
[10 empty] | 513.789 | 5759.86 | 11.2105 | 231 | 9.24387 | 5782.73 | 5 | 6.2832 | 920.347 | -9.5381
[10 empty] | 500.918 | 5778.76 | 11.5364 | 236 | 9.27186 | 5800.43 | 5 | 6.2832 | 923.165 | -9.261
[10 empty] | 546.209 | 5741.93 | 10.5123 | 241 | 9.21915 | 5767.85 | 5 | 6.2832 | 917.98 | -9.7707
[10 empty] | 591.013 | 5699.59 | 9.64376 | 247 | 9.16014 | 5730.15 | 5 | 6.2832 | 911.979 | -10.361
[10 empty] | 544.406 | 5752.78 | 10.5671 | 252 | 9.23851 | 5778.48 | 5 | 6.2832 | 919.671 | -9.6045
[10 empty] | 558.812 | 5733.34 | 10.2599 | 257 | 9.20725 | 5760.51 | 5 | 6.2832 | 916.811 | -9.8856
[10 empty] | 521.302 | 5667.18 | 10.8712 | 262 | 9.09553 | 5691.1 | 5 | 6.2832 | 905.764 | -10.971
[10 empty] | 507.916 | 5732.4 | 11.2861 | 267 | 9.19979 | 5754.85 | 5 | 6.2832 | 915.911 | -9.9741
[10 empty] | 497.438 | 5698.36 | 11.4554 | 273 | 9.14381 | 5720.03 | 5 | 6.2832 | 910.369 | -10.519
[10 empty] | 487.928 | 5700.86 | 11.6838 | 278 | 9.14428 | 5721.7 | 5 | 6.2832 | 910.634 | -10.493
[10 empty] | 534.009 | 5691.05 | 10.6572 | 283 | 9.13635 | 5716.05 | 5 | 6.2832 | 909.735 | -10.581
[10 empty] | 462.755 | 5717.57 | 12.3555 | 288 | 9.17087 | 5736.27 | 5 | 6.2832 | 912.953 | -10.265
[10 empty] | 518.201 | 5768.53 | 11.1318 | 294 | 9.25926 | 5791.76 | 5 | 6.2832 | 921.785 | -9.3967
[10 empty] | 505.004 | 5692.62 | 11.2724 | 299 | 9.13588 | 5714.98 | 5 | 6.2832 | 909.564 | -10.598
[13 empty] | 300 |  |  |  |  | 909.3334 | -10.6206
[10 empty] | 513.458 | 5684.59 | 11.0712 | 304 | 9.12352 | 5707.73 | 5 | 6.2832 | 908.411 | -10.711
[10 empty] | 480.628 | 5660.12 | 11.7765 | 309 | 9.08154 | 5680.49 | 5 | 6.2832 | 904.076 | -11.137
[10 empty] | 523.235 | 5686.29 | 10.8676 | 315 | 9.12702 | 5710.31 | 5 | 6.2832 | 908.822 | -10.671
[10 empty] | 537.811 | 5694.21 | 10.5877 | 320 | 9.14334 | 5719.55 | 5 | 6.2832 | 910.292 | -10.526
[10 empty] | 527.07 | 5718.4 | 10.8494 | 326 | 9.1809 | 5742.64 | 5 | 6.2832 | 913.967 | -10.165
[10 empty] | 505.725 | 5660.67 | 11.1932 | 331 | 9.08387 | 5683.22 | 5 | 6.2832 | 904.51 | -11.095
[10 empty] | 491.97 | 5634.74 | 11.4534 | 336 | 9.04235 | 5656.18 | 5 | 6.2832 | 900.206 | -11.518
[10 empty] | 557.107 | 5662.15 | 10.1635 | 342 | 9.09577 | 5689.49 | 5 | 6.2832 | 905.508 | -10.997
[10 empty] | 523.248 | 5585.39 | 10.6744 | 347 | 8.96982 | 5609.84 | 5 | 6.2832 | 892.832 | -12.243
[10 empty] | 503.635 | 5696.94 | 11.3116 | 352 | 9.14334 | 5719.15 | 5 | 6.2832 | 910.229 | -10.533
[10 empty] | 508.053 | 5652.5 | 11.1258 | 358 | 9.07104 | 5675.29 | 5 | 6.2832 | 903.248 | -11.219
[10 empty] | 540.249 | 5671.94 | 10.4988 | 363 | 9.10859 | 5697.61 | 5 | 6.2832 | 906.801 | -10.87
[10 empty] | 527.161 | 5650.36 | 10.7185 | 368 | 9.07337 | 5674.9 | 5 | 6.2832 | 903.186 | -11.225
[10 empty] | 533.326 | 5610.9 | 10.5206 | 373 | 9.009 | 5636.19 | 5 | 6.2832 | 897.024 | -11.83
[10 empty] | 497.815 | 5606.89 | 11.263 | 379 | 8.99851 | 5628.94 | 5 | 6.2832 | 895.872 | -11.944
[10 empty] | 455.934 | 5617.48 | 12.3208 | 384 | 9.01157 | 5635.95 | 5 | 6.2832 | 896.987 | -11.834
[10 empty] | 476.859 | 5591.62 | 11.7259 | 389 | 8.97052 | 5611.92 | 5 | 6.2832 | 893.162 | -12.21
[10 empty] | 552.796 | 5611.32 | 10.1508 | 394 | 9.01483 | 5638.48 | 5 | 6.2832 | 897.389 | -11.795
[10 empty] | 520.35 | 5629.36 | 10.8184 | 400 | 9.03769 | 5653.36 | 5 | 6.2832 | 899.757 | -11.562
[10 empty] | 470.637 | 5619.93 | 11.9411 | 405 | 9.01693 | 5639.6 | 5 | 6.2832 | 897.567 | -11.777
[10 empty] | 536.093 | 5640.93 | 10.5223 | 410 | 9.05891 | 5666.34 | 5 | 6.2832 | 901.824 | -11.359
[10 empty] | 526.612 | 5657.55 | 10.7433 | 415 | 9.08364 | 5682 | 5 | 6.2832 | 904.316 | -11.114
[10 empty] | 529.307 | 5583.09 | 10.5479 | 421 | 8.96445 | 5608.12 | 5 | 6.2832 | 892.558 | -12.269
[10 empty] | 523.268 | 5602.32 | 10.7064 | 426 | 8.99477 | 5626.71 | 5 | 6.2832 | 895.515 | -11.979
[10 empty] | 480.152 | 5577.96 | 11.6171 | 431 | 8.94906 | 5598.59 | 5 | 6.2832 | 891.041 | -12.419
[10 empty] | 457.826 | 5611.95 | 12.2578 | 436 | 9.00037 | 5630.59 | 5 | 6.2832 | 896.134 | -11.918
[10 empty] | 454.753 | 5607.18 | 12.3302 | 442 | 8.99361 | 5625.59 | 5 | 6.2832 | 895.338 | -11.996
[10 empty] | 494.003 | 5573.44 | 11.2822 | 447 | 8.94533 | 5595.29 | 5 | 6.2832 | 890.516 | -12.47
[10 empty] | 494.764 | 5597.73 | 11.3139 | 452 | 8.98241 | 5619.55 | 5 | 6.2832 | 894.377 | -12.091
[10 empty] | 499.295 | 5541.79 | 11.0992 | 457 | 8.89751 | 5564.24 | 5 | 6.2832 | 885.574 | -12.956
[10 empty] | 478.721 | 5589.28 | 11.6754 | 463 | 8.96982 | 5609.75 | 5 | 6.2832 | 892.816 | -12.244
[10 empty] | 490.346 | 5543.73 | 11.3057 | 468 | 8.89611 | 5565.37 | 5 | 6.2832 | 885.754 | -12.938
[10 empty] | 487.692 | 5558.33 | 11.3972 | 473 | 8.92037 | 5579.68 | 5 | 6.2832 | 888.032 | -12.714
[10 empty] | 524.278 | 5554.55 | 10.5947 | 478 | 8.91874 | 5579.24 | 5 | 6.2832 | 887.961 | -12.721
[10 empty] | 516.112 | 5540.31 | 10.7347 | 484 | 8.89425 | 5564.3 | 5 | 6.2832 | 885.583 | -12.955
[10 empty] | 504.739 | 5631.22 | 11.1567 | 489 | 9.03886 | 5653.8 | 5 | 6.2832 | 899.827 | -11.555
[10 empty] | 507.423 | 5538.54 | 10.915 | 494 | 8.89122 | 5561.73 | 5 | 6.2832 | 885.175 | -12.995
[10 empty] | 490.882 | 5521.15 | 11.2474 | 499 | 8.85903 | 5542.93 | 5 | 6.2832 | 882.182 | -13.289
[10 empty] | 499.755 | 5623.7 | 11.2529 | 505 | 9.02463 | 5645.86 | 5 | 6.2832 | 898.565 | -11.679
[10 empty] | 511.185 | 5557.2 | 10.8712 | 510 | 8.9227 | 5580.66 | 5 | 6.2832 | 888.188 | -12.699
[10 empty] | 540.237 | 5573.45 | 10.3167 | 515 | 8.95139 | 5599.57 | 5 | 6.2832 | 891.196 | -12.403
[10 empty] | 494.628 | 5540.28 | 11.2009 | 520 | 8.89215 | 5562.32 | 5 | 6.2832 | 885.268 | -12.986
[10 empty] | 504.759 | 5582.42 | 11.0596 | 526 | 8.95839 | 5605.19 | 5 | 6.2832 | 892.092 | -12.315
[10 empty] | 473.272 | 5566.44 | 11.7616 | 531 | 8.92993 | 5586.53 | 5 | 6.2832 | 889.121 | -12.607
[10 empty] | 484.288 | 5477.3 | 11.31 | 536 | 8.79116 | 5498.67 | 5 | 6.2832 | 875.138 | -13.982
[10 empty] | 547.935 | 5565.31 | 10.1569 | 542 | 8.93903 | 5592.22 | 5 | 6.2832 | 890.027 | -12.518
[10 empty] | 535.131 | 5519.02 | 10.3134 | 547 | 8.86416 | 5544.9 | 5 | 6.2832 | 882.497 | -13.258
[10 empty] | 501.306 | 5556.52 | 11.0841 | 552 | 8.9185 | 5579.09 | 5 | 6.2832 | 887.937 | -12.724
[10 empty] | 520.526 | 5569.3 | 10.6994 | 557 | 8.93996 | 5593.57 | 5 | 6.2832 | 890.242 | -12.497
[10 empty] | 543.732 | 5502.1 | 10.1191 | 563 | 8.83827 | 5528.9 | 5 | 6.2832 | 879.949 | -13.509
[10 empty] | 483.282 | 5494.6 | 11.3693 | 568 | 8.81705 | 5515.81 | 5 | 6.2832 | 877.866 | -13.714
[10 empty] | 458.574 | 5549.19 | 12.101 | 573 | 8.90171 | 5568.11 | 5 | 6.2832 | 886.189 | -12.895
[10 empty] | 526.812 | 5556.02 | 10.5465 | 578 | 8.92177 | 5580.94 | 5 | 6.2832 | 888.232 | -12.695
[10 empty] | 495.719 | 5548.67 | 11.1932 | 583 | 8.90521 | 5570.77 | 5 | 6.2832 | 886.614 | -12.854
[10 empty] | 474.719 | 5512.88 | 11.6129 | 589 | 8.84527 | 5533.28 | 5 | 6.2832 | 880.646 | -13.44
[10 empty] | 452.925 | 5497.19 | 12.1371 | 594 | 8.81751 | 5515.82 | 5 | 6.2832 | 877.867 | -13.713
[10 empty] | 541.527 | 5563.04 | 10.2729 | 599 | 8.93273 | 5589.33 | 5 | 6.2832 | 889.568 | -12.563
[13 empty] | 600 |  |  |  |  | 887.724 | -12.74433
[10 empty] | 505.71 | 5496.6 | 10.8691 | 605 | 8.82451 | 5519.82 | 5 | 6.2832 | 878.504 | -13.651
[10 empty] | 462.647 | 5461.22 | 11.8043 | 610 | 8.7606 | 5480.78 | 5 | 6.2832 | 872.291 | -14.262
[10 empty] | 459.772 | 5442.26 | 11.8369 | 615 | 8.72912 | 5461.65 | 5 | 6.2832 | 869.246 | -14.561
[10 empty] | 473.142 | 5536.06 | 11.7006 | 620 | 8.88259 | 5556.24 | 5 | 6.2832 | 884.301 | -13.081
[10 empty] | 522.25 | 5438 | 10.4126 | 627 | 8.73192 | 5463.02 | 5 | 6.2832 | 869.465 | -14.539
[10 empty] | 453.019 | 5453.59 | 12.0383 | 632 | 8.74731 | 5472.37 | 5 | 6.2832 | 870.953 | -14.393
[10 empty] | 456.249 | 5448.13 | 11.9411 | 637 | 8.74055 | 5467.2 | 5 | 6.2832 | 870.13 | -14.474
[10 empty] | 460.383 | 5430.56 | 11.7957 | 642 | 8.71116 | 5450.04 | 5 | 6.2832 | 867.398 | -14.742
[10 empty] | 465.925 | 5530.02 | 11.8689 | 648 | 8.87092 | 5549.61 | 5 | 6.2832 | 883.246 | -13.185
[10 empty] | 495.372 | 5458.33 | 11.0187 | 653 | 8.75967 | 5480.76 | 5 | 6.2832 | 872.288 | -14.262
[10 empty] | 458.152 | 5507.06 | 12.0202 | 658 | 8.83407 | 5526.08 | 5 | 6.2832 | 879.501 | -13.553
[10 empty] | 458.042 | 5466.37 | 11.9342 | 663 | 8.76923 | 5485.52 | 5 | 6.2832 | 873.046 | -14.187
[10 empty] | 427.025 | 5508.1 | 12.8988 | 669 | 8.82871 | 5524.62 | 5 | 6.2832 | 879.269 | -13.576
[10 empty] | 504.075 | 5386.19 | 10.6853 | 674 | 8.64702 | 5409.72 | 5 | 6.2832 | 860.982 | -15.373
[10 empty] | 450.002 | 5465.79 | 12.1461 | 679 | 8.7662 | 5484.29 | 5 | 6.2832 | 872.849 | -14.207
[10 empty] | 508.323 | 5496.66 | 10.8133 | 684 | 8.82241 | 5520.11 | 5 | 6.2832 | 878.551 | -13.646
[10 empty] | 473.806 | 5384.98 | 11.3654 | 690 | 8.64072 | 5405.78 | 5 | 6.2832 | 860.355 | -15.435
[10 empty] | 444.248 | 5428.32 | 12.2191 | 695 | 8.70649 | 5446.46 | 5 | 6.2832 | 866.829 | -14.798
[10 empty] | 453.718 | 5408.81 | 11.9211 | 700 | 8.67547 | 5427.8 | 5 | 6.2832 | 863.859 | -15.09
[10 empty] | 438.91 | 5365.11 | 12.2237 | 705 | 8.60317 | 5383.03 | 5 | 6.2832 | 856.733 | -15.791
[10 empty] | 488.451 | 5382.83 | 11.0202 | 711 | 8.64072 | 5404.95 | 5 | 6.2832 | 860.222 | -15.448
[10 empty] | 511.229 | 5395.19 | 10.5534 | 716 | 8.66078 | 5419.35 | 5 | 6.2832 | 862.515 | -15.222
[10 empty] | 457.376 | 5413.9 | 11.8369 | 721 | 8.68527 | 5433.19 | 5 | 6.2832 | 864.716 | -15.006
[10 empty] | 498.51 | 5410.36 | 10.8531 | 726 | 8.68527 | 5433.28 | 5 | 6.2832 | 864.731 | -15.005
[10 empty] | 463.086 | 5391.26 | 11.642 | 732 | 8.64865 | 5411.11 | 5 | 6.2832 | 861.203 | -15.351
[10 empty] | 464.9 | 5358.67 | 11.5265 | 737 | 8.59641 | 5378.8 | 5 | 6.2832 | 856.06 | -15.857
[10 empty] | 512.498 | 5399.65 | 10.536 | 742 | 8.66778 | 5423.92 | 5 | 6.2832 | 863.241 | -15.151
[10 empty] | 506.581 | 5380.08 | 10.6204 | 747 | 8.63722 | 5403.87 | 5 | 6.2832 | 860.05 | -15.465
[10 empty] | 443.922 | 5350.84 | 12.0536 | 752 | 8.58124 | 5369.22 | 5 | 6.2832 | 854.535 | -16.007
[10 empty] | 491.109 | 5426.08 | 11.0486 | 758 | 8.70743 | 5448.26 | 5 | 6.2832 | 867.115 | -14.77
[10 empty] | 476.94 | 5354 | 11.2257 | 763 | 8.59081 | 5375.2 | 5 | 6.2832 | 855.487 | -15.913
[10 empty] | 493.459 | 5366.29 | 10.8749 | 768 | 8.6132 | 5388.93 | 5 | 6.2832 | 857.673 | -15.698
[10 empty] | 454.478 | 5407.14 | 11.8975 | 774 | 8.67501 | 5426.21 | 5 | 6.2832 | 863.605 | -15.115
[10 empty] | 502.3 | 5385.67 | 10.722 | 779 | 8.64608 | 5409.05 | 5 | 6.2832 | 860.874 | -15.384
[10 empty] | 483.667 | 5373.08 | 11.1091 | 784 | 8.62229 | 5394.81 | 5 | 6.2832 | 858.608 | -15.606
[10 empty] | 465.729 | 5374.73 | 11.5405 | 789 | 8.62136 | 5394.87 | 5 | 6.2832 | 858.619 | -15.605
[10 empty] | 438.082 | 5409.83 | 12.3489 | 795 | 8.67757 | 5427.53 | 5 | 6.2832 | 863.816 | -15.095
[10 empty] | 461.319 | 5370.69 | 11.642 | 800 | 8.61786 | 5390.47 | 5 | 6.2832 | 857.917 | -15.674
[10 empty] | 476.36 | 5363.38 | 11.2591 | 805 | 8.60433 | 5384.5 | 5 | 6.2832 | 856.967 | -15.768
[10 empty] | 483.217 | 5361.52 | 11.0955 | 810 | 8.60294 | 5383.25 | 5 | 6.2832 | 856.769 | -15.787
[10 empty] | 471.052 | 5346.21 | 11.3495 | 816 | 8.57728 | 5366.92 | 5 | 6.2832 | 854.17 | -16.043
[10 empty] | 485.094 | 5355.83 | 11.0408 | 821 | 8.59547 | 5377.75 | 5 | 6.2832 | 855.893 | -15.873
[10 empty] | 540.687 | 5359.3 | 9.91202 | 826 | 8.60947 | 5386.51 | 5 | 6.2832 | 857.287 | -15.736
[10 empty] | 462.591 | 5373.95 | 11.6171 | 831 | 8.62043 | 5393.83 | 5 | 6.2832 | 858.452 | -15.622
[10 empty] | 482.324 | 5395.04 | 11.1855 | 836 | 8.65705 | 5416.55 | 5 | 6.2832 | 862.069 | -15.266
[10 empty] | 525.58 | 5338.4 | 10.1572 | 842 | 8.57192 | 5364.21 | 5 | 6.2832 | 853.738 | -16.085
[10 empty] | 447.933 | 5410.37 | 12.0785 | 847 | 8.67571 | 5428.88 | 5 | 6.2832 | 864.031 | -15.073
[10 empty] | 485.168 | 5310.64 | 10.946 | 852 | 8.52224 | 5332.75 | 5 | 6.2832 | 848.732 | -16.577
[10 empty] | 437.091 | 5360.99 | 12.2652 | 857 | 8.59594 | 5378.78 | 5 | 6.2832 | 856.057 | -15.857
[10 empty] | 429.744 | 5367.95 | 12.491 | 863 | 8.60667 | 5385.13 | 5 | 6.2832 | 857.067 | -15.758
[10 empty] | 427.495 | 5313.35 | 12.4291 | 868 | 8.5213 | 5330.52 | 5 | 6.2832 | 848.377 | -16.612
[10 empty] | 505.053 | 5299.02 | 10.492 | 873 | 8.50684 | 5323.03 | 5 | 6.2832 | 847.184 | -16.729
[10 empty] | 495.584 | 5337.45 | 10.77 | 879 | 8.56702 | 5360.41 | 5 | 6.2832 | 853.133 | -16.145
[10 empty] | 465.93 | 5312.18 | 11.4012 | 884 | 8.5234 | 5332.57 | 5 | 6.2832 | 848.702 | -16.58
[10 empty] | 487.104 | 5281.28 | 10.8422 | 889 | 8.47652 | 5303.69 | 5 | 6.2832 | 844.107 | -17.032
[10 empty] | 463.098 | 5292.89 | 11.4293 | 894 | 8.48982 | 5313.11 | 5 | 6.2832 | 845.605 | -16.885
[10 empty] | 487.402 | 5320.01 | 10.915 | 900 | 8.5388 | 5342.29 | 5 | 6.2832 | 850.25 | -16.428
[10 empty] | 468.601 | 5347.16 | 11.4109 | 905 | 8.57845 | 5367.65 | 5 | 6.2832 | 854.286 | -16.031
[10 empty] | 432.823 | 5320.67 | 12.2929 | 910 | 8.5297 | 5338.25 | 5 | 6.2832 | 849.606 | -16.491
[10 empty] | 426.483 | 5299.6 | 12.4263 | 916 | 8.49751 | 5316.74 | 5 | 6.2832 | 846.183 | -16.828
[10 empty] | 454.244 | 5273.22 | 11.6088 | 921 | 8.46019 | 5292.75 | 5 | 6.2832 | 842.365 | -17.203
[10 empty] | 467.354 | 5285.79 | 11.31 | 926 | 8.48189 | 5306.41 | 5 | 6.2832 | 844.539 | -16.989
[10 empty] | 480.998 | 5272.99 | 10.9626 | 932 | 8.46346 | 5294.89 | 5 | 6.2832 | 842.705 | -17.17
[10 empty] | 449.067 | 5252.49 | 11.6965 | 937 | 8.42358 | 5271.65 | 5 | 6.2832 | 839.007 | -17.533
[10 empty] | 457.374 | 5286.92 | 11.5593 | 942 | 8.48142 | 5306.67 | 5 | 6.2832 | 844.58 | -16.985
[10 empty] | 480.254 | 5227.94 | 10.8858 | 947 | 8.39092 | 5249.96 | 5 | 6.2832 | 835.554 | -17.872
[10 empty] | 430.178 | 5269.08 | 12.2486 | 953 | 8.44807 | 5286.62 | 5 | 6.2832 | 841.389 | -17.299
[10 empty] | 459.534 | 5300.58 | 11.5347 | 958 | 8.50171 | 5320.46 | 5 | 6.2832 | 846.775 | -16.77
[10 empty] | 467.751 | 5286.6 | 11.3022 | 963 | 8.48235 | 5307.25 | 5 | 6.2832 | 844.673 | -16.976
[10 empty] | 453.869 | 5263.24 | 11.5964 | 969 | 8.4441 | 5282.77 | 5 | 6.2832 | 840.777 | -17.359
[10 empty] | 466.899 | 5313.91 | 11.3813 | 975 | 8.5241 | 5334.38 | 5 | 6.2832 | 848.99 | -16.552
[10 empty] | 469.882 | 5261.15 | 11.1967 | 980 | 8.442 | 5282.1 | 5 | 6.2832 | 840.669 | -17.37
[10 empty] | 459.369 | 5271.42 | 11.4753 | 986 | 8.456 | 5291.4 | 5 | 6.2832 | 842.149 | -17.224
[10 empty] | 509.957 | 5244.4 | 10.284 | 991 | 8.41984 | 5269.14 | 5 | 6.2832 | 838.607 | -17.572
[10 empty] | 408.417 | 5238.19 | 12.8256 | 996 | 8.39652 | 5254.09 | 5 | 6.2832 | 836.212 | -17.808
[10 empty] | 460.377 | 5255.17 | 11.4149 | 1001 | 8.43244 | 5275.3 | 5 | 6.2832 | 839.587 | -17.476
[10 empty] | 454.41 | 5195.41 | 11.4333 | 1007 | 8.33401 | 5215.24 | 5 | 6.2832 | 830.029 | -18.415
[10 empty] | 411.883 | 5233.18 | 12.7055 | 1012 | 8.38882 | 5249.36 | 5 | 6.2832 | 835.46 | -17.882
[10 empty] | 430.822 | 5252.43 | 12.1917 | 1017 | 8.42264 | 5270.07 | 5 | 6.2832 | 838.756 | -17.558
[10 empty] | 455.901 | 5197.84 | 11.4012 | 1022 | 8.33751 | 5217.79 | 5 | 6.2832 | 830.435 | -18.376
[10 empty] | 490.042 | 5253.53 | 10.7206 | 1028 | 8.43337 | 5276.33 | 5 | 6.2832 | 839.752 | -17.46
[10 empty] | 424.801 | 5223.87 | 12.2972 | 1033 | 8.37693 | 5241.11 | 5 | 6.2832 | 834.146 | -18.011
[10 empty] | 405.575 | 5214.06 | 12.856 | 1038 | 8.35757 | 5229.81 | 5 | 6.2832 | 832.347 | -18.188
[10 empty] | 504.299 | 5167.53 | 10.247 | 1044 | 8.296 | 5192.08 | 5 | 6.2832 | 826.342 | -18.778
[10 empty] | 423.737 | 5205.05 | 12.2837 | 1049 | 8.34568 | 5222.27 | 5 | 6.2832 | 831.148 | -18.306
[10 empty] | 399.731 | 5245.37 | 13.1222 | 1054 | 8.40818 | 5260.57 | 5 | 6.2832 | 837.244 | -17.706
[10 empty] | 409.538 | 5167.09 | 12.6169 | 1060 | 8.2841 | 5183.3 | 5 | 6.2832 | 824.945 | -18.915
[10 empty] | 479.63 | 5231.68 | 10.9077 | 1065 | 8.39605 | 5253.62 | 5 | 6.2832 | 836.137 | -17.815
[10 empty] | 426.553 | 5241.61 | 12.2883 | 1070 | 8.40399 | 5258.94 | 5 | 6.2832 | 836.984 | -17.732
[10 empty] | 425.336 | 5162.35 | 12.1371 | 1076 | 8.27944 | 5179.85 | 5 | 6.2832 | 824.396 | -18.969
[10 empty] | 418.012 | 5209.26 | 12.462 | 1081 | 8.35221 | 5226 | 5 | 6.2832 | 831.741 | -18.247
[10 empty] | 464.715 | 5168.58 | 11.1221 | 1086 | 8.2932 | 5189.43 | 5 | 6.2832 | 825.922 | -18.819
[10 empty] | 479.463 | 5144.23 | 10.7291 | 1092 | 8.25658 | 5166.52 | 5 | 6.2832 | 822.275 | -19.178
[10 empty] | 484.724 | 5206.83 | 10.7418 | 1097 | 8.3564 | 5229.35 | 5 | 6.2832 | 832.274 | -18.195
[10 empty] | 384.768 | 5194.41 | 13.5001 | 1102 | 8.32632 | 5208.64 | 5 | 6.2832 | 828.978 | -18.519
[10 empty] | 447.139 | 5116.63 | 11.443 | 1107 | 8.209 | 5136.13 | 5 | 6.2832 | 817.438 | -19.653
[10 empty] | 473.192 | 5178.83 | 10.9445 | 1113 | 8.31116 | 5200.4 | 5 | 6.2832 | 827.668 | -18.648
[10 empty] | 423.032 | 5165.21 | 12.21 | 1118 | 8.2834 | 5182.5 | 5 | 6.2832 | 824.819 | -18.928
[10 empty] | 451.036 | 5175.03 | 11.4737 | 1123 | 8.29996 | 5194.65 | 5 | 6.2832 | 826.752 | -18.738
[10 empty] | 476.667 | 5168.85 | 10.8437 | 1129 | 8.29506 | 5190.78 | 5 | 6.2832 | 826.136 | -18.798
[10 empty] | 465.605 | 5165.38 | 11.0939 | 1134 | 8.28737 | 5186.32 | 5 | 6.2832 | 825.426 | -18.868
[10 empty] | 427.283 | 5170.39 | 12.1006 | 1139 | 8.28993 | 5188.01 | 5 | 6.2832 | 825.696 | -18.841
[10 empty] | 454.309 | 5178.63 | 11.3989 | 1144 | 8.30673 | 5198.52 | 5 | 6.2832 | 827.368 | -18.677
[10 empty] | 446.075 | 5223.13 | 11.7091 | 1150 | 8.37413 | 5242.15 | 5 | 6.2832 | 834.311 | -17.995
[10 empty] | 449.829 | 5190.33 | 11.5384 | 1155 | 8.32515 | 5209.79 | 5 | 6.2832 | 829.161 | -18.501
[10 empty] | 454.344 | 5158.39 | 11.3535 | 1160 | 8.27407 | 5178.36 | 5 | 6.2832 | 824.159 | -18.993
[10 empty] | 435.474 | 5154.67 | 11.8369 | 1166 | 8.26684 | 5173.03 | 5 | 6.2832 | 823.311 | -19.076
[10 empty] | 439.103 | 5148.91 | 11.726 | 1171 | 8.25844 | 5167.6 | 5 | 6.2832 | 822.447 | -19.161
[10 empty] | 434.046 | 5167.84 | 11.9062 | 1176 | 8.28877 | 5186.04 | 5 | 6.2832 | 825.381 | -18.872
[10 empty] | 427.046 | 5120.88 | 11.9914 | 1181 | 8.21063 | 5138.65 | 5 | 6.2832 | 817.839 | -19.614
[10 empty] | 416.274 | 5156.18 | 12.3865 | 1187 | 8.26871 | 5172.96 | 5 | 6.2832 | 823.299 | -19.077
[10 empty] | 451.58 | 5146.63 | 11.3969 | 1192 | 8.25681 | 5166.4 | 5 | 6.2832 | 822.256 | -19.18
[10 empty] | 414.318 | 5126.1 | 12.3724 | 1197 | 8.21926 | 5142.82 | 5 | 6.2832 | 818.502 | -19.548
[13 empty] | 1200 |  |  |  |  | 817.1082 | -19.6854
[10 empty] | 460.324 | 5107.52 | 11.0955 | 1202 | 8.19664 | 5128.22 | 5 | 6.2832 | 816.179 | -19.777
[10 empty] | 527.033 | 5159.32 | 9.78937 | 1208 | 8.2904 | 5186.17 | 5 | 6.2832 | 825.402 | -18.87
[10 empty] | 488.485 | 5168.6 | 10.5809 | 1213 | 8.296 | 5191.63 | 5 | 6.2832 | 826.271 | -18.785
[10 empty] | 471.346 | 5155.88 | 10.9386 | 1218 | 8.27337 | 5177.38 | 5 | 6.2832 | 824.004 | -19.008
[10 empty] | 457.676 | 5129.94 | 11.2087 | 1223 | 8.23139 | 5150.32 | 5 | 6.2832 | 819.696 | -19.431
[10 empty] | 461.063 | 5108.01 | 11.0788 | 1229 | 8.1964 | 5128.78 | 5 | 6.2832 | 816.268 | -19.768
[10 empty] | 448.125 | 5086.75 | 11.3512 | 1234 | 8.16002 | 5106.45 | 5 | 6.2832 | 812.714 | -20.117
[10 empty] | 469.178 | 5097.13 | 10.864 | 1239 | 8.17914 | 5118.68 | 5 | 6.2832 | 814.661 | -19.926
[10 empty] | 405.581 | 5093.33 | 12.5581 | 1245 | 8.16398 | 5109.46 | 5 | 6.2832 | 813.193 | -20.07
[10 empty] | 425.694 | 5063.62 | 11.895 | 1250 | 8.11804 | 5081.49 | 5 | 6.2832 | 808.741 | -20.508
[10 empty] | 448.741 | 5078.81 | 11.3179 | 1255 | 8.14649 | 5098.6 | 5 | 6.2832 | 811.465 | -20.24
[10 empty] | 458.679 | 5085.07 | 11.0863 | 1261 | 8.16025 | 5105.72 | 5 | 6.2832 | 812.598 | -20.129
[10 empty] | 454.726 | 5082.85 | 11.1778 | 1266 | 8.15699 | 5103.15 | 5 | 6.2832 | 812.189 | -20.169
[10 empty] | 442.609 | 5090.92 | 11.5021 | 1271 | 8.16842 | 5110.13 | 5 | 6.2832 | 813.299 | -20.06
[10 empty] | 403.867 | 5101.32 | 12.6312 | 1277 | 8.17774 | 5117.28 | 5 | 6.2832 | 814.438 | -19.948
[10 empty] | 411.802 | 5152.57 | 12.5123 | 1282 | 8.26124 | 5169 | 5 | 6.2832 | 822.669 | -19.139
[10 empty] | 403.711 | 5089.65 | 12.6071 | 1287 | 8.15745 | 5105.63 | 5 | 6.2832 | 812.584 | -20.13
[10 empty] | 438.604 | 5081.54 | 11.5857 | 1293 | 8.14999 | 5100.44 | 5 | 6.2832 | 811.757 | -20.211
[10 empty] | 444.909 | 5030.92 | 11.3078 | 1298 | 8.07139 | 5050.55 | 5 | 6.2832 | 803.818 | -20.992
[10 empty] | 447.469 | 5050.36 | 11.2865 | 1303 | 8.10311 | 5070.14 | 5 | 6.2832 | 806.936 | -20.685
[10 empty] | 441.127 | 5013.59 | 11.3654 | 1309 | 8.0441 | 5032.96 | 5 | 6.2832 | 801.018 | -21.267
[10 empty] | 443.667 | 5069.03 | 11.4253 | 1314 | 8.13133 | 5088.41 | 5 | 6.2832 | 809.843 | -20.4
[10 empty] | 468.106 | 5028.32 | 10.7419 | 1319 | 8.07186 | 5050.06 | 5 | 6.2832 | 803.74 | -20.999
[10 empty] | 474.343 | 5088.59 | 10.7277 | 1325 | 8.16702 | 5110.65 | 5 | 6.2832 | 813.383 | -20.052
[10 empty] | 446.539 | 5073.32 | 11.3614 | 1330 | 8.13716 | 5092.93 | 5 | 6.2832 | 810.563 | -20.329
[10 empty] | 426.085 | 5065.65 | 11.8888 | 1335 | 8.1234 | 5083.53 | 5 | 6.2832 | 809.067 | -20.476
[10 empty] | 357.467 | 5061.68 | 14.1598 | 1341 | 8.11057 | 5074.29 | 5 | 6.2832 | 807.596 | -20.621
[10 empty] | 443.052 | 5113.04 | 11.5405 | 1347 | 8.1992 | 5132.2 | 5 | 6.2832 | 816.813 | -19.715
[10 empty] | 426.483 | 5048.24 | 11.8369 | 1352 | 8.09518 | 5066.22 | 5 | 6.2832 | 806.312 | -20.747
[10 empty] | 462.681 | 5129.44 | 11.0863 | 1357 | 8.22976 | 5150.27 | 5 | 6.2832 | 819.688 | -19.432
[10 empty] | 454.571 | 4995.94 | 10.9904 | 1363 | 8.01681 | 5016.57 | 5 | 6.2832 | 798.41 | -21.523
[10 empty] | 450.491 | 5056.38 | 11.2242 | 1368 | 8.11174 | 5076.41 | 5 | 6.2832 | 807.934 | -20.587
[10 empty] | 384.327 | 5063.63 | 13.1753 | 1373 | 8.1157 | 5078.19 | 5 | 6.2832 | 808.218 | -20.559
[10 empty] | 458.106 | 5050.15 | 11.024 | 1379 | 8.10124 | 5070.89 | 5 | 6.2832 | 807.054 | -20.674
[10 empty] | 461.8 | 5043.96 | 10.9224 | 1384 | 8.09471 | 5065.06 | 5 | 6.2832 | 806.127 | -20.765
[10 empty] | 414.522 | 5042.39 | 12.1643 | 1389 | 8.08538 | 5059.4 | 5 | 6.2832 | 805.226 | -20.853
[10 empty] | 409.534 | 5042 | 12.3116 | 1394 | 8.07885 | 5058.61 | 5 | 6.2832 | 805.1 | -20.866
[10 empty] | 430.4 | 5034.92 | 11.6982 | 1400 | 8.07326 | 5053.28 | 5 | 6.2832 | 804.252 | -20.949
[10 empty] | 409.071 | 4994.75 | 12.21 | 1405 | 8.00935 | 5011.47 | 5 | 6.2832 | 797.599 | -21.603
[10 empty] | 472.435 | 5030.6 | 10.6482 | 1410 | 8.07419 | 5052.74 | 5 | 6.2832 | 804.166 | -20.958
[10 empty] | 484.638 | 4974.57 | 10.2645 | 1415 | 7.98952 | 4998.13 | 5 | 6.2832 | 795.474 | -21.812
[10 empty] | 453.02 | 4958.07 | 10.9445 | 1421 | 7.95524 | 4978.73 | 5 | 6.2832 | 792.387 | -22.115
[10 empty] | 477.791 | 4955.35 | 10.3714 | 1426 | 7.95337 | 4978.33 | 5 | 6.2832 | 792.323 | -22.122
[10 empty] | 428.592 | 4983.3 | 11.6272 | 1431 | 7.99372 | 5001.7 | 5 | 6.2832 | 796.042 | -21.756
[10 empty] | 414.545 | 4983.07 | 12.0206 | 1437 | 7.99092 | 5000.29 | 5 | 6.2832 | 795.818 | -21.778
[10 empty] | 423.372 | 4957.31 | 11.7091 | 1442 | 7.95081 | 4975.36 | 5 | 6.2832 | 791.85 | -22.168
[10 empty] | 449.597 | 4984.39 | 11.0864 | 1447 | 7.99675 | 5004.62 | 5 | 6.2832 | 796.508 | -21.71
[10 empty] | 384.32 | 4968.27 | 12.9274 | 1453 | 7.96293 | 4983.12 | 5 | 6.2832 | 793.085 | -22.047
[10 empty] | 426.768 | 4964.9 | 11.6337 | 1458 | 7.96363 | 4983.21 | 5 | 6.2832 | 793.101 | -22.045
[10 empty] | 485.807 | 4940.62 | 10.1699 | 1463 | 7.93378 | 4964.45 | 5 | 6.2832 | 790.114 | -22.339
[10 empty] | 403.697 | 4958.9 | 12.2837 | 1469 | 7.95127 | 4975.31 | 5 | 6.2832 | 791.842 | -22.169
[10 empty] | 456.003 | 5016.76 | 11.0016 | 1474 | 8.04643 | 5037.44 | 5 | 6.2832 | 801.732 | -21.197
[10 empty] | 418.191 | 4997.36 | 11.9499 | 1479 | 8.01471 | 5014.83 | 5 | 6.2832 | 798.133 | -21.551
[10 empty] | 404.273 | 4947.3 | 12.2375 | 1485 | 7.93191 | 4963.79 | 5 | 6.2832 | 790.009 | -22.349
[10 empty] | 432.711 | 5026.86 | 11.6171 | 1490 | 8.05949 | 5045.45 | 5 | 6.2832 | 803.005 | -21.072
[10 empty] | 370.659 | 5010.34 | 13.5174 | 1495 | 8.02777 | 5024.04 | 5 | 6.2832 | 799.598 | -21.407
[13 empty] | 1500 |  |  |  |  | 790.5447 | -22.29617
[10 empty] | 380.402 | 4941.15 | 12.9893 | 1501 | 7.91979 | 4955.77 | 5 | 6.2832 | 788.734 | -22.474
[10 empty] | 423.781 | 4895.87 | 11.5528 | 1506 | 7.85425 | 4914.17 | 5 | 6.2832 | 782.113 | -23.125
[10 empty] | 376.748 | 4909.35 | 13.0309 | 1511 | 7.86894 | 4923.79 | 5 | 6.2832 | 783.643 | -22.975
[10 empty] | 416.548 | 4894.88 | 11.7511 | 1517 | 7.85075 | 4912.57 | 5 | 6.2832 | 781.858 | -23.15
[10 empty] | 453.516 | 5024.41 | 11.0788 | 1522 | 8.06323 | 5044.84 | 5 | 6.2832 | 802.909 | -21.081
[10 empty] | 391.875 | 4998.47 | 12.7553 | 1528 | 8.01075 | 5013.81 | 5 | 6.2832 | 797.971 | -21.567
[10 empty] | 446.553 | 5005.26 | 11.2087 | 1533 | 8.02941 | 5025.14 | 5 | 6.2832 | 799.774 | -21.389
[10 empty] | 438.073 | 4913.62 | 11.2164 | 1538 | 7.8841 | 4933.1 | 5 | 6.2832 | 785.126 | -22.829
[10 empty] | 429.25 | 4947.77 | 11.5265 | 1544 | 7.93588 | 4966.36 | 5 | 6.2832 | 790.418 | -22.309
[10 empty] | 420.236 | 4952.68 | 11.7855 | 1549 | 7.94451 | 4970.48 | 5 | 6.2832 | 791.074 | -22.244
[10 empty] | 454.281 | 4939.43 | 10.8731 | 1554 | 7.92888 | 4960.27 | 5 | 6.2832 | 789.45 | -22.404
[10 empty] | 471.54 | 4887.4 | 10.3648 | 1559 | 7.84678 | 4910.09 | 5 | 6.2832 | 781.463 | -23.189
[10 empty] | 407.136 | 4915.81 | 12.0741 | 1565 | 7.882 | 4932.64 | 5 | 6.2832 | 785.052 | -22.836
[10 empty] | 449.245 | 4997.53 | 11.1243 | 1570 | 8.01844 | 5017.68 | 5 | 6.2832 | 798.587 | -21.506
[10 empty] | 434.664 | 4950.52 | 11.3893 | 1575 | 7.94264 | 4969.56 | 5 | 6.2832 | 790.929 | -22.259
[10 empty] | 403.22 | 4930.56 | 12.228 | 1581 | 7.90579 | 4947.02 | 5 | 6.2832 | 787.34 | -22.611
[10 empty] | 440.204 | 4965.64 | 11.2803 | 1586 | 7.96667 | 4985.11 | 5 | 6.2832 | 793.402 | -22.016
[10 empty] | 408.363 | 4941.62 | 12.101 | 1591 | 7.92422 | 4958.46 | 5 | 6.2832 | 789.161 | -22.432
[10 empty] | 425.308 | 4923.12 | 11.5754 | 1597 | 7.89623 | 4941.46 | 5 | 6.2832 | 786.455 | -22.698
[10 empty] | 399.236 | 4981.96 | 12.4787 | 1602 | 7.98742 | 4997.93 | 5 | 6.2832 | 795.443 | -21.815
[10 empty] | 413.689 | 4969.11 | 12.0117 | 1607 | 7.9683 | 4986.3 | 5 | 6.2832 | 793.592 | -21.997
[10 empty] | 401.345 | 4885.75 | 12.1735 | 1613 | 7.83419 | 4902.21 | 5 | 6.2832 | 780.209 | -23.312
[10 empty] | 470.516 | 4923.02 | 10.463 | 1618 | 7.90369 | 4945.45 | 5 | 6.2832 | 787.09 | -22.636
[10 empty] | 421.476 | 4945.79 | 11.7345 | 1623 | 7.93261 | 4963.72 | 5 | 6.2832 | 789.998 | -22.35
[10 empty] | 427.446 | 4937.48 | 11.5511 | 1629 | 7.91979 | 4955.94 | 5 | 6.2832 | 788.761 | -22.472
[10 empty] | 444.984 | 4886.58 | 10.9815 | 1634 | 7.84072 | 4906.8 | 5 | 6.2832 | 780.94 | -23.241
[10 empty] | 404.7 | 4930.13 | 12.1822 | 1640 | 7.90462 | 4946.71 | 5 | 6.2832 | 787.291 | -22.616
[10 empty] | 424.73 | 4913.08 | 11.5675 | 1645 | 7.8799 | 4931.41 | 5 | 6.2832 | 784.856 | -22.856
[10 empty] | 447.24 | 4928 | 11.0187 | 1650 | 7.90532 | 4948.25 | 5 | 6.2832 | 787.537 | -22.592
[10 empty] | 431.659 | 4892.31 | 11.3337 | 1655 | 7.84725 | 4911.31 | 5 | 6.2832 | 781.657 | -23.17
[10 empty] | 434.799 | 4883.63 | 11.2319 | 1661 | 7.83349 | 4902.95 | 5 | 6.2832 | 780.327 | -23.301
[10 empty] | 441.63 | 4889.4 | 11.0713 | 1666 | 7.84538 | 4909.3 | 5 | 6.2832 | 781.337 | -23.201
[10 empty] | 462.686 | 4913.11 | 10.6187 | 1672 | 7.88527 | 4934.85 | 5 | 6.2832 | 785.404 | -22.802
[10 empty] | 371.172 | 4871.77 | 13.1254 | 1677 | 7.80783 | 4885.89 | 5 | 6.2832 | 777.611 | -23.568
[10 empty] | 475.689 | 4896.01 | 10.2925 | 1683 | 7.86031 | 4919.06 | 5 | 6.2832 | 782.891 | -23.049
[10 empty] | 407.033 | 4867.6 | 11.9587 | 1689 | 7.80643 | 4884.59 | 5 | 6.2832 | 777.405 | -23.588
[10 empty] | 473.911 | 4897.9 | 10.3351 | 1694 | 7.86264 | 4920.78 | 5 | 6.2832 | 783.164 | -23.022
[10 empty] | 428.171 | 4856.16 | 11.3416 | 1699 | 7.79057 | 4875 | 5 | 6.2832 | 775.879 | -23.738
[10 empty] | 373.632 | 4849.35 | 12.9789 | 1704 | 7.77401 | 4863.72 | 5 | 6.2832 | 774.083 | -23.914
[10 empty] | 397.164 | 4783.72 | 12.0447 | 1710 | 7.66929 | 4800.18 | 5 | 6.2832 | 763.97 | -24.909
[10 empty] | 432.101 | 4839.95 | 11.201 | 1715 | 7.76492 | 4859.2 | 5 | 6.2832 | 773.363 | -23.985
[10 empty] | 430.452 | 4912.87 | 11.4133 | 1720 | 7.8813 | 4931.69 | 5 | 6.2832 | 784.901 | -22.851
[10 empty] | 367.304 | 4852.28 | 13.2105 | 1726 | 7.77658 | 4866.16 | 5 | 6.2832 | 774.472 | -23.876
[10 empty] | 401.533 | 4833.81 | 12.0384 | 1731 | 7.74976 | 4850.46 | 5 | 6.2832 | 771.973 | -24.122
[10 empty] | 385.289 | 4838.67 | 12.5585 | 1737 | 7.75419 | 4853.98 | 5 | 6.2832 | 772.533 | -24.067
[10 empty] | 360.677 | 4823.4 | 13.3732 | 1742 | 7.73016 | 4836.87 | 5 | 6.2832 | 769.81 | -24.335
[10 empty] | 459.475 | 4811.51 | 10.4717 | 1748 | 7.72037 | 4833.39 | 5 | 6.2832 | 769.256 | -24.389
[10 empty] | 382.394 | 4858.52 | 12.7055 | 1753 | 7.78824 | 4873.54 | 5 | 6.2832 | 775.646 | -23.761
[10 empty] | 392.582 | 4799.58 | 12.2257 | 1759 | 7.69355 | 4815.61 | 5 | 6.2832 | 766.426 | -24.667
[10 empty] | 416.486 | 4790.46 | 11.5021 | 1764 | 7.68422 | 4808.53 | 5 | 6.2832 | 765.299 | -24.778
[10 empty] | 346.646 | 4786.84 | 13.809 | 1769 | 7.66906 | 4799.38 | 5 | 6.2832 | 763.842 | -24.921
[10 empty] | 365.685 | 4819.17 | 13.1785 | 1775 | 7.72177 | 4833.03 | 5 | 6.2832 | 769.198 | -24.395
[10 empty] | 377.39 | 4816.39 | 12.7624 | 1780 | 7.72037 | 4831.15 | 5 | 6.2832 | 768.9 | -24.424
[10 empty] | 425.01 | 4855.88 | 11.4253 | 1785 | 7.78754 | 4874.44 | 5 | 6.2832 | 775.79 | -23.747
[10 empty] | 396.556 | 4838.32 | 12.2008 | 1791 | 7.75069 | 4854.54 | 5 | 6.2832 | 772.622 | -24.058
[10 empty] | 404.402 | 4811.24 | 11.8972 | 1796 | 7.71407 | 4828.21 | 5 | 6.2832 | 768.431 | -24.47
[13 empty] | 1800 |  |  |  |  | 770.0702 | -24.3092
[10 empty] | 416.95 | 4823.09 | 11.5676 | 1801 | 7.73623 | 4841.08 | 5 | 6.2832 | 770.48 | -24.269
[10 empty] | 413.132 | 4820.07 | 11.6671 | 1807 | 7.73063 | 4837.74 | 5 | 6.2832 | 769.948 | -24.321
[10 empty] | 410.626 | 4786.39 | 11.6563 | 1812 | 7.67535 | 4803.98 | 5 | 6.2832 | 764.574 | -24.849
[10 empty] | 402.329 | 4805.02 | 11.943 | 1818 | 7.70521 | 4821.83 | 5 | 6.2832 | 767.416 | -24.57
[10 empty] | 424.491 | 4804.37 | 11.318 | 1823 | 7.70707 | 4823.08 | 5 | 6.2832 | 767.615 | -24.55
[10 empty] | 425.981 | 4751.76 | 11.1549 | 1828 | 7.62486 | 4770.81 | 5 | 6.2832 | 759.297 | -25.368
[10 empty] | 407.194 | 4828.72 | 11.8585 | 1833 | 7.74439 | 4845.86 | 5 | 6.2832 | 771.24 | -24.194
[10 empty] | 429.44 | 4793.63 | 11.1625 | 1839 | 7.69028 | 4812.82 | 5 | 6.2832 | 765.982 | -24.711
[10 empty] | 362.739 | 4759.01 | 13.1197 | 1844 | 7.62544 | 4772.82 | 5 | 6.2832 | 759.615 | -25.337
[10 empty] | 459.395 | 4829.35 | 10.5124 | 1849 | 7.75046 | 4851.15 | 5 | 6.2832 | 772.082 | -24.111
[10 empty] | 374.839 | 4777.29 | 12.7449 | 1855 | 7.65669 | 4791.97 | 5 | 6.2832 | 762.663 | -25.037
[10 empty] | 393.98 | 4820.29 | 12.2349 | 1860 | 7.7283 | 4836.37 | 5 | 6.2832 | 769.729 | -24.342
[10 empty] | 419.148 | 4851.97 | 11.5758 | 1866 | 7.78264 | 4870.04 | 5 | 6.2832 | 775.089 | -23.816
[10 empty] | 407.504 | 4833.13 | 11.8603 | 1871 | 7.75092 | 4850.27 | 5 | 6.2832 | 771.943 | -24.125
[10 empty] | 388.141 | 4790.26 | 12.3415 | 1876 | 7.68142 | 4805.96 | 5 | 6.2832 | 764.89 | -24.818
[10 empty] | 402.359 | 4783.59 | 11.8888 | 1882 | 7.67372 | 4800.48 | 5 | 6.2832 | 764.018 | -24.904
[10 empty] | 354.959 | 4806.1 | 13.5399 | 1887 | 7.70124 | 4819.19 | 5 | 6.2832 | 766.995 | -24.611
[10 empty] | 432.562 | 4802.09 | 11.1015 | 1892 | 7.70381 | 4821.54 | 5 | 6.2832 | 767.369 | -24.574
[10 empty] | 373.21 | 4771.63 | 12.7854 | 1898 | 7.64853 | 4786.2 | 5 | 6.2832 | 761.745 | -25.127
[10 empty] | 445.035 | 4797.03 | 10.779 | 1903 | 7.70008 | 4817.63 | 5 | 6.2832 | 766.747 | -24.636
[10 empty] | 438.329 | 4711.59 | 10.749 | 1909 | 7.56247 | 4731.94 | 5 | 6.2832 | 753.109 | -25.976
[10 empty] | 425.702 | 4772.25 | 11.2103 | 1914 | 7.65599 | 4791.2 | 5 | 6.2832 | 762.541 | -25.049
[10 empty] | 384.679 | 4805.06 | 12.4911 | 1919 | 7.70218 | 4820.43 | 5 | 6.2832 | 767.193 | -24.592
[10 empty] | 408.715 | 4700.95 | 11.5018 | 1925 | 7.54206 | 4718.68 | 5 | 6.2832 | 751 | -26.183
[10 empty] | 389.953 | 4735.42 | 12.1436 | 1930 | 7.59325 | 4751.45 | 5 | 6.2832 | 756.214 | -25.671
[10 empty] | 386.952 | 4724.69 | 12.21 | 1935 | 7.57681 | 4740.51 | 5 | 6.2832 | 754.473 | -25.842
[10 empty] | 444.071 | 4686.47 | 10.5534 | 1941 | 7.52153 | 4707.46 | 5 | 6.2832 | 749.213 | -26.359
[10 empty] | 409.438 | 4726.12 | 11.5429 | 1946 | 7.57938 | 4743.82 | 5 | 6.2832 | 755.001 | -25.79
[10 empty] | 420.244 | 4726.56 | 11.2472 | 1952 | 7.58171 | 4745.2 | 5 | 6.2832 | 755.22 | -25.769
[10 empty] | 376.889 | 4729.53 | 12.5489 | 1957 | 7.58206 | 4744.52 | 5 | 6.2832 | 755.112 | -25.779
[10 empty] | 332.146 | 4725.72 | 14.2279 | 1963 | 7.57051 | 4737.38 | 5 | 6.2832 | 753.975 | -25.891
[10 empty] | 410.539 | 4748.94 | 11.5676 | 1968 | 7.61611 | 4766.65 | 5 | 6.2832 | 758.634 | -25.433
[10 empty] | 388.956 | 4689.2 | 12.0559 | 1974 | 7.51873 | 4705.3 | 5 | 6.2832 | 748.87 | -26.393
[10 empty] | 396.76 | 4723.92 | 11.9063 | 1979 | 7.5739 | 4740.55 | 5 | 6.2832 | 754.481 | -25.841
[10 empty] | 344.156 | 4711.05 | 13.6887 | 1985 | 7.54824 | 4723.6 | 5 | 6.2832 | 751.783 | -26.106
[10 empty] | 476.43 | 4720.97 | 9.90904 | 1990 | 7.58299 | 4744.94 | 5 | 6.2832 | 755.179 | -25.773
[10 empty] | 364.855 | 4661.15 | 12.7753 | 1996 | 7.47302 | 4675.41 | 5 | 6.2832 | 744.112 | -26.86
[10 empty] | 403.158 | 4735.97 | 11.7472 | 2001 | 7.59629 | 4753.1 | 5 | 6.2832 | 756.477 | -25.645
[10 empty] | 409.679 | 4712.18 | 11.5021 | 2006 | 7.55605 | 4729.96 | 5 | 6.2832 | 752.794 | -26.007
[10 empty] | 354.881 | 4696.58 | 13.2342 | 2012 | 7.52632 | 4709.97 | 5 | 6.2832 | 749.612 | -26.32
[10 empty] | 361.11 | 4739.71 | 13.1254 | 2017 | 7.59605 | 4753.44 | 5 | 6.2832 | 756.532 | -25.64
[10 empty] | 373.859 | 4731.63 | 12.6562 | 2023 | 7.58462 | 4746.37 | 5 | 6.2832 | 755.407 | -25.75
[10 empty] | 380.078 | 4686.47 | 12.3303 | 2028 | 7.51477 | 4701.85 | 5 | 6.2832 | 748.321 | -26.447
[10 empty] | 378.2 | 4709.68 | 12.4529 | 2033 | 7.55022 | 4724.85 | 5 | 6.2832 | 751.98 | -26.087
[10 empty] | 399.042 | 4706.32 | 11.794 | 2039 | 7.54696 | 4723.21 | 5 | 6.2832 | 751.72 | -26.113
[10 empty] | 465.29 | 4822.62 | 10.3648 | 2044 | 7.74066 | 4845.02 | 5 | 6.2832 | 771.106 | -24.207
[10 empty] | 380.209 | 4689.7 | 12.3345 | 2050 | 7.5171 | 4705.09 | 5 | 6.2832 | 748.836 | -26.396
[10 empty] | 368.304 | 4705.21 | 12.7753 | 2056 | 7.54276 | 4719.61 | 5 | 6.2832 | 751.147 | -26.169
[10 empty] | 389.516 | 4706.56 | 12.0831 | 2061 | 7.54439 | 4722.65 | 5 | 6.2832 | 751.632 | -26.121
[10 empty] | 419.46 | 4669.41 | 11.1319 | 2067 | 7.49168 | 4688.21 | 5 | 6.2832 | 746.15 | -26.66
[10 empty] | 362.129 | 4711.32 | 13.0101 | 2072 | 7.54952 | 4725.22 | 5 | 6.2832 | 752.04 | -26.081
[10 empty] | 383.627 | 4663.1 | 12.1553 | 2078 | 7.47699 | 4678.85 | 5 | 6.2832 | 744.661 | -26.806
[10 empty] | 389.071 | 4751.3 | 12.2119 | 2083 | 7.61529 | 4767.2 | 5 | 6.2832 | 758.722 | -25.424
[10 empty] | 402.411 | 4758.85 | 11.8258 | 2088 | 7.63104 | 4775.83 | 5 | 6.2832 | 760.095 | -25.289
[10 empty] | 362.999 | 4677.81 | 12.8865 | 2093 | 7.49611 | 4691.87 | 5 | 6.2832 | 746.732 | -26.603
[10 empty] | 371.38 | 4705.59 | 12.6705 | 2099 | 7.54322 | 4720.22 | 5 | 6.2832 | 751.245 | -26.159
[10 empty] | 387.703 | 4651.84 | 11.9985 | 2104 | 7.45856 | 4667.96 | 5 | 6.2832 | 742.928 | -26.977
[10 empty] | 400.855 | 4680.19 | 11.6755 | 2109 | 7.50637 | 4697.32 | 5 | 6.2832 | 747.6 | -26.518
[10 empty] | 348.734 | 4713.99 | 13.5174 | 2114 | 7.55022 | 4726.87 | 5 | 6.2832 | 752.303 | -26.055
[10 empty] | 374.02 | 4639.89 | 12.4055 | 2120 | 7.43839 | 4654.94 | 5 | 6.2832 | 740.854 | -27.181
[10 empty] | 389.518 | 4669.17 | 11.987 | 2125 | 7.48422 | 4685.39 | 5 | 6.2832 | 745.701 | -26.704
[10 empty] | 377.616 | 4677.36 | 12.3866 | 2131 | 7.49634 | 4692.58 | 5 | 6.2832 | 746.845 | -26.592
[10 empty] | 401.336 | 4675.74 | 11.6504 | 2136 | 7.49588 | 4692.93 | 5 | 6.2832 | 746.901 | -26.586
[10 empty] | 347.844 | 4643.06 | 13.3481 | 2142 | 7.44083 | 4656.07 | 5 | 6.2832 | 741.035 | -27.163
[10 empty] | 487.082 | 4664.04 | 9.57546 | 2147 | 7.4932 | 4689.4 | 5 | 6.2832 | 746.339 | -26.641
[10 empty] | 341.008 | 4655.9 | 13.6533 | 2152 | 7.45716 | 4668.37 | 5 | 6.2832 | 742.992 | -26.97
[10 empty] | 415.096 | 4672.02 | 11.2553 | 2158 | 7.49611 | 4690.42 | 5 | 6.2832 | 746.501 | -26.626
[10 empty] | 371.565 | 4588.46 | 12.349 | 2163 | 7.35489 | 4603.48 | 5 | 6.2832 | 732.664 | -27.986
[10 empty] | 343.647 | 4649.09 | 13.5287 | 2169 | 7.44585 | 4661.77 | 5 | 6.2832 | 741.942 | -27.074
[10 empty] | 401.08 | 4655.11 | 11.6064 | 2174 | 7.46404 | 4672.36 | 5 | 6.2832 | 743.627 | -26.908
[10 empty] | 426.047 | 4672.32 | 10.9667 | 2180 | 7.49366 | 4691.7 | 5 | 6.2832 | 746.706 | -26.605
[10 empty] | 412.752 | 4684.55 | 11.3496 | 2185 | 7.51535 | 4702.7 | 5 | 6.2832 | 748.456 | -26.433
[10 empty] | 380.423 | 4645.7 | 12.2119 | 2190 | 7.44783 | 4661.25 | 5 | 6.2832 | 741.859 | -27.082
[10 empty] | 403.588 | 4612.76 | 11.4294 | 2196 | 7.3999 | 4630.38 | 5 | 6.2832 | 736.946 | -27.565
[10 empty] | 395.949 | 4645.28 | 11.732 | 2201 | 7.44923 | 4662.13 | 5 | 6.2832 | 741.998 | -27.068
[10 empty] | 398.254 | 4597.03 | 11.5429 | 2206 | 7.37273 | 4614.25 | 5 | 6.2832 | 734.378 | -27.817
[10 empty] | 343.852 | 4658.47 | 13.5479 | 2212 | 7.46556 | 4671.14 | 5 | 6.2832 | 743.433 | -26.927
[10 empty] | 405.972 | 4638.37 | 11.4253 | 2217 | 7.44037 | 4656.1 | 5 | 6.2832 | 741.039 | -27.162
[10 empty] | 413.171 | 4580.57 | 11.0864 | 2223 | 7.34801 | 4599.17 | 5 | 6.2832 | 731.978 | -28.053
[10 empty] | 381.051 | 4607.7 | 12.0921 | 2228 | 7.38626 | 4623.43 | 5 | 6.2832 | 735.839 | -27.674
[10 empty] | 396.963 | 4709.12 | 11.8628 | 2233 | 7.55022 | 4725.82 | 5 | 6.2832 | 752.135 | -26.072
[10 empty] | 396.414 | 4658.3 | 11.7511 | 2239 | 7.47092 | 4675.14 | 5 | 6.2832 | 744.069 | -26.865
[10 empty] | 449.587 | 4636.18 | 10.3121 | 2244 | 7.44317 | 4657.93 | 5 | 6.2832 | 741.331 | -27.134
[10 empty] | 390.342 | 4580.33 | 11.7341 | 2250 | 7.34532 | 4596.94 | 5 | 6.2832 | 731.623 | -28.088
[10 empty] | 411.28 | 4606.74 | 11.201 | 2255 | 7.39115 | 4625.06 | 5 | 6.2832 | 736.1 | -27.648
[10 empty] | 374.419 | 4597.4 | 12.2787 | 2261 | 7.36911 | 4612.62 | 5 | 6.2832 | 734.119 | -27.843
[10 empty] | 348.589 | 4597.6 | 13.1892 | 2266 | 7.36608 | 4610.8 | 5 | 6.2832 | 733.829 | -27.871
[10 empty] | 312.378 | 4617.73 | 14.7825 | 2272 | 7.39477 | 4628.28 | 5 | 6.2832 | 736.611 | -27.598
[10 empty] | 392.077 | 4577.71 | 11.6755 | 2277 | 7.33961 | 4594.46 | 5 | 6.2832 | 731.23 | -28.127
[10 empty] | 375.899 | 4607.02 | 12.256 | 2283 | 7.38754 | 4622.33 | 5 | 6.2832 | 735.664 | -27.691
[10 empty] | 411.052 | 4607.37 | 11.2087 | 2288 | 7.39022 | 4625.67 | 5 | 6.2832 | 736.196 | -27.638
[10 empty] | 353.108 | 4563.74 | 12.9245 | 2294 | 7.31395 | 4577.38 | 5 | 6.2832 | 728.511 | -28.394
[10 empty] | 422.389 | 4561.39 | 10.799 | 2299 | 7.3192 | 4580.9 | 5 | 6.2832 | 729.071 | -28.339
[10 empty] | 344.345 | 4548.99 | 13.2106 | 2305 | 7.28888 | 4562 | 5 | 6.2832 | 726.064 | -28.634
[10 empty] | 434.246 | 4573.87 | 10.5329 | 2310 | 7.34171 | 4594.44 | 5 | 6.2832 | 731.226 | -28.127
[10 empty] | 384.781 | 4564.61 | 11.8629 | 2315 | 7.31978 | 4580.8 | 5 | 6.2832 | 729.054 | -28.34
[10 empty] | 404.823 | 4569.06 | 11.2865 | 2321 | 7.329 | 4586.96 | 5 | 6.2832 | 730.035 | -28.244
[10 empty] | 323.304 | 4563.26 | 14.1145 | 2326 | 7.30929 | 4574.7 | 5 | 6.2832 | 728.084 | -28.436
[10 empty] | 394.174 | 4598.89 | 11.6672 | 2331 | 7.37716 | 4615.75 | 5 | 6.2832 | 734.618 | -27.794
[10 empty] | 322.284 | 4604.67 | 14.2876 | 2337 | 7.37669 | 4615.94 | 5 | 6.2832 | 734.647 | -27.791
[10 empty] | 368.735 | 4584.81 | 12.4339 | 2342 | 7.35314 | 4599.62 | 5 | 6.2832 | 732.05 | -28.046
[10 empty] | 456.846 | 4611.41 | 10.094 | 2348 | 7.40363 | 4633.99 | 5 | 6.2832 | 737.52 | -27.508
[10 empty] | 296.012 | 4595.65 | 15.5252 | 2353 | 7.36025 | 4605.17 | 5 | 6.2832 | 732.934 | -27.959
[10 empty] | 372.638 | 4532.92 | 12.1644 | 2359 | 7.26859 | 4548.21 | 5 | 6.2832 | 723.868 | -28.85
[10 empty] | 385.621 | 4571.24 | 11.8542 | 2364 | 7.32958 | 4587.48 | 5 | 6.2832 | 730.118 | -28.236
[10 empty] | 444.801 | 4552.72 | 10.2354 | 2370 | 7.30731 | 4574.4 | 5 | 6.2832 | 728.036 | -28.44
[10 empty] | 345.747 | 4597.34 | 13.2968 | 2375 | 7.36468 | 4610.32 | 5 | 6.2832 | 733.753 | -27.879
[10 empty] | 416.063 | 4507.93 | 10.8347 | 2381 | 7.23372 | 4527.09 | 5 | 6.2832 | 720.507 | -29.181
[10 empty] | 351.362 | 4542.22 | 12.9275 | 2386 | 7.2792 | 4555.79 | 5 | 6.2832 | 725.075 | -28.732
[10 empty] | 355.679 | 4580.61 | 12.8785 | 2392 | 7.34101 | 4594.39 | 5 | 6.2832 | 731.219 | -28.128
[10 empty] | 351.374 | 4545.98 | 12.9378 | 2397 | 7.28445 | 4559.54 | 5 | 6.2832 | 725.672 | -28.673
[10 empty] | 403.348 | 4580.49 | 11.3562 | 2403 | 7.34661 | 4598.21 | 5 | 6.2832 | 731.826 | -28.068
[10 empty] | 390.683 | 4538.63 | 11.6172 | 2408 | 7.27897 | 4555.41 | 5 | 6.2832 | 725.014 | -28.738