## Versuch
KNVB
Spritzblasen |  |  |  |  | Datum: | [15 empty] | Versuchsmaterial:
[5 empty] | Werkzeug: | [15 empty] | Polymer: NW 7001
Vortrocknung bei 60°C/min. 4 h
| Plastifiziereinheit | [18 empty] | WZ 1 Unten |  | WZ 1 Oben |  | Zeiten | [10 empty] | Blasdruck
Versuch | Schnecke | Schnecke | EHZ 1 | EHZ 2 | EHZ 3 | EHZ 4 | BV 5 | BV 6 | D 7 | D 8 | PW 1 | PW 2 | PW 3 | PW 4 | PW 5 | ED | ND 1 | ND 2 | SD | T 1 | T 3 | T 2 | T 4 | Z 1 | Z 2 | Z 3 | Z 4 | Z5 | Z 6 | Z 7 | Z 8 | Z 9 | Z 10 | Z11 | VB | HB
| u/min | A | °C | °C | °C | °C | °C | °C | °C | °C | mm | mm | mm | mm | mm | bar | bar | bar | bar | °C | °C | °C | °C | s | s | s | s | s | s | s | s | s | s | s | bar | bar
Orientierung | 70 | [9 empty] | 166 | 22 | 65 | 10 | 150 | 73 | 45 | 45 | 22 |  |  |  |  | 45 | 1 | 0.3 | 2 | 2 | 1.5
ABS-Glascom-pound (10%)
1 |  |  | 175 | 180 | 185 | 190 | 195 | 195 | 195 | 195 | 166 | 21 | 65 | 10 | 150 | 68 | 40 | 40 | 70 | 130 | 130 | 100 | 100 | 45 | 1 | 0.3 | 2 | 2 | 1.5 | 0.1 | 3.5 | 0 | 0 | 5.5 | 6 | 0
2 |  |  | 175 | 180 | 185 | 190 | 195 | 195 | 195 | 195 | 166 | 21 | 65 | 10 | 150 | 70 | 40 | 40 | 70 | 120 | 120 | 100 | 100 | 45 | 1 | 0.3 | 2 | 2 | 4 | 0.5 | 5 | 0 | 0 | 8 | 6 | 6 | Gut
3 |  |  | 175 | 180 | 185 | 190 | 195 | 195 | 195 | 195 | 166 | 21 | 65 | 10 | 150 | 70 | 40 | 40 | 70 | 120 | 120 | 100 | 100 | 45 | 1 | 0.3 | 2 | 2 | 2 | 0.1 | 2 | 0 | 0 | 8 | 6 | 7
4 |  |  | 175 | 180 | 185 | 190 | 195 | 195 | 195 | 195 | 166 | 21 | 65 | 10 | 150 | 70 | 40 | 40 | 70 | 110 | 110 | 100 | 100 | 45 | 1 | 0.3 | 2 | 2 | 4 | 0.5 | 5 | 0 | 0 | 8 | 6 | 8
5 |  |  | 175 | 180 | 185 | 190 | 195 | 195 | 195 | 195 | 166 | 21 | 65 | 10 | 150 | 70 | 40 | 40 | 70 | 110 | 110 | 100 | 100 | 45 | 1 | 0.3 | 2 | 2 | 1.5 | 0.1 | 3.5 | 0 | 0 | 5.5 | 6 | 8
[28 empty] | Z1:Maschinenlaufkontrolle |  |  | Z6: Kühlzeit (SG-Form)
[28 empty] | Z2: Verzögerung SGA vor |  |  | Z7: Verzögerung Blasen
[28 empty] | Z3: Einspritzzeit |  |  | Z8: Vorbalszeit
[28 empty] | Z4: Nachdruckzeit 1 |  |  | Z 9: Verzögerung hochdruckblasen
[28 empty] | Z5: Nachdruckzeit 2 |  |  | Z10: Hochdruckblasen
Z11: Dornkühlzeit
1: Schaltpunkteinstellung "Spritzaggregat vorn"
2: Schaltpunkteinstellung "Einspritzen Ende"
3: Schaltpunkteinstellung "Dosieren Ende"
4: Schaltpunkteinstellung "Dekompressionsweg"
5: Schaltpunkteinstellung "Spritzaggregat hinten"
Unten: 1-10 Einspritzgeschwindigkeitsprofil
Mittelwert
|  | 1.88 | 1.97 | 1.89 | 1.77 | 1.81 | 1.67 | 1.72 | 1.85 | 1.82
|  | 1.2 | 1.42 | 1.4 | 1.09 | 1.15 | 1.3 | 1.26 | 1.19 | 1.25125
|  | 1 | 1.21 | 1.27 | 0.95 | 0.99 | 0.91 | 0.98 | 1.01 | 1.04
|  | 0.94 | 1.12 | 1.1 | 0.98 | 1.01 | 1.09 | 0.91 | 0.86 | 1.00125
|  | 0.87 | 1.17 | 1.05 | 1.09 | 0.99 | 0.96 | 0.89 | 0.89 | 0.98875
|  | 0.68 | 0.67 | 0.78 | 0.86 | 0.81 | 0.76 | 0.72 | 0.71 | 0.74875
Prof. Dr.-Ing. habil. Lothar Kroll
Professur Strukturleichtbau und Kunststoffverarbeitung
Plastifiziereinheit:
EHZ 1-4: Zylinderheizzonen BV 5-6: Balkenverteiler
D 7-8: Düse Z 1-10: Zeiten
PW 1-5: Plastifizierwege VB: Vorblaszeit
ED: Einspritzdruck HB: Hautblaszeit
ND 2-3: Nachdruck
SD: Staudruck
Z 1
Z 3
Z 2
Z 4
W
W

## Prüfung
Proben Nr. | Walzentemperatur |  | Walzen-spalt | Masse- temp. | Dicke |  |  | Flächengewicht |  | Masse-anteil | Masse-anteil | Volumen-anteil | Volumen-anteil
| W1 | W2 | W1-2 |  | Textil | Verbund | Mittelwert | Textil | Verbund | Glasfaser | Polymer | Polymer | Glasfaser
| °C | °C | mm | °C | mm | mm | mm | g/m² | g/m² | g | g | % | %
Dichte, Glasfaser |  |  |  |  | 2,56 g/cm³
Dichte, Borealis HJ325Mo |  |  |  |  | 0,910 g/cm³