## Versuch
Projekt: Netzwerk biobasierte Kunststoffe
Spritzblasen |  |  |  |  | Datum: | [5 empty] | Teilnehmer: | [11 empty] | Versuchsmaterial:
[5 empty] | Werkzeug: | [5 empty] | 2 Fach | [11 empty] | Polymer: PEHD SGF 4960 Blow Molding
| Plastifiziereinheit | [20 empty] | WZ 1 Unten |  | WZ 1 Oben |  | Zeiten | [10 empty] | Blasdruck
Versuch | Schnecke | Schnecke | EHZ 1 | EHZ 2 | EHZ 3 | EHZ 4 | BV 5 | BV 6 | D 7 | D 8 | Massedruck | Massetemp | PW 1 | PW 2 | PW 3 | PW 4 | PW 5 | ED | ND 1 | ND 2 | SD | T 1 | T 3 | T 2 | T 4 | Z 1 | Z 2 | Z 3 | Z 4 | Z5 | Z 6 | Z 7 | Z 8 | Z 9 | Z 10 | Z11 | VB | HB
| u/min | A | °C | °C | °C | °C | °C | °C | °C | °C | bar | °C | mm | mm | mm | mm | mm | bar | bar | bar | bar | °C | °C | °C | °C | s | s | s | s | s | s | s | s | s | s | s | bar | bar
Orientierung | 70 | [11 empty] | 166 | 22 | 65 | 10 | 150 | 73 | 45 | 45 | 22 |  |  |  |  | 45 | 1 | 0.3 | 2 | 2 | 1.5
ABS-Glascom-pound (10%)
1 | 70 |  | 220 | 210 | 215 | 225 | 225 | 225 | 220 | 220 |  |  | 166 | 22 | 65 | 10 | 150 | 73 | 45 | 45 | 22 | 100 | 100 | 140 | 140 | 45 | 1 | 0.3 | 2 | 2 | 1.5 | 0.5 | 0 | 0 | 5 | 7 | 8 | 8 | Gut
2 | 70 |  | 220 | 210 | 215 | 225 | 225 | 225 | 220 | 220 |  |  | 166 | 22 | 65 | 10 | 150 | 73 | 45 | 45 | 22 | 80 | 80 | 140 | 140 | 45 | 1 | 0.3 | 2 | 2 | 1 | 0.5 | 0 | 0 | 5 | 10 | 8 | 8
3 | 70 |  | 220 | 210 | 215 | 225 | 225 | 225 | 220 | 220 |  |  | 166 | 22 | 65 | 10 | 150 | 73 | 45 | 45 | 22 | 110 | 110 | 140 | 140 | 45 | 1 | 0.3 | 2 | 2 | 1.5 | 0.5 | 0 | 10 | 5 | 11 | 8 | 8
4 | 70 |  | 220 | 210 | 215 | 225 | 225 | 225 | 220 | 220 |  |  | 166 | 22 | 65 | 10 | 150 | 73 | 45 | 45 | 22 | 110 | 110 | 130 | 130 | 45 | 1 | 0.3 | 2 | 2 | 1.5 | 0.5 | 1 | 0 | 10 | 8 | 8 | 8
5 | 70 |  | 220 | 210 | 215 | 225 | 225 | 225 | 220 | 220 |  |  | 166 | 22 | 65 | 10 | 150 | 73 | 45 | 45 | 22 | 100 | 100 | 130 | 130 | 45 | 1 | 0.3 | 2 | 2 | 1.5 | 0.5 | 6 | 0 | 6 | 8 | 8 | 8 | Gut
Bemerkungen:
[30 empty] | Z1: Zykluszeit |  |  | Z6: Kühlzeit (SG-Form)
[30 empty] | Z2: Plastifizierzeit |  |  | Z7: Vorblaszeit 1
[30 empty] | Z3: Einspritzzeit |  |  | Z8: Vorbalszeit 2
[30 empty] | Z4: Nachdruckzeit 1 |  |  | Z 9-10: Hauptblaszeit
[30 empty] | Z5: Nachdruckzeit 2 |  |  | Z11: Kühlzeit (Blasform)
Oben
Unten
| 1.32 | 1.31 | 1.29 | 1.255 | 1.21 | 1.27 | 1.28 | 1.27 | 1.275625
| 1.19 | 1.19 | 1.17 | 1.13 | 1.16 | 1.29 | 1.1 | 1.14 | 1.17125
| 1.13 | 1.18 | 1.12 | 1.044 | 1.2 | 1.15 | 1 | 1.12 | 1.118
| 0.97 | 1.13 | 1.03 | 1.08 | 1.01 | 1.01 | 1.11 | 1.25 | 1.07375
| 1 | 1.02 | 1.06 | 1.02 | 1.02 | 1.03 | 1.11 | 1.08 | 1.0425
| 0.89 | 1.02 | 0.83 | 1.06 | 0.74 | 0.72 | 0.81 | 0.92 | 0.87375
Messpunkte: 1 - Halsnah, 6 - Bodennah
Prof. Dr.-Ing. habil. Lothar Kroll
Professur Strukturleichtbau und Kunststoffverarbeitung
Plastifiziereinheit:
EHZ 1-4: Zylinderheizzonen BV 5-6: Balkenverteiler
D 7-8: Düse Z 1-10: Zeiten
PW 1-5: Plastifizierwege VB: Vorblaszeit
ED: Einspritzdruck HB: Hautblaszeit
ND 2-3: Nachdruck
SD: Staudruck
Z 1
Z 3
Z 2
Z 4
W
W