## Tabelle1
Projekt: KNVB
Datum: | [12 empty] | Versuchsteilnehmer:
Extruder: NPE30 | [12 empty] | Versuchsmaterial: |  |  | Green PE SHC 7260
Schnecke: Dreizonenschnecke
Motor: 3 kW
Nachfolge: Rohrlinie
Werkzeug: Rohrkopf Ø 32 mm
Schnecke | Aus lastung | EZ | HZ1 | HZ2 | HZ3 | HZ4 | WZ1 | WZ2 | WZ3 | Masse temp. | Masse druck | Wasser druck | Vakuum | Abzug | Abstand WZ-Kal. | Bemerkung
u/min | % | °C | °C | °C | °C | °C | °C | °C | °C | °C | bar | bar | mbar | m/min | mm
43 | 23 |  | 170 | 175 | 180 | 180 | 185 | 190 |  | 189 | 1
43 | 33 |  | 170 | 175 | 175 | 175 | 180 | 180 |  | 181 | 2 |  | -900 | 0.48
43 | 33 |  | 170 | 170 | 175 | 175 | 175 | 175 |  | 176 | 2 |  | -900 | 0.48 |  | Rohr in guter Qualität
Prof. Dr.-Ing. habil. Lothar Kroll
Professur Strukturleichtbau und Kunststoffverarbeitung