## EcovioFBlend2224
Schlag_Zugversuch |  |  | Anlehnung an DIN EN ISO8256
| Pendel Arbeitsvermögen: |  |  |  | 4 Joule
| Querjoch: |  |  |  | 30g
| Reduzierte Pendelmasse: |  |  |  | 934,6g
| ArbeitsKorrektur Eq: |  |  |  | 0.187254
Mittelwerte
Probe | Arbeit in Prozent | Schlagzug-arbeit [J] | Korrigierte Schlagzuga. [J] | Breite [mm] | Dicke [mm] | Querschnitts- fläche [mm²] | Schlagzug- zähigkeit [Kilojoule/m²] | Mittelwert Arbeit [%] | Schlagzugzähigkeit[kJ/m²]
Ecovio Fblend 2224 |  |  | 15C° | Schneikante 30°
1 | 14.2 | 0.568 | 0.3807 | 7.03 | 1.73 | 12.1619 | 31.30267
2 | 11 | 0.44 | 0.2527 | 7 | 1.61 | 11.27 | 22.42236
3 | 11.6 | 0.464 | 0.2767 | 7.02 | 1.53 | 10.7406 | 25.76206
4 | 14.6 | 0.584 | 0.3967 | 7.02 | 1.72 | 12.0744 | 32.85463
5 | 11.8 | 0.472 | 0.2847 | 7.02 | 1.67 | 11.7234 | 24.28476 | 12.64 | 27.3253
1.652
Ecovio Fblend 2224 |  |  | 60C° | Schneikante 30°
1 | 13.8 | 0.552 | 0.3647 | 7.02 | 1.75 | 12.285 | 29.68661
2 | 14.8 | 0.592 | 0.4047 | 7.02 | 1.63 | 11.4426 | 35.36784
3 | 14.6 | 0.584 | 0.3967 | 7.01 | 1.7 | 11.917 | 33.28858
4 | 14.6 | 0.584 | 0.3967 | 7.01 | 1.68 | 11.7768 | 33.68487
5 | 14.6 | 0.584 | 0.3967 | 7.01 | 1.69 | 11.8469 | 33.48555 | 14.48 | 33.10269
1.69
Ecovio Fblend 2224 |  |  | 15C° | Schneikante 45°
1 | 14 | 0.56 | 0.3727 | 7.03 | 1.58 | 11.1074 | 33.55421
2 | 15.8 | 0.632 | 0.4447 | 7.02 | 1.61 | 11.3022 | 39.34632
3 | 14.6 | 0.584 | 0.3967 | 7.01 | 1.62 | 11.3562 | 34.93246
4 | 14 | 0.56 | 0.3727 | 7.02 | 1.64 | 11.5128 | 32.37266
5 | 13.8 | 0.552 | 0.3647 | 7.02 | 1.67 | 11.7234 | 31.10872 | 14.44 | 34.26288
1.624
Ecovio Fblend 2224 |  |  | 60C° | Schneikante 45°
1 | 16.2 | 0.648 | 0.4607 | 7.03 | 1.55 | 10.8965 | 42.27963
2 | 15.4 | 0.616 | 0.4287 | 7.04 | 1.52 | 10.7008 | 40.06243
3 | 16 | 0.64 | 0.4527 | 7.02 | 1.55 | 10.881 | 41.60463
4 | 16.4 | 0.656 | 0.4687 | 7.03 | 1.56 | 10.9668 | 42.73808
5 | 16.8 | 0.672 | 0.4847 | 7.03 | 1.56 | 10.9668 | 44.19703 | 16.16 | 42.17636
1.548

## Ecovio FS2224
Schlag_Zugversuch |  |  | Anlehnung an DIN EN ISO8256
| Pendel Arbeitsvermögen: |  |  | 4 Joule
| Querjoch: |  |  | 30g
| Reduzierte Pendelmasse: |  |  | 934,6g
| ArbeitsKorrektur Eq: |  |  | 0.187254
Mittelwerte
Probe | Arbeit in Prozent | Schlagzug-arbeit [J] | Korrigierte Schlagzuga. [J] |  | Breite [mm] | Dicke [mm] | Querschnitts- fläche [mm²] | Schlagzug- zähigkeit [Kilojoule/m²] | Mittelwert % | Schlagzugzähigkeit [kJ/m²]
Ecovio FS2224 |  |  | 15C° |  | Schneikante 30°
1 | 13.6 | 0.544 | 0.3567 |  | 7.01 | 1.61 | 11.2861 | 31.60525
2 | 12.4 | 0.496 | 0.3087 |  | 7.02 | 1.66 | 11.6532 | 26.49058
3 | 11.8 | 0.472 | 0.2847 |  | 7.02 | 1.68 | 11.7936 | 24.14021
4 | 12.6 | 0.504 | 0.3167 |  | 7.01 | 1.63 | 11.4263 | 27.71676
5 | 13.2 | 0.528 | 0.3407 |  | 7.01 | 1.67 | 11.7067 | 29.10299 | 12.72 | 27.81116
1.65
Ecovio FS2224 |  |  | 60C° |  | Schneikante 30°
1 | 12.8 | 0.512 | 0.3247 |  | 7.05 | 1.72 | 12.126 | 26.77717
2 | 12.4 | 0.496 | 0.3087 |  | 7.04 | 1.73 | 12.1792 | 25.34649
3 | 12.6 | 0.504 | 0.3167 |  | 7.03 | 1.72 | 12.0916 | 26.19174
4 | 12.2 | 0.488 | 0.3007 |  | 7.05 | 1.72 | 12.126 | 24.79795
5 | 12.6 | 0.504 | 0.3167 |  | 7.04 | 1.7 | 11.968 | 26.46223 | 12.52 | 25.91512
1.718
Ecovio FS2224 |  |  | 15C° |  | Schneikante 45°
1 | 13 | 0.52 | 0.3327 |  | 7.03 | 1.61 | 11.3183 | 29.39487
2 | 13.6 | 0.544 | 0.3567 |  | 7.02 | 1.66 | 11.6532 | 30.60962
3 | 14.2 | 0.568 | 0.3807 |  | 7.02 | 1.65 | 11.583 | 32.86713
4 | 13 | 0.52 | 0.3327 |  | 7.03 | 1.62 | 11.3886 | 29.21342
5 | 12.4 | 0.496 | 0.3087 |  | 7.02 | 1.57 | 11.0214 | 28.00915 | 13.24 | 30.01884
1.622
Ecovio FS2224 |  |  | 60C° |  | Schneikante 45°
1 | 12 | 0.48 | 0.2927 |  | 7.04 | 1.69 | 11.8976 | 24.6016
2 | 13 | 0.52 | 0.3327 |  | 7.06 | 1.69 | 11.9314 | 27.88441
3 | 12.4 | 0.496 | 0.3087 |  | 7.04 | 1.67 | 11.7568 | 26.25714
4 | 12.4 | 0.496 | 0.3087 |  | 7.07 | 1.68 | 11.8776 | 25.9901
5 | 12.2 | 0.488 | 0.3007 |  | 7.05 | 1.7 | 11.985 | 25.0897 | 12.4 | 25.96459
1.686

## Ecovio T2308
Schlag_Zugversuch |  |  | Anlehnung an DIN EN ISO8256
| Pendel Arbeitsvermögen: |  |  | 4 Joule
| Querjoch: |  |  | 30g
| Reduzierte Pendelmasse: |  |  | 934,6g
| ArbeitsKorrektur Eq: |  |  | 0.187254
Mittelwerte
Probe | Arbeit in Prozent | Schlagzug-arbeit [J] | Korrigierte Schlagzuga. [J] |  | Breite [mm] | Dicke [mm] | Querschnitts- fläche [mm²] | Schlagzug- zähigkeit [Kilojoule/m²] | Mittelwert % | Schlagzugzähigkeit [kJ/m²]
Ecovio T2308 |  |  | 15C° |  | Schneikante 30°
1 | 11.2 | 0.448 | 0.2607 |  | 7.07 | 1.79 | 12.6553 | 20.60006
2 | 11.8 | 0.472 | 0.2847 |  | 7.07 | 1.72 | 12.1604 | 23.41206
3 | 12.4 | 0.496 | 0.3087 |  | 7.04 | 1.75 | 12.32 | 25.05682
4 | 11.8 | 0.472 | 0.2847 |  | 7.07 | 1.83 | 12.9381 | 22.00478
5 | 11.8 | 0.472 | 0.2847 |  | 7.07 | 1.69 | 11.9483 | 23.82766 | 11.8 | 22.98028
1.756
Ecovio T2308 |  |  | 60C° |  | Schneikante 30°
1 | 11.8 | 0.472 | 0.2847 |  | 7.04 | 1.65 | 11.616 | 24.5093
2 | 12.4 | 0.496 | 0.3087 |  | 7.06 | 1.65 | 11.649 | 26.50013
3 | 12.2 | 0.488 | 0.3007 |  | 7.08 | 1.69 | 11.9652 | 25.13121
4 | 12.2 | 0.488 | 0.3007 |  | 7.02 | 1.72 | 12.0744 | 24.90393
5 | 13 | 0.52 | 0.3327 |  | 7.02 | 1.76 | 12.3552 | 26.92793 | 12.32 | 25.5945
1.694
Ecovio T2308 |  |  | 15C° |  | Schneikante 45°
1 | 11.8 | 0.472 | 0.2847 |  | 7.07 | 1.58 | 11.1706 | 25.48655
2 | 11.2 | 0.448 | 0.2607 |  | 7.08 | 1.58 | 11.1864 | 23.30508
3 | 12 | 0.48 | 0.2927 |  | 7.08 | 1.65 | 11.682 | 25.05564
4 | 12.2 | 0.488 | 0.3007 |  | 7.06 | 1.58 | 11.1548 | 26.95701
5 | 12.4 | 0.496 | 0.3087 |  | 7.06 | 1.6 | 11.296 | 27.32826 | 11.92 | 25.62651
1.598
Ecovio T2308 |  |  | 60C° |  | Schneikante 45°
1 | 12 | 0.48 | 0.2927 |  | 7.08 | 1.69 | 11.9652 | 24.46261
2 | 12.8 | 0.512 | 0.3247 |  | 7.09 | 1.62 | 11.4858 | 28.26969
3 | 11.8 | 0.472 | 0.2847 |  | 6.94 | 1.61 | 11.1734 | 25.48016
4 | 12.6 | 0.504 | 0.3167 |  | 7.07 | 1.64 | 11.5948 | 27.31397
5 | 12.6 | 0.504 | 0.3167 |  | 7.02 | 1.62 | 11.3724 | 27.84812 | 12.36 | 26.67491
1.636

## SGF4950
Schlag_Zugversuch |  |  | Anlehnung an DIN EN ISO8256
| Pendel Arbeitsvermögen: |  |  | 4 Joule
| Querjoch: |  |  | 30g
| Reduzierte Pendelmasse: |  |  | 934,6g
| ArbeitsKorrektur Eq: |  |  | 0.187254
Mittelwerte
Probe | Arbeit in Prozent | Schlagzug-arbeit [J] | Korrigierte Schlagzuga. [J] |  | Breite [mm] | Dicke [mm] | Querschnitts- fläche [mm²] | Schlagzug- zähigkeit [Kilojoule/m²] | Mittelwert % | Schlagzugzähigkeit [kJ/m²]
SGF4950 |  |  | 15C° |  | Schneikante 30°
1 | 12 | 0.48 | 0.2927 |  | 6.97 | 1.15 | 8.0155 | 36.51675
2 | 11.8 | 0.472 | 0.2847 |  | 7.01 | 1.15 | 8.0615 | 35.31601
3 | 12.2 | 0.488 | 0.3007 |  | 6.87 | 1.16 | 7.9692 | 37.73277
4 | 12.2 | 0.488 | 0.3007 |  | 7.01 | 1.15 | 8.0615 | 37.30075
5 | 11.8 | 0.472 | 0.2847 |  | 6.99 | 1.16 | 8.1084 | 35.11174 | 12 | 36.3956
1.154
SGF4950 |  |  | 60C° |  | Schneikante 30°
1 | 12.4 | 0.496 | 0.3087 |  | 7.05 | 1.25 | 8.8125 | 35.02979
2 | 12.6 | 0.504 | 0.3167 |  | 7.07 | 1.23 | 8.6961 | 36.41862
3 | 13.2 | 0.528 | 0.3407 |  | 7.09 | 1.24 | 8.7916 | 38.7529
4 | 13 | 0.52 | 0.3327 |  | 7.05 | 1.25 | 8.8125 | 37.75319
5 | 13 | 0.52 | 0.3327 |  | 7.05 | 1.26 | 8.883 | 37.45356 | 12.84 | 37.08161
1.246
SGF4950 |  |  | 15C° |  | Schneikante 45°
1 | 12.6 | 0.504 | 0.3167 |  | 7.06 | 1.25 | 8.825 | 35.88669
2 | 12.8 | 0.512 | 0.3247 |  | 7.04 | 1.2 | 8.448 | 38.43513
3 | 11.4 | 0.456 | 0.2687 |  | 7.09 | 1.24 | 8.7916 | 30.56326
4 | 11.2 | 0.448 | 0.2607 |  | 7.06 | 1.24 | 8.7544 | 29.77931
5 | 12.6 | 0.504 | 0.3167 |  | 7.08 | 1.22 | 8.6376 | 36.66528 | 12.12 | 34.26593
1.23
SGF4950 |  |  | 60C° |  | Schneikante 45°
1 | 13.6 | 0.544 | 0.3567 |  | 7.03 | 1.25 | 8.7875 | 40.59175
2 | 13.8 | 0.552 | 0.3647 |  | 7.04 | 1.28 | 9.0112 | 40.47186
3 | 14 | 0.56 | 0.3727 |  | 7.03 | 1.26 | 8.8578 | 42.07591
4 | 13.4 | 0.536 | 0.3487 |  | 7.04 | 1.26 | 8.8704 | 39.31052
5 | 14.2 | 0.568 | 0.3807 |  | 7.02 | 1.24 | 8.7048 | 43.73449 | 13.8 | 41.2369
1.258

## BioflexF6510
Schlag_Zugversuch |  |  | Anlehnung an DIN EN ISO8256
| Pendel Arbeitsvermögen: |  |  | 4 Joule
| Querjoch: |  |  | 30g
| Reduzierte Pendelmasse: |  |  | 934,6g
| ArbeitsKorrektur Eq: |  |  | 0.187254
Mittelwerte
Probe | Arbeit in Prozent | Schlagzug-arbeit [J] | Korrigierte Schlagzuga. [J] |  | Breite [mm] | Dicke [mm] | Querschnitts- fläche [mm²] | Schlagzug- zähigkeit [Kilojoule/m²] | Mittelwert % | Schlagzugzähigkeit [kJ/m²]
Bioflex F6510 |  |  | 15C° |  | Schneikante 30°
1 | 11.3 | 0.452 | 0.2647 |  | 7.05 | 1.4 | 9.87 | 26.81864
2 | 11.6 | 0.464 | 0.2767 |  | 7.02 | 1.42 | 9.9684 | 27.75771
3 | 11.6 | 0.464 | 0.2767 |  | 7.03 | 1.44 | 10.1232 | 27.33325
4 | 11.6 | 0.464 | 0.2767 |  | 7.01 | 1.44 | 10.0944 | 27.41124
5 | 11.4 | 0.456 | 0.2687 |  | 7.02 | 1.47 | 10.3194 | 26.03834 | 11.5 | 27.07184
1.434
Bioflex F6510 |  |  | 60C° |  | Schneikante 30°
1 | 11.4 | 0.456 | 0.2687 |  | 7.04 | 1.49 | 10.4896 | 25.61585
2 | 11.4 | 0.456 | 0.2687 |  | 7.06 | 1.52 | 10.7312 | 25.03914
3 | 12 | 0.48 | 0.2927 |  | 7.02 | 1.6 | 11.232 | 26.05947
4 | 12.2 | 0.488 | 0.3007 |  | 7.02 | 1.59 | 11.1618 | 26.9401
5 | 11.6 | 0.464 | 0.2767 |  | 7.04 | 1.62 | 11.4048 | 24.26171 | 11.72 | 25.58325
1.564
Bioflex F6510 |  |  | 15C° |  | Schneikante 45°
1 | 11 | 0.44 | 0.2527 |  | 7.02 | 1.5 | 10.53 | 23.9981
2 | 12.4 | 0.496 | 0.3087 |  | 7 | 1.49 | 10.43 | 29.59732
3 | 11.6 | 0.464 | 0.2767 |  | 7 | 1.49 | 10.43 | 26.52924
4 | 12 | 0.48 | 0.2927 |  | 7 | 1.5 | 10.5 | 27.87619
5 | 11 | 0.44 | 0.2527 |  | 7 | 1.48 | 10.36 | 24.39189 | 11.6 | 26.47855
1.492
Bioflex F6510 |  |  | 60C° |  | Schneikante 45°
1 | 11.8 | 0.472 | 0.2847 |  | 7.04 | 1.43 | 10.0672 | 28.27996
2 | 11.6 | 0.464 | 0.2767 |  | 7.03 | 1.66 | 11.6698 | 23.71077
3 | 12.2 | 0.488 | 0.3007 |  | 7.01 | 1.67 | 11.7067 | 25.68615
4 | 11.8 | 0.472 | 0.2847 |  | 7.04 | 1.66 | 11.6864 | 24.36165
5 | 11.8 | 0.472 | 0.2847 |  | 7.04 | 1.63 | 11.4752 | 24.81003 | 11.84 | 25.36971
1.61

## Biograde9550
Schlag_Zugversuch |  |  | Anlehnung an DIN EN ISO8256
| Pendel Arbeitsvermögen: |  |  | 4 Joule
| Querjoch: |  |  | 30g
| Reduzierte Pendelmasse: |  |  | 934,6g
| ArbeitsKorrektur Eq: |  |  | 0.187254
Mittelwerte
Probe | Arbeit in Prozent | Schlagzug-arbeit [J] | Korrigierte Schlagzuga. [J] |  | Breite [mm] | Dicke [mm] | Querschnitts- fläche [mm²] | Schlagzug- zähigkeit [Kilojoule/m²] | Mittelwert % | Schlagzugzähigkeit [kJ/m²]
Biograde9550 |  |  | 15C° |  | Schneikante 30°
1 | x | #VALUE! | #VALUE! |  | x | x | #VALUE! | #VALUE!
2 | x | #VALUE! | #VALUE! |  | x | x | #VALUE! | #VALUE!
3 | x | #VALUE! | #VALUE! |  | x | x | #VALUE! | #VALUE!
4 | x | #VALUE! | #VALUE! |  | x | x | #VALUE! | #VALUE!
5 | x | #VALUE! | #VALUE! |  | x | x | #VALUE! | #VALUE! | 0 | #VALUE!
Biograde9550 |  |  | 60C° |  | Schneikante 30°
1 | 11.8 | 0.472 | 0.2847 |  | 7.05 | 1.65 | 11.6325 | 24.47453
2 | 11 | 0.44 | 0.2527 |  | 7.03 | 1.56 | 10.9668 | 23.04227
3 | 11.4 | 0.456 | 0.2687 |  | 7.06 | 1.52 | 10.7312 | 25.03914
4 | 12 | 0.48 | 0.2927 |  | 7.04 | 1.61 | 11.3344 | 25.82404
5 | 11.6 | 0.464 | 0.2767 |  | 7.03 | 1.56 | 10.9668 | 25.2307 | 11.56 | 24.72214
1.58
Biograde9550 |  |  | 15C° |  | Schneikante 45°
1 | x | #VALUE! | #VALUE! |  | x | x | #VALUE! | #VALUE!
2 | x | #VALUE! | #VALUE! |  | x | x | #VALUE! | #VALUE!
3 | x | #VALUE! | #VALUE! |  | x | x | #VALUE! | #VALUE!
4 | x | #VALUE! | #VALUE! |  | x | x | #VALUE! | #VALUE!
5 | x | #VALUE! | #VALUE! |  | x | x | #VALUE! | #VALUE! | 0 | #VALUE!
Biograde9550 |  |  | 60C° |  | Schneikante 45°
1 | 11.6 | 0.464 | 0.2767 |  | 7.05 | 1.56 | 10.998 | 25.15912
2 | 11.4 | 0.456 | 0.2687 |  | 7.05 | 1.42 | 10.011 | 26.84048
3 | 11.4 | 0.456 | 0.2687 |  | 7.03 | 1.43 | 10.0529 | 26.72861
4 | 11.2 | 0.448 | 0.2607 |  | 7.02 | 1.57 | 11.0214 | 23.65398
5 | 11.8 | 0.472 | 0.2847 |  | 7.03 | 1.44 | 10.1232 | 28.12352 | 11.48 | 26.10114
1.484
Artikel bei 15C° konnten nicht produziert werden

## TerraleneLL1303
Schlag_Zugversuch |  |  | Anlehnung an DIN EN ISO8256
| Pendel Arbeitsvermögen: |  |  | 4 Joule
| Querjoch: |  |  | 30g
| Reduzierte Pendelmasse: |  |  | 934,6g
| ArbeitsKorrektur Eq: |  |  | 0.187254
Mittelwerte
Probe | Arbeit in Prozent | Schlagzug-arbeit [J] | Korrigierte Schlagzuga. [J] |  | Breite [mm] | Dicke [mm] | Querschnitts- fläche [mm²] | Schlagzug- zähigkeit [Kilojoule/m²] | Mittelwert % | Schlagzugzähigkeit [kJ/m²]
TerraleneLL1303 |  |  | 15C° |  | Schneikante 30°
1 | 16.8 | 0.672 | 0.4847 |  | 7.04 | 1.19 | 8.3776 | 57.85667
2 | 15.4 | 0.616 | 0.4287 |  | 7 | 1.21 | 8.47 | 50.61393
3 | 16.6 | 0.664 | 0.4767 |  | 7 | 1.16 | 8.12 | 58.7069
4 | 16 | 0.64 | 0.4527 |  | 7.05 | 1.19 | 8.3895 | 53.96031
5 | 15.2 | 0.608 | 0.4207 |  | 7.04 | 1.13 | 7.9552 | 52.88365 | 16 | 54.80429
1.176
TerraleneLL1303 |  |  | 60C° |  | Schneikante 30°
1 | 14.8 | 0.592 | 0.4047 |  | 7.08 | 1.2 | 8.496 | 47.63418
2 | 15.2 | 0.608 | 0.4207 |  | 7.02 | 1.17 | 8.2134 | 51.22118
3 | 15.8 | 0.632 | 0.4447 |  | 7.04 | 1.16 | 8.1664 | 54.45484
4 | 15.8 | 0.632 | 0.4447 |  | 7 | 1.19 | 8.33 | 53.38535
5 | 15.6 | 0.624 | 0.4367 |  | 7.05 | 1.16 | 8.178 | 53.39936 | 15.44 | 52.01898
1.176
TerraleneLL1303 |  |  | 15C° |  | Schneikante 45°
1 | 14.2 | 0.568 | 0.3807 |  | 7.04 | 1.15 | 8.096 | 47.02322
2 | 15.6 | 0.624 | 0.4367 |  | 7.04 | 1.14 | 8.0256 | 54.41338
3 | 14.2 | 0.568 | 0.3807 |  | 7.04 | 1.17 | 8.2368 | 46.21941
4 | 15.6 | 0.624 | 0.4367 |  | 7.04 | 1.16 | 8.1664 | 53.47522
5 | 14.6 | 0.584 | 0.3967 |  | 7.04 | 1.14 | 8.0256 | 49.42933 | 14.84 | 50.11211
1.152
TerraleneLL1303 |  |  | 60C° |  | Schneikante 45°
1 | 14.8 | 0.592 | 0.4047 |  | 7.03 | 1.14 | 8.0142 | 50.49787
2 | 15.2 | 0.608 | 0.4207 |  | 7 | 1.14 | 7.98 | 52.7193
3 | 15.8 | 0.632 | 0.4447 |  | 7.03 | 1.15 | 8.0845 | 55.00649
4 | 14.4 | 0.576 | 0.3887 |  | 7.03 | 1.14 | 8.0142 | 48.50141
5 | 14.4 | 0.576 | 0.3887 |  | 7.03 | 1.16 | 8.1548 | 47.66518 | 14.92 | 50.87805
1.146

## Lupolen4261AG
Schlag_Zugversuch |  |  | Anlehnung an DIN EN ISO8256
| Pendel Arbeitsvermögen: |  |  | 4 Joule
| Querjoch: |  |  | 30g
| Reduzierte Pendelmasse: |  |  | 934,6g
| ArbeitsKorrektur Eq: |  |  | 0.187254
Mittelwerte
Probe | Arbeit in Prozent | Schlagzug-arbeit [J] | Korrigierte Schlagzuga. [J] |  | Breite [mm] | Dicke [mm] | Querschnitts- fläche [mm²] | Schlagzug- zähigkeit [Kilojoule/m²] | Mittelwert % | Schlagzugzähigkeit [kJ/m²]
Lupolen4261AG |  |  | 15C° |  | Schneikante 30°
1 | 15.4 | 0.616 | 0.4287 |  | 7.03 | 1.02 | 7.1706 | 59.78579
2 | 15 | 0.6 | 0.4127 |  | 7.04 | 1.02 | 7.1808 | 57.4727
3 | 15.6 | 0.624 | 0.4367 |  | 7.02 | 1.03 | 7.2306 | 60.39609
4 | 15.8 | 0.632 | 0.4447 |  | 7.06 | 1.02 | 7.2012 | 61.7536
5 | 15.2 | 0.608 | 0.4207 |  | 7.04 | 1.03 | 7.2512 | 58.01798 | 15.4 | 59.48523
1.024
Lupolen4261AG |  |  | 60C° |  | Schneikante 30°
1 | 13.2 | 0.528 | 0.3407 |  | 7 | 1.02 | 7.14 | 47.71709
2 | 13.4 | 0.536 | 0.3487 |  | 7 | 1.02 | 7.14 | 48.83754
3 | 13.2 | 0.528 | 0.3407 |  | 7.01 | 1.02 | 7.1502 | 47.64902
4 | 13.2 | 0.528 | 0.3407 |  | 7.01 | 1.02 | 7.1502 | 47.64902
5 | 13.8 | 0.552 | 0.3647 |  | 7 | 1.02 | 7.14 | 51.07843 | 13.36 | 48.58622
1.02
Lupolen4261AG |  |  | 15C° |  | Schneikante 45°
1 | 17 | 0.68 | 0.4927 |  | 7.02 | 1.01 | 7.0902 | 69.49028
2 | 16.8 | 0.672 | 0.4847 |  | 7.03 | 1.01 | 7.1003 | 68.26472
3 | 18.4 | 0.736 | 0.5487 |  | 7 | 1.03 | 7.21 | 76.10264
4 | 17.6 | 0.704 | 0.5167 |  | 7.05 | 1.04 | 7.332 | 70.4719
5 | 17.2 | 0.688 | 0.5007 |  | 7.06 | 1.02 | 7.2012 | 69.53008 | 17.4 | 70.77192
1.022
Lupolen4261AG |  |  | 60C° |  | Schneikante 45°
1 | 16.4 | 0.656 | 0.4687 |  | 7.03 | 1 | 7.03 | 66.67141
2 | 16.4 | 0.656 | 0.4687 |  | 7.03 | 1.01 | 7.1003 | 66.0113
3 | 16.4 | 0.656 | 0.4687 |  | 7.01 | 0.99 | 6.9399 | 67.537
4 | 16.2 | 0.648 | 0.4607 |  | 7 | 1 | 7 | 65.81429
5 | 16.4 | 0.656 | 0.4687 |  | 7 | 1 | 7 | 66.95714 | 16.36 | 66.59823
1

## Auswertung
Material | 30° Schneidkante 15C° Formtemp | 30° Schneidkante 60C° Formtemp | 45° Schneidkante 15C° Formtemp | 45° Schneidkante 60C° Formtemp
Arbeit in % bezogen auf 4 J
EcovioFBlend | 12.8 | 14.48 | 14.44 | 16.16
Ecovio FS2224 | 12.72 | 12.52 | 13.24 | 12.4
Ecovio T2308 | 11.8 | 12.32 | 11.92 | 12.36
SGF4950 | 12 | 12.84 | 12.12 | 13.8
Bioflex F6510 | 11.5 | 11.72 | 11.6 | 11.84
Biograde 9550 |  | 11.56 |  | 11.48
Terralene LL1303 | 16 | 15.44 | 14.8 | 14.92
Lupolen 4261AG | 15.4 | 13.36 | 17.4 | 16.36
Schlagzugzähigkeit (Probendicke mit Meßschieber gemessen)
EcovioFBlend | 27.26 | 33.04 | 34.2 | 42.11
Ecovio FS2224 | 27.75 | 25.86 | 29.96 | 25.91
Ecovio T2308 | 22.92 | 25.54 | 25.56 | 26.61
SGF4950 | 36.31 | 37 | 34.19 | 41.16
Bioflex F6510 | 27 | 25.52 | 26.41 | 25.31
Biograde 9550 |  | 24.66 |  | 26.03
Terralene LL1303 | 54.72 | 51.93 | 50.03 | 50.79
Lupolen 4261AG | 59.39 | 48.49 | 70.67 | 66.5