## Tabelle1
2015-01-23
| 0.3 | ShowaDenkoBionolle1020MD | 0.5 | ShowaDenkoBionolle1020MD | 1 | ShowaDenkoBionolle1020MD | 1.5 | ShowaDenkoBionolle1020MD | 2 | ShowaDenkoBionolle1020MD | 2.5 | ShowaDenkoBionolle1020MD | 3 | ShowaDenkoBionolle1020MD
| Fließlänge in mm | Fülldruck in bar | Fließlänge in mm | Fülldruck in bar | Fließlänge in mm | Fülldruck in bar | Fließlänge in mm | Fülldruck in bar | Fließlänge in mm | Fülldruck in bar | Fließlänge in mm | Fülldruck in bar | Fließlänge in mm | Fülldruck in bar
| 0 | 0 | 0 | 0 | 0 | 0 | 0 | 0 | 0 | 0 | 0 | 0 | 0 | 0
| 2.002681 | 79.68735 | 4.37625 | 79.66843 | 12.8177 | 79.62167 | 24.3719 | 79.55764 | 38.841 | 79.50415 | 55.98371 | 79.60223 | 76.00817 | 79.59461
| 4.005361 | 162.6994 | 8.7525 | 162.757 | 25.63539 | 162.9484 | 48.74381 | 163.1319 | 77.68199 | 163.3378 | 111.9674 | 163.7508 | 152.0163 | 163.9934
| 6.008042 | 246.2094 | 13.12875 | 246.3541 | 38.45309 | 246.811 | 73.11571 | 247.2712 | 116.523 | 247.7664 | 167.9511 | 248.4758 | 228.0245 | 248.9828
| 8.010722 | 329.3685 | 17.505 | 329.5876 | 51.27079 | 330.2666 | 97.48762 | 330.9544 | 155.364 | 331.6887 | 223.9348 | 332.6128 | 304.0327 | 333.3292
| 10.0134 | 411.7341 | 21.88125 | 412.0036 | 64.08848 | 412.8267 | 121.8595 | 413.6556 | 194.205 | 414.5418 | 279.9185 | 415.5726 | 380.0408 | 416.4137
| 12.01608 | 493.0515 | 26.2575 | 493.3408 | 76.90618 | 494.2126 | 146.2314 | 495.0772 | 233.046 | 496.0101 | 335.9022 | 497.0303 | 456.049 | 497.8985
| 14.01876 | 573.1732 | 30.63375 | 573.4486 | 89.72388 | 574.2639 | 170.6033 | 575.0504 | 271.887 | 575.9175 | 391.886 | 576.8083 | 532.0572 | 577.6034
| 16.02144 | 652.0171 | 35.01 | 652.2429 | 102.5416 | 652.8926 | 194.9752 | 653.4837 | 310.728 | 654.1711 | 447.8697 | 654.8176 | 608.0654 | 655.4415
| 18.02412 | 729.5432 | 39.38625 | 729.6828 | 115.3593 | 730.0564 | 219.3471 | 730.3357 | 349.569 | 730.7314 | 503.8534 | 731.0248 | 684.0735 | 731.3844
| 20.02681 | 805.7392 | 43.7625 | 805.756 | 128.177 | 805.7435 | 243.719 | 805.5969 | 388.41 | 805.5933 | 559.8371 | 805.432 | 760.0817 | 805.4406
Randbedingungen
| Satznummer= | 2
für die Schmelze | Temperaturleitfähigkeit= | 1e-07 | m²/s
| Wärmeleitfaehigkeit= | 0.265 | W/(m K)
Koeffizienten Carreau-WLF | Bezugstemperatur= | 180 | °C
| Standardtemperatur= | -25 | °C
| Nullviskositaet= | 507.3118 | Pa s
| rez. Übergangsschergeschwindigkeit= | 0.004674780296 | s
| Steigung= | 0.6533354 | -
Sprtizgießparameter | Massetemperatur= | 190 | °C
| Werkzeugtemperatur= | 30 | °C