## ListVorlage (hidden)
C:\Programme\GerLIMS3\EXCEL_Vorlagen\VISCOROBO_Ergebnisliste_ger.xlt

## SCHMELZEVISKO
Thermoplastics Testing Center
Dateiname: | C:\Programme\GerLIMS3\Ergebnislisten\ULMBE02662_FH-Hannover_B_NatureWorks_Ingeo 3251D_300913.xls
Viskosität als Funktion der Schergeschwindigkeit
(Bestimmung der wahren Viskositätsfunktion über die Methode der repräsentativen Viskosität)
Prüfanweisung: TTC - VA 5.1.4.2 ( in Anlehnung an ISO 11443)
Auftrag: | ULMBE02662 |  |  | Auftr. Kürzel: | FH-Hannover_B_NatureWorks_Ingeo 3251D |  | Probekörper: | Granulat
Auftraggeber: |  |  |  | Kurzbeschreibung: | NatureWorks_Ingeo 3251D |  | TA: | Trocknungsart Rheologie
Auftragseing.: | 24.09.2013 09:19:46 |  |  | Gerät: | VISCOROBO |  | TT: | Trocknungstemp. Rheologie
Prüfnorm: | ISO 11443 | Methode: A2 |  | Prüfer: |  |  | TZ: | Trocknungszeit Rheologie
|  |  |  | Prüfdatum: | 25.09.2013
|  |  |  | Telefon: | 4646
Bemerkung:
Materialtyp: | PLA Sondermaterial |  | Partie: | Ingeo 3251D |  | TA: | Vakuum
Ansatz: | FH-Hannover_B_NatureWorks_Ingeo 3251D |  | Farbe: |  |  | TT: | 80
PrüffolgeNr. | 1/12 |  |  |  |  | TZ: | 16
Temperatur [°C]: | 180 | Temperatur [°C]: | 200 | Temperatur [°C]: | 220 | Temperatur [°C]: |  | Temperatur [°C]:
Kapillare (L/D): | 30 | Kapillare (L/D): | 30 | Kapillare (L/D): | 30 | Kapillare (L/D): |  | Kapillare (L/D):
Schergefälle | Viskosität | Schergefälle | Viskosität | Schergefälle | Viskosität | Schergefälle | Viskosität | Schergefälle | Viskosität
[ s-1 ] | [ Pas ] | [ s-1 ] | [ Pas ] | [ s-1 ] | [ Pas ] | [ s-1 ] | [ Pas ] | [ s-1 ] | [ Pas ]
50 | 640.61 | 50 | 253.906 | 50 | 115.42
100 | 572.34 | 100 | 242.632 | 100 | 115.286
200 | 483.32 | 200 | 221.554 | 200 | 110.799
500 | 334.94 | 500 | 178.692 | 500 | 98.4646
1000 | 226.19 | 1000 | 137.196 | 1000 | 83.5014
1500 | 169.63 | 1500 | 113.415 | 1500 | 72.1221
5000 | 68.326 | 5000 | 54.1144 | 5000 | 39.8777