## ListVorlage (hidden)
C:\Programme\GerLIMS3\EXCEL_Vorlagen\VISCOROBO_Ergebnisliste_ger.xlt

## SCHMELZEVISKO
Thermoplastics Testing Center
Dateiname: | C:\Programme\GerLIMS3\Ergebnislisten\ULMBE02663_FH-Hannover_B_EvonikVestamidTerraHS16_300913.xls
Viskosität als Funktion der Schergeschwindigkeit
(Bestimmung der wahren Viskositätsfunktion über die Methode der repräsentativen Viskosität)
Prüfanweisung: TTC - VA 5.1.4.2 ( in Anlehnung an ISO 11443)
Auftrag: | ULMBE02663 |  |  | Auftr. Kürzel: | FH-Hannover_B_EvonikVestamidTerraHS16 |  | Probekörper: | Granulat
Auftraggeber: |  |  |  | Kurzbeschreibung: | EvonikVestamidTerraHS16 |  | TA: | Trocknungsart Rheologie
Auftragseing.: | 24.09.2013 09:19:47 |  |  | Gerät: | VISCOROBO |  | TT: | Trocknungstemp. Rheologie
Prüfnorm: | ISO 11443 | Methode: A2 |  | Prüfer: |  |  | TZ: | Trocknungszeit Rheologie
|  |  |  | Prüfdatum: | 25.09.2013
|  |  |  | Telefon: | 4646
Bemerkung:
Materialtyp: | EvonikVestamidTerraHS16 PA6.6 unfilled |  | Partie: |  |  | TA: | Vakuum
Ansatz: | FH-Hannover_B_EvonikVestamidTerraHS16 |  | Farbe: |  |  | TT: | 80
PrüffolgeNr. | 1/12 |  |  |  |  | TZ: | 48
Temperatur [°C]: | 230 | Temperatur [°C]: | 250 | Temperatur [°C]: | 270 | Temperatur [°C]: |  | Temperatur [°C]:
Kapillare (L/D): | 30 | Kapillare (L/D): | 30 | Kapillare (L/D): | 30 | Kapillare (L/D): |  | Kapillare (L/D):
Schergefälle | Viskosität | Schergefälle | Viskosität | Schergefälle | Viskosität | Schergefälle | Viskosität | Schergefälle | Viskosität
[ s-1 ] | [ Pas ] | [ s-1 ] | [ Pas ] | [ s-1 ] | [ Pas ] | [ s-1 ] | [ Pas ] | [ s-1 ] | [ Pas ]
50 | 520.742 | 50 | 279.595 | 50 | 141.474
100 | 448.53 | 100 | 255.534 | 100 | 137.087
200 | 375.538 | 200 | 221.794 | 200 | 125.439
500 | 271.377 | 500 | 172.905 | 500 | 106.702
1000 | 200.758 | 1000 | 135.941 | 1000 | 89.0267
1500 | 163.434 | 1500 | 113.837 | 1500 | 77.7884
5000 | 78.2568 | 5000 | 61.5077 | 5000 | 46.0771