## ListVorlage (hidden)
C:\Programme\GerLIMS3\EXCEL_Vorlagen\VISCOROBO_Ergebnisliste_ger.xlt

## SCHMELZEVISKO
Thermoplastics Testing Center
Dateiname:
Viskosität als Funktion der Schergeschwindigkeit
(Bestimmung der wahren Viskositätsfunktion über die Methode der repräsentativen Viskosität)
Prüfanweisung: TTC - VA 5.1.4.2 ( in Anlehnung an ISO 11443)
Auftrag: | ULMBE02666 |  |  | Auftr. Kürzel: | FH-Hannover_B_ShowaDenkoBionolle1020MD |  | Probekörper: | Granulat
Auftraggeber: |  |  |  | Kurzbeschreibung: | ShowaDenkoBionolle1020MD |  | TA: | Trocknungsart Rheologie
Auftragseing.: | 24.09.2013 13:25:29 |  |  | Gerät: | VISCOROBO |  | TT: | Trocknungstemp. Rheologie
Prüfnorm: | ISO 11443 | Methode: A2 |  | Prüfer: |  |  | TZ: | Trocknungszeit Rheologie
|  |  |  | Prüfdatum: | 25.09.2013
|  |  |  | Telefon: | 4646
Bemerkung:
Materialtyp: | PBS Sondermaterial |  | Partie: | ShowaDenkoBionolle |  | TA: | Vakuum
Ansatz: | FH-Hannover_B_ShowaDenkoBionolle1020MD |  | Farbe: |  |  | TT: | 80
PrüffolgeNr. | 1/16 |  |  |  |  | TZ: | 16
Temperatur [°C]: | 160 | Temperatur [°C]: | 180 | Temperatur [°C]: | 200 | Temperatur [°C]: |  | Temperatur [°C]:
Kapillare (L/D): | 30 | Kapillare (L/D): | 30 | Kapillare (L/D): | 30 | Kapillare (L/D): |  | Kapillare (L/D):
Schergefälle | Viskosität | Schergefälle | Viskosität | Schergefälle | Viskosität | Schergefälle | Viskosität | Schergefälle | Viskosität
[ s-1 ] | [ Pas ] | [ s-1 ] | [ Pas ] | [ s-1 ] | [ Pas ] | [ s-1 ] | [ Pas ] | [ s-1 ] | [ Pas ]
50 | 736.89 | 50 | 392.391 | 50 | 333.809
100 | 573.587 | 100 | 391.079 | 100 | 285.649
200 | 437.798 | 200 | 319.911 | 200 | 236.32
500 | 290.764 | 500 | 228.676 | 500 | 174.801
1000 | 203.173 | 1000 | 165.278 | 1000 | 132.146
1500 | 161.326 | 1500 | 133.314 | 1500 | 109.742
5000 | 71.8619 | 5000 | 63.5391 | 5000 | 55.1128