## ListVorlage (hidden)
C:\Programme\GerLIMS3\EXCEL_Vorlagen\SCHWIND_Ergebnisliste_ger.xlt

## SCHWIND
Thermoplastics Testing Center
Dateiname: | C:\Programme\GerLIMS3\Ergebnislisten\ULMBE02669_FH-Hannover_B_HISUN PLLA_151013.xls
Optische Schwindungsmessung an der | [5 empty] | Rechteckplatte 60x60x2(Schwindung)
Prüfanweisung TTC - VA 5.1.2.3.1
Kopfdaten | [5 empty] | Längenschwindung |  |  | Breitenschwindung
Auftragsnummer |  |  | ULMBE02669-001_18 |  |  | Längenschwindung | [%] | 0,265 | Breitenschwindung |  | [%] | 0,304
Auftraggeber | [5 empty] | Standardabweichung | [%] | 0,003 | Standardabweichung |  | [%] | 0,004
Material |  |  | PLA Sondermaterial |  |  | Variationskoeffizient | [%] | 1,056 | Variationskoeffizient |  | [%] | 1,225
Ansatz |  |  | FH-Hannover_B_HISUN PLLA |  |  | Min | [%] | 0,26 | Min |  | [%] | 0,298
Synonym | [5 empty] | Max | [%] | 0,266 | Max |  | [%] | 0,309
Partie |  |  | HISUN PLLA |  |  | Spannweite | [%] | 0,006 | Spannweite |  | [%] | 0,01
Farbe
Nachdruckhöhe |  | [bar] | 500
Massetemperatur |  | [°C] | 200 | Temperung [h] | 0
Werkzeugtemperatur |  | [°C] | 30 | [°C] |  | ausgewertet von:
[6 empty] | Prüfdatum: | 15.10.2013
Bemerkung
|  |  | Längenmesswerte |  | Breitenmesswerte |  |  | Messbedingung
| Platten-Nr.: |  | [mm] |  | [mm] |  |  | Temperatur [°C] |  | rel. Feucht [%]
| 1 |  | 47,816 |  | 47,886 |  |  | 22,4 |  | 44,1
| 2 |  | 47,813 |  | 47,886 |  |  | 22,5 |  | 44,1
| 3 |  | 47,813 |  | 47,889 |  |  | 22,4 |  | 44,1
| 4 |  | 47,813 |  | 47,884 |  |  | 22,4 |  | 44,2
| 5 |  | 47,813 |  | 47,886 |  |  | 22,5 |  | 44,1