## ListVorlage (hidden)
C:\Programme\GerLIMS3\EXCEL_Vorlagen\GLANZZAHL_GLANZ_Ergebnisliste_ger.xlt

## GLANZZAHL
Thermoplastics Testing Center
Dateiname: | [12 empty] | 2013-11-04
GLANZ-Messung
nach DIN 67530 bzw. ASTM D 523
Auftrag-Nr.: |  | ULMBE02680 | [7 empty] | Qualitäten : | 5
Auftraggeber: | [9 empty] | Probekörper : | Musterteil nach Rücksprache
[10 empty] | Lagerart: | --
Auftrags-Nr. bei Folgeauftrag oder Rückfragen bitte angeben !
Bewitterungsgerät : |  | - | [7 empty] | Schwarztafeltemperatur : | --
Bestrahlungsstärke : |  | - |  |  | W/m2/nm |  |  |  |  | Schwarzstandardtemperatur : | --
Sprühzyklus : |  | - |  |  | Min. |  |  |  |  | Probenraumtemperatur : | --
Rel. Luftfeuchte : |  | -- |  |  | %
| Ansatz | Lagerzeit | Einheit | Partie | Farbe | Materialtyp | MWT | Prüfbemerkung | Meßwinkel |  |  | Prüfer | Prüfdatum
| Synonym |  |  |  |  | Materialzusatz | °C |  | 20° | 60° | 85°
1/1 | HISUN PLLA_MT200-WT30-1fach | 0 | Stunde | HISUN PLLA |  | Sondermaterial PLA | -- |  | 0,0 | 117,0 | 0,0 |  | 04.11.13
2/1 | HISUN PLLA_MT200-WT50-1fach | 0 | Stunde | HISUN PLLA |  | Sondermaterial PLA | -- |  | 0,0 | 127,0 | 0,0 |  | 04.11.13
3/1 | HISUN PLLA_MT220-WT30-1fach | 0 | Stunde | HISUN PLLA |  | Sondermaterial PLA | -- |  | 0,0 | 97,3 | 0,0 |  | 04.11.13
4/1 | HISUN PLLA_MT240-WT30-1fach | 0 | Stunde | HISUN PLLA |  | Sondermaterial PLA | -- |  | 0,0 | 119,0 | 0,0 |  | 04.11.13
5/1 | HISUN PLLA_MT240-WT30-2fach | 0 | Stunde | HISUN PLLA |  | Sondermaterial PLA | -- |  | 0,0 | 121,0 | 0,0 |  | 04.11.13