## ListVorlage (hidden)
C:\PROGRA~1\GerLIMS3\EXCEL_Vorlagen\DURCHSTOSS_Ergebnisliste.xlt

## DURCHSTOSS
Thermoplastics Testing Center
Dateiname: |  | C:\PROGRA~1\GerLIMS3\Ergebnislisten\ULMBE02680_HISUN PLLA_MT200-WT30-1fach_291013.xls
Auftrag: |  | ULMBE02680 |  |  |  | Auftr. Kürzel: | FH-Hannover_B_HISUN PLLA |  |  |  |  | Probekörper: | Rechteckplatte 60x60x2
Auftraggeber: | [5 empty] | Kurzbeschreibung: | HISUN PLLA |  |  |  |  | V-Auftreff: | Auftreffgeschwindigkeit
Auftragseing.: |  | 28.10.13 11:03:36 |  |  |  | Gerät: | DURCHSTOSS |  |  |  |  | V-Mittel: | mittlere Geschwindigkeit
Prüfnorm: |  | ISO 6603-2 |  |  |  | Prüfer: | 21917 |  |  |  |  | Fm: | Maximalkraft
Klima: |  | 23°C ± 2% / 50% ± 5% r.F. |  |  |  | Telefon: | 4871 |  |  |  |  | Sm: | Verformung bei Fm
[12 empty] | Wm: | Energie bei Fm
[12 empty] | Wp: | Gesamtenergie
[12 empty] | Sp: | Gesamtverformung
[12 empty] | x/s/v: | x=Mittelwert
s=Standardabweichung
v=Variationskoeffizient [%]
[12 empty] | MT/WT: | Masse-/Werkzeugtemperatur
DURCHSTOSSVERSUCH-Ergebnisliste ( Mittelwerte )
Prüfanweisung: TTC - VA 5.1.3.5 ( in Anlehnung an DIN EN ISO 6603-2)
Auftragsdaten: | [8 empty] | Prüf- daten: | Ergebniswerte:
| Ansatz | Lagerung | Werkstoff | Partie | Farbe | MT/WT | Prüferbemerkung |  | Temp | V-Auftreff | V-Mittel | Fm | Sm | Wm | Wp | Sp | Prüfdatum
[6 empty] | [°C] |  |  | [°C] | [m/s] | [m/s] | [N] | [mm] | [J] | [J] | [mm]
1/3 | HISUN PLLA_MT200-WT30-1fach | SFR | Sondermaterial PLA | HISUN PLLA |  | -- |  | x | 23 | 4.3108 | 4.3347 | 553.4099 | 4.5158 | 1.2521 | 1.5229 | 5.1591 | 28.10.13
[8 empty] | s |  | 0.02689 | 0.0274 | 127.0443 | 0.8723 | 0.47489 | 0.48029 | 0.7626
[8 empty] | v |  | 0.62375 | 0.63213 | 22.9566 | 19.3166 | 37.9284 | 31.5378 | 14.7816
1/3 | HISUN PLLA_MT200-WT30-1fach | SFR | Sondermaterial PLA | HISUN PLLA |  | -- |  | x | -30 | 4.3713 | 4.3926 | 430.371 | 3.3793 | 0.79398 | 1.1327 | 4.4257 | 28.10.13
[8 empty] | s |  | 0.03358 | 0.03426 | 91.2729 | 0.70967 | 0.33072 | 0.31706 | 0.58165
[8 empty] | v |  | 0.76827 | 0.78002 | 21.208 | 21.0007 | 41.653 | 27.9913 | 13.1427
2/3 | HISUN PLLA_MT200-WT50-1fach | SFR | Sondermaterial PLA | HISUN PLLA |  | -- |  | x | 23 | 4.3597 | 4.3809 | 474.7188 | 4.0296 | 1.0067 | 1.2714 | 4.7784 | 28.10.13
[8 empty] | s |  | 0.05233 | 0.0485 | 116.6344 | 0.91594 | 0.43479 | 0.44247 | 0.77583
[8 empty] | v |  | 1.2003 | 1.1072 | 24.5692 | 22.7302 | 43.1886 | 34.8011 | 16.2362
2/3 | HISUN PLLA_MT200-WT50-1fach | SFR | Sondermaterial PLA | HISUN PLLA |  | -- |  | x | -30 | 4.3036 | 4.3256 | 412.9855 | 3.4543 | 0.76963 | 1.0544 | 4.3522 | 28.10.13
[8 empty] | s |  | 0.0273 | 0.02907 | 66.3394 | 0.48353 | 0.20578 | 0.20455 | 0.46122
[8 empty] | v |  | 0.63427 | 0.67203 | 16.0634 | 13.9977 | 26.7376 | 19.4001 | 10.5973
3/3 | HISUN PLLA_MT220-WT30-1fach | SFR | Sondermaterial PLA | HISUN PLLA |  | -- |  | x | 23 | 4.3611 | 4.386 | 474.2372 | 4.0677 | 0.99296 | 1.2661 | 4.8474 | 28.10.13
[8 empty] | s |  | 0.02582 | 0.02118 | 117.7678 | 0.97433 | 0.44959 | 0.44496 | 0.79523
[8 empty] | v |  | 0.59207 | 0.48285 | 24.8331 | 23.9532 | 45.2779 | 35.1435 | 16.4054
3/3 | HISUN PLLA_MT220-WT30-1fach | SFR | Sondermaterial PLA | HISUN PLLA |  | -- |  | x | -30 | 4.3381 | 4.3641 | 387.0925 | 3.4305 | 0.72492 | 0.9593 | 4.203 | 28.10.13
[8 empty] | s |  | 0.00994 | 0.01264 | 57.1134 | 0.32051 | 0.13338 | 0.14806 | 0.30213
[8 empty] | v |  | 0.22917 | 0.28957 | 14.7545 | 9.3428 | 18.3987 | 15.4339 | 7.1884
4/3 | HISUN PLLA_MT240-WT30-1fach | SFR | Sondermaterial PLA | HISUN PLLA |  | -- |  | x | 23 | 4.346 | 4.373 | 439.1451 | 3.772 | 0.81394 | 1.0999 | 4.6075 | 28.10.13
[8 empty] | s |  | 0.03479 | 0.03335 | 63.7774 | 0.68624 | 0.27658 | 0.2414 | 0.49607
[8 empty] | v |  | 0.80046 | 0.76261 | 14.5231 | 18.1931 | 33.9807 | 21.9474 | 10.7665
4/3 | HISUN PLLA_MT240-WT30-1fach | SFR | Sondermaterial PLA | HISUN PLLA |  | -- |  | x | -30 | 4.3678 | 4.3969 | 493.4526 | 4.2591 | 1.0556 | 1.2951 | 4.8899 | 28.10.13
[8 empty] | s |  | 0.04175 | 0.03882 | 91.6734 | 0.67046 | 0.31065 | 0.32511 | 0.58719
[8 empty] | v |  | 0.95587 | 0.88285 | 18.578 | 15.7418 | 29.4294 | 25.1037 | 12.008
5/3 | HISUN PLLA_MT240-WT30-2fach | SFR | Sondermaterial PLA | HISUN PLLA |  | -- |  | x | 23 | 4.2873 | 4.3075 | 476.4803 | 4.5761 | 1.0298 | 1.2646 | 5.2096 | 28.10.13
[8 empty] | s |  | 0.02561 | 0.03022 | 88.1224 | 0.95468 | 0.25793 | 0.27043 | 0.9736
[8 empty] | v |  | 0.59745 | 0.70155 | 18.4944 | 20.8623 | 25.0475 | 21.3847 | 18.6887
5/3 | HISUN PLLA_MT240-WT30-2fach | SFR | Sondermaterial PLA | HISUN PLLA |  | -- |  | x | -30 | 4.3395 | 4.366 | 561.9922 | 4.7613 | 1.2847 | 1.5399 | 5.3401 | 28.10.13
[8 empty] | s |  | 0.03079 | 0.03473 | 51.1335 | 0.44101 | 0.21418 | 0.22956 | 0.42002
[8 empty] | v |  | 0.70956 | 0.7954 | 9.0986 | 9.2625 | 16.672 | 14.9073 | 7.8654