## Protokoll_1
Parameter:
Auftrags-Nr. | : | ULMBE02680 6/1 | Länge [mm] | : | - | : | Frequenz [rad/s] | : | 6.2832 | G' | G'' | tan delta | Zeit | Drehmoment | G* | CMD Deform. | Frequenz | Eta* | Auf- bzw. Abbau | Zeit | Eta* | Auf- bzw. Abbau | Max.Skalierwert für Auf-/Abbau
Auftraggeber | : |  | Breite [mm] | : | - | : | Startfrequenz [rad/s] | : | - | Pa | Pa |  | s | g-cm | Pa | % | rad/s | Pa-s | % | s | Pa-s | %
Partie/Ansatz | : | MT200WT30Rundplatte | Höhe [mm] | : | - | : | Endfrequenz [rad/s] | : | - | 1123.35 | 9166.43 | 8.15992 | 6 | 14.7844 | 9235.01 | 5 | 6.2832 | 1469.79 | 0 | 6 | 1469.79 | 0 | 100
Bemerkung | : | Rundplatte 25x1,7mm | Durchmesser [mm] | : | - | : | Deformation [%] | : | 5 | 1104.44 | 9118.17 | 8.2559 | 11 | 14.7009 | 9184.82 | 5 | 6.2832 | 1461.8 | -0.5435 | 300 | 1307.344 | -11.0524
Prüfer | : | 21931 | Temperatur [°C] | : | 200 | : | Startdeformation [%] | : | - | 1090.97 | 9030.87 | 8.27781 | 18 | 14.5607 | 9096.53 | 5 | 6.2832 | 1447.75 | -1.4995 | 600 | 1291.844 | -12.1074
Prüfdatum | : | 2013-10-24 10:36 | Starttemperatur [°C] | : | - | : | Enddeformation [%] | : | - | 1107.34 | 9004.91 | 8.132 | 24 | 14.5311 | 9072.74 | 5 | 6.2832 | 1443.97 | -1.7571 | 900 | 1252.56 | -14.7798
|  |  | Endtemperatur [°C] | : | - | : | Spalt [mm] | : | 1,5 | 1029.65 | 8980.14 | 8.72154 | 30 | 14.47 | 9038.97 | 5 | 6.2832 | 1438.59 | -2.1228 | 1200 | 1214.648 | -17.359
[6 empty] | : |  |  |  | 1053.29 | 8952.07 | 8.49915 | 37 | 14.4376 | 9013.82 | 5 | 6.2832 | 1434.59 | -2.3951 | 1500 | 1175.74 | -20.006
[6 empty] | : |  |  |  | 1098.37 | 8910.03 | 8.11207 | 44 | 14.3816 | 8977.48 | 5 | 6.2832 | 1428.81 | -2.7887 | 1800 | 1131.326 | -23.0288
[6 empty] | : |  |  |  | 1117.72 | 8812.74 | 7.88459 | 49 | 14.2242 | 8883.34 | 5 | 6.2832 | 1413.82 | -3.808
[10 empty] | 1017.76 | 8787.41 | 8.63402 | 57 | 14.1682 | 8846.15 | 5 | 6.2832 | 1407.9 | -4.2108
[10 empty] | 1023.9 | 8709.13 | 8.50586 | 64 | 14.0448 | 8769.11 | 5 | 6.2832 | 1395.64 | -5.0449
[10 empty] | 1025.11 | 8612.89 | 8.40192 | 70 | 13.8925 | 8673.68 | 5 | 6.2832 | 1380.46 | -6.0783
[10 empty] | 990.186 | 8622 | 8.70745 | 77 | 13.9035 | 8678.67 | 5 | 6.2832 | 1381.25 | -6.0242
[10 empty] | 1017.26 | 8498.32 | 8.35413 | 83 | 13.7346 | 8558.99 | 5 | 6.2832 | 1362.2 | -7.3202
[10 empty] | 1036.45 | 8574.14 | 8.27264 | 89 | 13.7831 | 8636.56 | 5 | 6.2832 | 1374.55 | -6.4803
[10 empty] | 976.685 | 8538.92 | 8.74276 | 94 | 13.7458 | 8594.59 | 5 | 6.2832 | 1367.87 | -6.9347
[10 empty] | 986.165 | 8481.73 | 8.60073 | 101 | 13.68 | 8538.87 | 5 | 6.2832 | 1359 | -7.5381
[10 empty] | 983.448 | 8529.83 | 8.6734 | 106 | 13.743 | 8586.34 | 5 | 6.2832 | 1366.55 | -7.0241
[10 empty] | 1022.72 | 8492.13 | 8.30348 | 111 | 13.695 | 8553.5 | 5 | 6.2832 | 1361.33 | -7.3797
[10 empty] | 961.938 | 8492.62 | 8.82866 | 116 | 13.6693 | 8546.93 | 5 | 6.2832 | 1360.28 | -7.4508
[10 empty] | 963.851 | 8467.92 | 8.7855 | 122 | 13.6457 | 8522.59 | 5 | 6.2832 | 1356.41 | -7.7143
[10 empty] | 1021.43 | 8439.08 | 8.26206 | 127 | 13.6096 | 8500.67 | 5 | 6.2832 | 1352.92 | -7.9517
[10 empty] | 973.779 | 8418.88 | 8.64557 | 132 | 13.5648 | 8475.01 | 5 | 6.2832 | 1348.84 | -8.2296
[10 empty] | 969.768 | 8413.63 | 8.67592 | 137 | 13.5618 | 8469.33 | 5 | 6.2832 | 1347.93 | -8.2911
[10 empty] | 957.172 | 8441.34 | 8.81903 | 142 | 13.6012 | 8495.43 | 5 | 6.2832 | 1352.09 | -8.0085
[10 empty] | 973.383 | 8387.6 | 8.61696 | 148 | 13.5161 | 8443.9 | 5 | 6.2832 | 1343.88 | -8.5665
[10 empty] | 938.924 | 8389.97 | 8.93573 | 153 | 13.5191 | 8442.35 | 5 | 6.2832 | 1343.64 | -8.5832
[10 empty] | 987.804 | 8340.66 | 8.44364 | 158 | 13.4473 | 8398.95 | 5 | 6.2832 | 1336.73 | -9.0531
[10 empty] | 926.1 | 8349.34 | 9.01559 | 163 | 13.4522 | 8400.55 | 5 | 6.2832 | 1336.98 | -9.0359
[10 empty] | 963.4 | 8337.14 | 8.65386 | 169 | 13.4074 | 8392.62 | 5 | 6.2832 | 1335.72 | -9.1218
[10 empty] | 947.083 | 8343.26 | 8.80943 | 174 | 13.4449 | 8396.85 | 5 | 6.2832 | 1336.4 | -9.076
[10 empty] | 936.113 | 8269.14 | 8.83348 | 180 | 13.3253 | 8321.96 | 5 | 6.2832 | 1324.48 | -9.8869
[10 empty] | 944.802 | 8294.93 | 8.77954 | 185 | 13.3871 | 8348.57 | 5 | 6.2832 | 1328.71 | -9.5987
[10 empty] | 903.234 | 8317.56 | 9.20865 | 190 | 13.3908 | 8366.46 | 5 | 6.2832 | 1331.56 | -9.405
[10 empty] | 906.774 | 8316.17 | 9.17116 | 196 | 13.3957 | 8365.46 | 5 | 6.2832 | 1331.4 | -9.4158
[10 empty] | 945.673 | 8267.8 | 8.74276 | 201 | 13.329 | 8321.7 | 5 | 6.2832 | 1324.44 | -9.8896
[10 empty] | 951.368 | 8290.69 | 8.7145 | 206 | 13.3696 | 8345.1 | 5 | 6.2832 | 1328.16 | -9.6363
[10 empty] | 936.178 | 8245.89 | 8.80803 | 212 | 13.3311 | 8298.86 | 5 | 6.2832 | 1320.8 | -10.137
[10 empty] | 957.312 | 8258.85 | 8.62712 | 217 | 13.3071 | 8314.15 | 5 | 6.2832 | 1323.23 | -9.9715
[10 empty] | 948.813 | 8250.65 | 8.69575 | 222 | 13.2964 | 8305.02 | 5 | 6.2832 | 1321.78 | -10.07
[10 empty] | 938.607 | 8228.26 | 8.76646 | 227 | 13.3052 | 8281.62 | 5 | 6.2832 | 1318.06 | -10.324
[10 empty] | 846.024 | 8242.08 | 9.74213 | 233 | 13.2842 | 8285.39 | 5 | 6.2832 | 1318.66 | -10.283
[10 empty] | 862.347 | 8230.45 | 9.54424 | 238 | 13.2082 | 8275.5 | 5 | 6.2832 | 1317.08 | -10.39
[10 empty] | 914.93 | 8181.22 | 8.94191 | 243 | 13.2241 | 8232.22 | 5 | 6.2832 | 1310.19 | -10.859
[10 empty] | 949.742 | 8218.94 | 8.65387 | 248 | 13.2548 | 8273.63 | 5 | 6.2832 | 1316.79 | -10.41
[10 empty] | 916.184 | 8186.78 | 8.93574 | 254 | 13.1912 | 8237.88 | 5 | 6.2832 | 1311.1 | -10.797
[10 empty] | 943.002 | 8240.92 | 8.73902 | 259 | 13.2551 | 8294.7 | 5 | 6.2832 | 1320.14 | -10.182
[10 empty] | 907.08 | 8232.89 | 9.07626 | 264 | 13.2436 | 8282.71 | 5 | 6.2832 | 1318.23 | -10.312
[10 empty] | 999.259 | 8237.16 | 8.24326 | 269 | 13.2583 | 8297.55 | 5 | 6.2832 | 1320.59 | -10.151
[10 empty] | 851.239 | 8190.54 | 9.62191 | 275 | 13.2021 | 8234.66 | 5 | 6.2832 | 1310.58 | -10.832
[10 empty] | 871.635 | 8263.12 | 9.48002 | 280 | 13.2399 | 8308.96 | 5 | 6.2832 | 1322.41 | -10.028
[10 empty] | 997.156 | 8153.21 | 8.17647 | 285 | 13.1751 | 8213.96 | 5 | 6.2832 | 1307.29 | -11.056
[10 empty] | 947.735 | 8214.76 | 8.66778 | 290 | 13.2077 | 8269.25 | 5 | 6.2832 | 1316.09 | -10.458
[10 empty] | 867.41 | 8203.87 | 9.45789 | 296 | 13.2217 | 8249.6 | 5 | 6.2832 | 1312.96 | -10.67
[13 empty] | 300 |  |  |  |  | 1307.344 | -11.0524
[10 empty] | 981.359 | 8146.61 | 8.30135 | 301 | 13.1483 | 8205.51 | 5 | 6.2832 | 1305.94 | -11.148
[10 empty] | 950.099 | 8181.34 | 8.61104 | 306 | 13.2089 | 8236.32 | 5 | 6.2832 | 1310.85 | -10.814
[10 empty] | 980.271 | 8223.34 | 8.38884 | 311 | 13.249 | 8281.56 | 5 | 6.2832 | 1318.05 | -10.324
[10 empty] | 969.703 | 8119.75 | 8.37344 | 317 | 13.1536 | 8177.45 | 5 | 6.2832 | 1301.48 | -11.452
[10 empty] | 950.409 | 8189.64 | 8.61697 | 323 | 13.1963 | 8244.61 | 5 | 6.2832 | 1312.17 | -10.724
[10 empty] | 887.595 | 8192.48 | 9.22997 | 328 | 13.2019 | 8240.42 | 5 | 6.2832 | 1311.5 | -10.77
[10 empty] | 944.151 | 8109.78 | 8.5895 | 333 | 13.124 | 8164.56 | 5 | 6.2832 | 1299.43 | -11.591
[10 empty] | 948.173 | 8140.01 | 8.58494 | 338 | 13.1478 | 8195.04 | 5 | 6.2832 | 1304.28 | -11.261
[10 empty] | 974.245 | 8138.97 | 8.35413 | 343 | 13.1263 | 8197.07 | 5 | 6.2832 | 1304.6 | -11.239
[10 empty] | 905.401 | 8170.5 | 9.02418 | 349 | 13.1559 | 8220.52 | 5 | 6.2832 | 1308.33 | -10.985
[10 empty] | 947.789 | 8197.65 | 8.64924 | 354 | 13.2098 | 8252.26 | 5 | 6.2832 | 1313.38 | -10.642
[10 empty] | 937.74 | 8110.74 | 8.64924 | 359 | 13.0683 | 8164.77 | 5 | 6.2832 | 1299.46 | -11.589
[10 empty] | 922.201 | 8102.01 | 8.78551 | 364 | 13.0652 | 8154.32 | 5 | 6.2832 | 1297.8 | -11.702
[10 empty] | 978.741 | 8162.64 | 8.33993 | 369 | 13.1434 | 8221.11 | 5 | 6.2832 | 1308.43 | -10.979
[10 empty] | 940.942 | 8104.92 | 8.61362 | 375 | 13.0862 | 8159.35 | 5 | 6.2832 | 1298.6 | -11.648
[10 empty] | 962.091 | 8190.78 | 8.51352 | 382 | 13.1872 | 8247.09 | 5 | 6.2832 | 1312.56 | -10.698
[10 empty] | 926.74 | 8162.76 | 8.80803 | 388 | 13.138 | 8215.2 | 5 | 6.2832 | 1307.49 | -11.043
[10 empty] | 982.289 | 8218.93 | 8.36712 | 393 | 13.2084 | 8277.42 | 5 | 6.2832 | 1317.39 | -10.369
[10 empty] | 907.047 | 8095.91 | 8.92557 | 398 | 13.0477 | 8146.56 | 5 | 6.2832 | 1296.56 | -11.786
[10 empty] | 907.339 | 8040.21 | 8.86131 | 403 | 12.9619 | 8091.25 | 5 | 6.2832 | 1287.76 | -12.385
[10 empty] | 914.278 | 8083.8 | 8.84173 | 409 | 13.027 | 8135.34 | 5 | 6.2832 | 1294.78 | -11.908
[10 empty] | 989.819 | 8105.54 | 8.18891 | 414 | 13.0589 | 8165.76 | 5 | 6.2832 | 1299.62 | -11.578
[10 empty] | 934.851 | 8127.96 | 8.69439 | 419 | 13.0862 | 8181.55 | 5 | 6.2832 | 1302.13 | -11.407
[10 empty] | 906.363 | 8088.97 | 8.92465 | 424 | 13.0333 | 8139.59 | 5 | 6.2832 | 1295.45 | -11.862
[10 empty] | 872.96 | 8108.23 | 9.2882 | 430 | 13.0599 | 8155.09 | 5 | 6.2832 | 1297.92 | -11.694
[10 empty] | 930.887 | 8120.97 | 8.7239 | 435 | 13.0736 | 8174.15 | 5 | 6.2832 | 1300.95 | -11.487
[10 empty] | 962.064 | 8173.33 | 8.49562 | 440 | 13.1352 | 8229.76 | 5 | 6.2832 | 1309.8 | -10.885
[10 empty] | 945.159 | 8134.47 | 8.60645 | 445 | 13.047 | 8189.19 | 5 | 6.2832 | 1303.35 | -11.325
[10 empty] | 986.296 | 8129.08 | 8.24204 | 451 | 13.1562 | 8188.7 | 5 | 6.2832 | 1303.27 | -11.33
[10 empty] | 970.563 | 8120.81 | 8.36712 | 456 | 13.0594 | 8178.6 | 5 | 6.2832 | 1301.66 | -11.439
[10 empty] | 945.323 | 8096.01 | 8.56428 | 461 | 13.0209 | 8151.01 | 5 | 6.2832 | 1297.27 | -11.738
[10 empty] | 940.359 | 8143.19 | 8.65966 | 466 | 13.1196 | 8197.3 | 5 | 6.2832 | 1304.64 | -11.237
[10 empty] | 958.819 | 8115.01 | 8.46355 | 471 | 13.0249 | 8171.46 | 5 | 6.2832 | 1300.52 | -11.517
[10 empty] | 898.059 | 8119.15 | 9.04077 | 477 | 13.058 | 8168.66 | 5 | 6.2832 | 1300.08 | -11.547
[10 empty] | 879.208 | 8148.93 | 9.26849 | 482 | 13.0885 | 8196.22 | 5 | 6.2832 | 1304.47 | -11.248
[10 empty] | 872.164 | 8121.8 | 9.31223 | 487 | 13.041 | 8168.49 | 5 | 6.2832 | 1300.05 | -11.549
[10 empty] | 877 | 8123.82 | 9.26319 | 492 | 13.0813 | 8171.02 | 5 | 6.2832 | 1300.45 | -11.521
[10 empty] | 939.051 | 8166.67 | 8.69673 | 499 | 13.1163 | 8220.48 | 5 | 6.2832 | 1308.33 | -10.986
[10 empty] | 886.944 | 8091.91 | 9.12336 | 504 | 13.0305 | 8140.37 | 5 | 6.2832 | 1295.58 | -11.853
[10 empty] | 896.136 | 8068.9 | 9.0041 | 509 | 13.0018 | 8118.51 | 5 | 6.2832 | 1292.1 | -12.09
[10 empty] | 878.649 | 8074.44 | 9.1896 | 515 | 13.0116 | 8122.1 | 5 | 6.2832 | 1292.67 | -12.051
[10 empty] | 945.429 | 8039.58 | 8.50363 | 520 | 12.953 | 8094.98 | 5 | 6.2832 | 1288.35 | -12.345
[10 empty] | 871.744 | 8053.06 | 9.23787 | 525 | 12.9733 | 8100.11 | 5 | 6.2832 | 1289.17 | -12.289
[10 empty] | 902.11 | 8028.87 | 8.9001 | 530 | 12.9705 | 8079.39 | 5 | 6.2832 | 1285.87 | -12.513
[10 empty] | 890.918 | 8068.11 | 9.05595 | 536 | 12.9696 | 8117.15 | 5 | 6.2832 | 1291.88 | -12.105
[10 empty] | 927.618 | 8014.62 | 8.64 | 541 | 12.9243 | 8068.12 | 5 | 6.2832 | 1284.08 | -12.636
[10 empty] | 954.028 | 8037.45 | 8.42475 | 546 | 12.9243 | 8093.87 | 5 | 6.2832 | 1288.18 | -12.357
[10 empty] | 910.895 | 7994.9 | 8.77697 | 551 | 12.8644 | 8046.62 | 5 | 6.2832 | 1280.66 | -12.868
[10 empty] | 901.983 | 8042.3 | 8.91625 | 557 | 12.9253 | 8092.72 | 5 | 6.2832 | 1287.99 | -12.369
[10 empty] | 881.024 | 8005.38 | 9.08645 | 562 | 12.884 | 8053.71 | 5 | 6.2832 | 1281.78 | -12.792
[10 empty] | 916.822 | 7996.11 | 8.72155 | 567 | 12.9024 | 8048.5 | 5 | 6.2832 | 1280.95 | -12.848
[10 empty] | 900.271 | 7997.11 | 8.883 | 572 | 12.87 | 8047.62 | 5 | 6.2832 | 1280.82 | -12.857
[10 empty] | 907.794 | 8032.15 | 8.84798 | 577 | 12.9383 | 8083.29 | 5 | 6.2832 | 1286.49 | -12.471
[10 empty] | 920.933 | 8068.95 | 8.76171 | 583 | 12.9404 | 8121.34 | 5 | 6.2832 | 1292.55 | -12.059
[10 empty] | 904.769 | 8028.25 | 8.87326 | 588 | 12.9215 | 8079.07 | 5 | 6.2832 | 1285.82 | -12.517
[10 empty] | 910.681 | 8031.34 | 8.81904 | 593 | 12.9484 | 8082.8 | 5 | 6.2832 | 1286.41 | -12.477
[10 empty] | 858.839 | 8089.75 | 9.4194 | 598 | 13.0113 | 8135.21 | 5 | 6.2832 | 1294.76 | -11.909
[13 empty] | 600 |  |  |  |  | 1291.844 | -12.1074
[10 empty] | 903.088 | 8038.87 | 8.90153 | 603 | 12.9733 | 8089.44 | 5 | 6.2832 | 1287.47 | -12.405
[10 empty] | 894.693 | 8066.19 | 9.0156 | 609 | 12.999 | 8115.66 | 5 | 6.2832 | 1291.64 | -12.121
[10 empty] | 931.186 | 8082.16 | 8.67942 | 614 | 12.9885 | 8135.62 | 5 | 6.2832 | 1294.82 | -11.905
[10 empty] | 879.691 | 7997.76 | 9.09155 | 619 | 12.8679 | 8046 | 5 | 6.2832 | 1280.56 | -12.875
[10 empty] | 910.948 | 8003.14 | 8.78551 | 624 | 12.9111 | 8054.82 | 5 | 6.2832 | 1281.96 | -12.78
[10 empty] | 899.574 | 8031.71 | 8.92834 | 630 | 12.8817 | 8081.93 | 5 | 6.2832 | 1286.28 | -12.486
[10 empty] | 930.637 | 7985.22 | 8.58038 | 635 | 12.8366 | 8039.27 | 5 | 6.2832 | 1279.49 | -12.948
[10 empty] | 868.647 | 7983.46 | 9.19069 | 641 | 12.8457 | 8030.58 | 5 | 6.2832 | 1278.1 | -13.042
[10 empty] | 899.111 | 7950.97 | 8.84315 | 646 | 12.8124 | 8001.65 | 5 | 6.2832 | 1273.5 | -13.355
[10 empty] | 942.618 | 7973.72 | 8.45912 | 651 | 12.8551 | 8029.24 | 5 | 6.2832 | 1277.89 | -13.057
[10 empty] | 842.754 | 8009.05 | 9.50343 | 656 | 12.8355 | 8053.27 | 5 | 6.2832 | 1281.71 | -12.796
[10 empty] | 865.065 | 7946.22 | 9.18569 | 662 | 12.7844 | 7993.17 | 5 | 6.2832 | 1272.15 | -13.447
[10 empty] | 856.294 | 7932.02 | 9.2632 | 667 | 12.7772 | 7978.1 | 5 | 6.2832 | 1269.75 | -13.61
[10 empty] | 933.647 | 7935.22 | 8.49916 | 672 | 12.7524 | 7989.96 | 5 | 6.2832 | 1271.64 | -13.482
[10 empty] | 897.626 | 7968.33 | 8.87711 | 677 | 12.7732 | 8018.73 | 5 | 6.2832 | 1276.22 | -13.17
[10 empty] | 896.741 | 7976.7 | 8.89521 | 683 | 12.7858 | 8026.95 | 5 | 6.2832 | 1277.53 | -13.081
[10 empty] | 940.979 | 7959.85 | 8.45912 | 688 | 12.7772 | 8015.28 | 5 | 6.2832 | 1275.67 | -13.208
[10 empty] | 916.785 | 7950.76 | 8.67244 | 693 | 12.8252 | 8003.44 | 5 | 6.2832 | 1273.78 | -13.336
[10 empty] | 841.795 | 7978.88 | 9.47841 | 698 | 12.8443 | 8023.16 | 5 | 6.2832 | 1276.92 | -13.122
[10 empty] | 914.857 | 7916.88 | 8.65368 | 704 | 12.758 | 7969.56 | 5 | 6.2832 | 1268.39 | -13.703
[10 empty] | 885.02 | 7905.04 | 8.93204 | 709 | 12.7294 | 7954.42 | 5 | 6.2832 | 1265.98 | -13.867
[10 empty] | 865.003 | 7873.99 | 9.10285 | 714 | 12.6981 | 7921.36 | 5 | 6.2832 | 1260.72 | -14.225
[10 empty] | 877.294 | 7931.42 | 9.04078 | 719 | 12.7266 | 7979.79 | 5 | 6.2832 | 1270.02 | -13.592
[10 empty] | 874.106 | 7911.25 | 9.05068 | 724 | 12.7084 | 7959.39 | 5 | 6.2832 | 1266.77 | -13.813
[10 empty] | 891.13 | 7855.52 | 8.81524 | 730 | 12.6375 | 7905.9 | 5 | 6.2832 | 1258.26 | -14.392
[10 empty] | 890.785 | 7869.64 | 8.8345 | 735 | 12.6827 | 7919.89 | 5 | 6.2832 | 1260.49 | -14.241
[10 empty] | 876.379 | 7901.08 | 9.0156 | 740 | 12.7238 | 7949.54 | 5 | 6.2832 | 1265.2 | -13.92
[10 empty] | 862.538 | 7846.22 | 9.09667 | 745 | 12.6748 | 7893.49 | 5 | 6.2832 | 1256.28 | -14.526
[10 empty] | 924.21 | 7893.24 | 8.54052 | 750 | 12.7506 | 7947.16 | 5 | 6.2832 | 1264.83 | -13.945
[10 empty] | 862.825 | 7915.54 | 9.17398 | 756 | 12.7424 | 7962.43 | 5 | 6.2832 | 1267.26 | -13.78
[10 empty] | 897.469 | 7901.89 | 8.80464 | 761 | 12.7053 | 7952.69 | 5 | 6.2832 | 1265.71 | -13.885
[10 empty] | 890.178 | 7928.32 | 8.90644 | 766 | 12.7175 | 7978.13 | 5 | 6.2832 | 1269.76 | -13.61
[10 empty] | 885.605 | 7956.37 | 8.98411 | 771 | 12.7982 | 8005.5 | 5 | 6.2832 | 1274.11 | -13.314
[10 empty] | 897.771 | 7934.78 | 8.83832 | 777 | 12.7727 | 7985.41 | 5 | 6.2832 | 1270.91 | -13.531
[10 empty] | 892.203 | 7876.97 | 8.82867 | 782 | 12.6897 | 7927.34 | 5 | 6.2832 | 1261.67 | -14.16
[10 empty] | 850.748 | 7896.26 | 9.28156 | 787 | 12.6988 | 7941.96 | 5 | 6.2832 | 1264 | -14.002
[10 empty] | 879.866 | 7887.3 | 8.9642 | 792 | 12.6953 | 7936.23 | 5 | 6.2832 | 1263.09 | -14.064
[10 empty] | 890.546 | 7884.74 | 8.85384 | 798 | 12.6986 | 7934.88 | 5 | 6.2832 | 1262.87 | -14.078
[10 empty] | 932.115 | 7922.2 | 8.49916 | 803 | 12.758 | 7976.84 | 5 | 6.2832 | 1269.55 | -13.624
[10 empty] | 893.38 | 7891.66 | 8.83349 | 808 | 12.7044 | 7942.07 | 5 | 6.2832 | 1264.02 | -14
[10 empty] | 896.101 | 7870.57 | 8.78313 | 813 | 12.6564 | 7921.42 | 5 | 6.2832 | 1260.73 | -14.224
[10 empty] | 903.17 | 7850.41 | 8.69206 | 818 | 12.6428 | 7902.19 | 5 | 6.2832 | 1257.67 | -14.432
[10 empty] | 861.887 | 7871.26 | 9.13259 | 824 | 12.7198 | 7918.31 | 5 | 6.2832 | 1260.23 | -14.258
[10 empty] | 883.351 | 7893.58 | 8.93595 | 829 | 12.6787 | 7942.85 | 5 | 6.2832 | 1264.14 | -13.992
[10 empty] | 913.495 | 7787.49 | 8.52495 | 834 | 12.564 | 7840.89 | 5 | 6.2832 | 1247.91 | -15.096
[10 empty] | 888.825 | 7863.06 | 8.84657 | 839 | 12.6239 | 7913.13 | 5 | 6.2832 | 1259.41 | -14.314
[10 empty] | 925.834 | 7827.64 | 8.4547 | 845 | 12.6503 | 7882.21 | 5 | 6.2832 | 1254.49 | -14.649
[10 empty] | 863.289 | 7783.07 | 9.0156 | 850 | 12.5437 | 7830.8 | 5 | 6.2832 | 1246.31 | -15.205
[10 empty] | 886.18 | 7841.8 | 8.84899 | 855 | 12.6256 | 7891.71 | 5 | 6.2832 | 1256 | -14.546
[10 empty] | 885.297 | 7851.16 | 8.8684 | 860 | 12.6396 | 7900.92 | 5 | 6.2832 | 1257.47 | -14.446
[10 empty] | 870.37 | 7899.71 | 9.07626 | 866 | 12.7116 | 7947.51 | 5 | 6.2832 | 1264.88 | -13.941
[10 empty] | 921.614 | 7861.89 | 8.53057 | 871 | 12.6697 | 7915.73 | 5 | 6.2832 | 1259.82 | -14.286
[10 empty] | 850.989 | 7858.16 | 9.23415 | 876 | 12.627 | 7904.1 | 5 | 6.2832 | 1257.97 | -14.412
[10 empty] | 915.804 | 7895.67 | 8.62157 | 881 | 12.6864 | 7948.6 | 5 | 6.2832 | 1265.06 | -13.93
[10 empty] | 848.001 | 7757.57 | 9.14807 | 887 | 12.5041 | 7803.78 | 5 | 6.2832 | 1242.01 | -15.498
[10 empty] | 937.889 | 7863.73 | 8.38449 | 892 | 12.6685 | 7919.46 | 5 | 6.2832 | 1260.42 | -14.245
[10 empty] | 827.153 | 7818.57 | 9.45238 | 897 | 12.6165 | 7862.2 | 5 | 6.2832 | 1251.3 | -14.865
[13 empty] | 900 |  |  |  |  | 1252.56 | -14.7798
[10 empty] | 918.345 | 7821.62 | 8.51708 | 902 | 12.6403 | 7875.35 | 5 | 6.2832 | 1253.4 | -14.723
[10 empty] | 887.283 | 7782.55 | 8.77122 | 908 | 12.5423 | 7832.97 | 5 | 6.2832 | 1246.65 | -15.182
[10 empty] | 849.199 | 7759.77 | 9.13774 | 913 | 12.4721 | 7806.1 | 5 | 6.2832 | 1242.38 | -15.473
[10 empty] | 890.438 | 7783.85 | 8.74159 | 918 | 12.5323 | 7834.61 | 5 | 6.2832 | 1246.91 | -15.164
[10 empty] | 850.461 | 7722.08 | 9.07987 | 923 | 12.4378 | 7768.77 | 5 | 6.2832 | 1236.43 | -15.877
[10 empty] | 888.484 | 7692.95 | 8.65851 | 928 | 12.3942 | 7744.08 | 5 | 6.2832 | 1232.51 | -16.144
[10 empty] | 846.773 | 7733.23 | 9.13259 | 934 | 12.466 | 7779.45 | 5 | 6.2832 | 1238.13 | -15.761
[10 empty] | 853.407 | 7780.65 | 9.11716 | 939 | 12.4814 | 7827.31 | 5 | 6.2832 | 1245.75 | -15.243
[10 empty] | 864.545 | 7745.67 | 8.95924 | 944 | 12.4742 | 7793.77 | 5 | 6.2832 | 1240.41 | -15.606
[10 empty] | 848.328 | 7726.55 | 9.10797 | 949 | 12.4317 | 7772.98 | 5 | 6.2832 | 1237.1 | -15.831
[10 empty] | 847.521 | 7679.41 | 9.06103 | 954 | 12.3557 | 7726.04 | 5 | 6.2832 | 1229.63 | -16.34
[10 empty] | 837.353 | 7727.65 | 9.22867 | 961 | 12.4292 | 7772.89 | 5 | 6.2832 | 1237.09 | -15.832
[10 empty] | 837.665 | 7715.32 | 9.21052 | 966 | 12.4152 | 7760.66 | 5 | 6.2832 | 1235.14 | -15.965
[10 empty] | 824.507 | 7743.86 | 9.39211 | 971 | 12.4457 | 7787.63 | 5 | 6.2832 | 1239.44 | -15.673
[10 empty] | 814.117 | 7735.96 | 9.50227 | 976 | 12.4271 | 7778.68 | 5 | 6.2832 | 1238.01 | -15.77
[10 empty] | 884.006 | 7766.45 | 8.78552 | 982 | 12.4894 | 7816.59 | 5 | 6.2832 | 1244.05 | -15.359
[10 empty] | 872.618 | 7711.43 | 8.83711 | 987 | 12.4091 | 7760.64 | 5 | 6.2832 | 1235.14 | -15.965
[10 empty] | 830.233 | 7699.42 | 9.27381 | 992 | 12.3655 | 7744.05 | 5 | 6.2832 | 1232.5 | -16.145
[10 empty] | 834.927 | 7703.26 | 9.22626 | 997 | 12.3905 | 7748.37 | 5 | 6.2832 | 1233.19 | -16.098
[10 empty] | 810.078 | 7684.07 | 9.48559 | 1002 | 12.3632 | 7726.65 | 5 | 6.2832 | 1229.73 | -16.333
[10 empty] | 883.66 | 7674.64 | 8.68506 | 1008 | 12.3364 | 7725.34 | 5 | 6.2832 | 1229.52 | -16.347
[10 empty] | 860.279 | 7695.91 | 8.94583 | 1013 | 12.3758 | 7743.85 | 5 | 6.2832 | 1232.47 | -16.147
[10 empty] | 875.106 | 7630.23 | 8.71921 | 1018 | 12.2822 | 7680.25 | 5 | 6.2832 | 1222.35 | -16.836
[10 empty] | 848.369 | 7678.31 | 9.05068 | 1023 | 12.3611 | 7725.04 | 5 | 6.2832 | 1229.47 | -16.351
[10 empty] | 837.44 | 7638.12 | 9.1208 | 1029 | 12.2783 | 7683.89 | 5 | 6.2832 | 1222.93 | -16.796
[10 empty] | 866.615 | 7634.4 | 8.80944 | 1034 | 12.3296 | 7683.42 | 5 | 6.2832 | 1222.85 | -16.801
[10 empty] | 835.22 | 7632.03 | 9.13775 | 1039 | 12.3007 | 7677.59 | 5 | 6.2832 | 1221.92 | -16.864
[10 empty] | 819.045 | 7665.9 | 9.35955 | 1044 | 12.3224 | 7709.53 | 5 | 6.2832 | 1227.01 | -16.518
[10 empty] | 838.24 | 7662.86 | 9.14162 | 1050 | 12.2902 | 7708.58 | 5 | 6.2832 | 1226.85 | -16.529
[10 empty] | 880.687 | 7691.33 | 8.73333 | 1055 | 12.3912 | 7741.59 | 5 | 6.2832 | 1232.11 | -16.171
[10 empty] | 886.516 | 7684.13 | 8.66779 | 1060 | 12.3298 | 7735.1 | 5 | 6.2832 | 1231.08 | -16.242
[10 empty] | 864.591 | 7696.19 | 8.90154 | 1065 | 12.3832 | 7744.6 | 5 | 6.2832 | 1232.59 | -16.139
[10 empty] | 813.495 | 7643.57 | 9.39597 | 1071 | 12.2874 | 7686.74 | 5 | 6.2832 | 1223.38 | -16.765
[10 empty] | 862.533 | 7669.43 | 8.89176 | 1076 | 12.3476 | 7717.78 | 5 | 6.2832 | 1228.32 | -16.429
[10 empty] | 842.404 | 7702.02 | 9.14291 | 1081 | 12.3592 | 7747.95 | 5 | 6.2832 | 1233.12 | -16.102
[10 empty] | 864.985 | 7638.58 | 8.83088 | 1086 | 12.293 | 7687.4 | 5 | 6.2832 | 1223.48 | -16.758
[10 empty] | 886.913 | 7614.94 | 8.58589 | 1091 | 12.2582 | 7666.42 | 5 | 6.2832 | 1220.14 | -16.985
[10 empty] | 856.256 | 7654.46 | 8.93945 | 1097 | 12.3126 | 7702.2 | 5 | 6.2832 | 1225.84 | -16.598
[10 empty] | 837.347 | 7629.93 | 9.11203 | 1102 | 12.2948 | 7675.74 | 5 | 6.2832 | 1221.63 | -16.884
[10 empty] | 805.771 | 7629.81 | 9.46896 | 1107 | 12.2895 | 7672.24 | 5 | 6.2832 | 1221.07 | -16.922
[10 empty] | 827.654 | 7591.64 | 9.17247 | 1112 | 12.2008 | 7636.62 | 5 | 6.2832 | 1215.4 | -17.308
[10 empty] | 855.112 | 7641.24 | 8.93595 | 1118 | 12.2806 | 7688.94 | 5 | 6.2832 | 1223.73 | -16.741
[10 empty] | 829.049 | 7567.1 | 9.12744 | 1123 | 12.1789 | 7612.38 | 5 | 6.2832 | 1211.54 | -17.57
[10 empty] | 819.411 | 7581.7 | 9.25262 | 1128 | 12.195 | 7625.85 | 5 | 6.2832 | 1213.69 | -17.425
[10 empty] | 849.549 | 7575.84 | 8.91749 | 1133 | 12.2102 | 7623.33 | 5 | 6.2832 | 1213.29 | -17.452
[10 empty] | 822.597 | 7612.09 | 9.25372 | 1139 | 12.2734 | 7656.4 | 5 | 6.2832 | 1218.55 | -17.094
[10 empty] | 828.636 | 7554.81 | 9.11716 | 1144 | 12.1617 | 7600.12 | 5 | 6.2832 | 1209.59 | -17.703
[10 empty] | 802.697 | 7592.75 | 9.45905 | 1149 | 12.1934 | 7635.07 | 5 | 6.2832 | 1215.16 | -17.325
[10 empty] | 865.366 | 7544.12 | 8.71784 | 1154 | 12.1267 | 7593.59 | 5 | 6.2832 | 1208.55 | -17.774
[10 empty] | 830.657 | 7542.27 | 9.07988 | 1160 | 12.1001 | 7587.87 | 5 | 6.2832 | 1207.64 | -17.836
[10 empty] | 862.611 | 7586.72 | 8.79507 | 1165 | 12.2256 | 7635.61 | 5 | 6.2832 | 1215.24 | -17.319
[10 empty] | 864.26 | 7550.76 | 8.73668 | 1170 | 12.1505 | 7600.06 | 5 | 6.2832 | 1209.58 | -17.704
[10 empty] | 796.188 | 7579.86 | 9.52019 | 1175 | 12.1486 | 7621.56 | 5 | 6.2832 | 1213.01 | -17.471
[10 empty] | 842.208 | 7589.67 | 9.01163 | 1180 | 12.2071 | 7636.25 | 5 | 6.2832 | 1215.34 | -17.312
[10 empty] | 807.817 | 7535.59 | 9.32834 | 1186 | 12.1155 | 7578.77 | 5 | 6.2832 | 1206.19 | -17.934
[10 empty] | 826.417 | 7484 | 9.05596 | 1191 | 12.0898 | 7529.49 | 5 | 6.2832 | 1198.35 | -18.468
[10 empty] | 819.28 | 7550.29 | 9.21576 | 1196 | 12.1687 | 7594.61 | 5 | 6.2832 | 1208.72 | -17.763
[13 empty] | 1200 |  |  |  |  | 1214.648 | -17.359
[10 empty] | 743.489 | 7604.95 | 10.2287 | 1201 | 12.1764 | 7641.21 | 5 | 6.2832 | 1216.13 | -17.258
[10 empty] | 793.669 | 7532.83 | 9.49115 | 1206 | 12.1108 | 7574.52 | 5 | 6.2832 | 1205.52 | -17.98
[10 empty] | 850.906 | 7504.19 | 8.81905 | 1212 | 12.1316 | 7552.27 | 5 | 6.2832 | 1201.98 | -18.221
[10 empty] | 836.899 | 7562 | 9.03574 | 1217 | 12.1192 | 7608.17 | 5 | 6.2832 | 1210.87 | -17.616
[10 empty] | 816.752 | 7507.76 | 9.19222 | 1222 | 12.0376 | 7552.06 | 5 | 6.2832 | 1201.94 | -18.224
[10 empty] | 884.507 | 7517.58 | 8.49917 | 1227 | 12.1267 | 7569.43 | 5 | 6.2832 | 1204.71 | -18.035
[10 empty] | 822.94 | 7541.1 | 9.16361 | 1233 | 12.1551 | 7585.87 | 5 | 6.2832 | 1207.33 | -17.857
[10 empty] | 886.013 | 7506.69 | 8.47243 | 1238 | 12.0786 | 7558.8 | 5 | 6.2832 | 1203.02 | -18.151
[10 empty] | 802.086 | 7510.24 | 9.36339 | 1243 | 12.1076 | 7552.95 | 5 | 6.2832 | 1202.09 | -18.214
[10 empty] | 868.755 | 7542.32 | 8.68176 | 1248 | 12.1572 | 7592.19 | 5 | 6.2832 | 1208.33 | -17.789
[10 empty] | 858.188 | 7551.94 | 8.79986 | 1253 | 12.1458 | 7600.54 | 5 | 6.2832 | 1209.66 | -17.699
[10 empty] | 808.124 | 7550.6 | 9.34336 | 1259 | 12.0898 | 7593.72 | 5 | 6.2832 | 1208.57 | -17.773
[10 empty] | 849.302 | 7499.24 | 8.82988 | 1264 | 12.0861 | 7547.18 | 5 | 6.2832 | 1201.17 | -18.276
[10 empty] | 821.643 | 7491.05 | 9.11717 | 1269 | 12.0621 | 7535.98 | 5 | 6.2832 | 1199.38 | -18.398
[10 empty] | 826.801 | 7521.14 | 9.09667 | 1274 | 12.1076 | 7566.45 | 5 | 6.2832 | 1204.23 | -18.068
[10 empty] | 803.477 | 7511.51 | 9.34875 | 1281 | 12.0863 | 7554.36 | 5 | 6.2832 | 1202.31 | -18.199
[10 empty] | 820.264 | 7482.7 | 9.1223 | 1286 | 12.0509 | 7527.52 | 5 | 6.2832 | 1198.04 | -18.489
[10 empty] | 848.046 | 7551.85 | 8.90501 | 1291 | 12.1316 | 7599.32 | 5 | 6.2832 | 1209.47 | -17.712
[10 empty] | 854.839 | 7496.8 | 8.76984 | 1296 | 12.0119 | 7545.38 | 5 | 6.2832 | 1200.88 | -18.296
[10 empty] | 834.981 | 7404.1 | 8.86739 | 1301 | 11.9284 | 7451.03 | 5 | 6.2832 | 1185.87 | -19.318
[10 empty] | 760.798 | 7440.69 | 9.7801 | 1307 | 11.9217 | 7479.48 | 5 | 6.2832 | 1190.39 | -19.01
[10 empty] | 817.675 | 7436.9 | 9.09518 | 1312 | 11.9478 | 7481.72 | 5 | 6.2832 | 1190.75 | -18.985
[10 empty] | 785.546 | 7395.99 | 9.41508 | 1317 | 11.899 | 7437.59 | 5 | 6.2832 | 1183.73 | -19.463
[10 empty] | 833.706 | 7380.66 | 8.85284 | 1322 | 11.9168 | 7427.6 | 5 | 6.2832 | 1182.14 | -19.571
[10 empty] | 764.324 | 7414.97 | 9.70134 | 1328 | 11.9375 | 7454.26 | 5 | 6.2832 | 1186.38 | -19.283
[10 empty] | 797.299 | 7395.06 | 9.27514 | 1333 | 11.907 | 7437.92 | 5 | 6.2832 | 1183.78 | -19.46
[10 empty] | 844.418 | 7413.45 | 8.77936 | 1338 | 11.9478 | 7461.39 | 5 | 6.2832 | 1187.51 | -19.205
[10 empty] | 819.544 | 7380.46 | 9.00558 | 1343 | 11.9093 | 7425.83 | 5 | 6.2832 | 1181.85 | -19.591
[10 empty] | 817.899 | 7426.43 | 9.07988 | 1348 | 11.9767 | 7471.33 | 5 | 6.2832 | 1189.1 | -19.098
[10 empty] | 816.491 | 7409.48 | 9.07479 | 1354 | 11.9214 | 7454.33 | 5 | 6.2832 | 1186.39 | -19.282
[10 empty] | 807.574 | 7399.07 | 9.1621 | 1359 | 11.9142 | 7443.01 | 5 | 6.2832 | 1184.59 | -19.404
[10 empty] | 799.511 | 7444.35 | 9.31114 | 1364 | 11.9842 | 7487.16 | 5 | 6.2832 | 1191.62 | -18.926
[10 empty] | 784.149 | 7425.08 | 9.46896 | 1369 | 11.9205 | 7466.37 | 5 | 6.2832 | 1188.31 | -19.151
[10 empty] | 835.881 | 7358.48 | 8.80325 | 1375 | 11.8475 | 7405.8 | 5 | 6.2832 | 1178.67 | -19.807
[10 empty] | 793.763 | 7389.59 | 9.30957 | 1380 | 11.8519 | 7432.1 | 5 | 6.2832 | 1182.85 | -19.523
[10 empty] | 807.789 | 7344.07 | 9.09157 | 1385 | 11.8256 | 7388.36 | 5 | 6.2832 | 1175.89 | -19.996
[10 empty] | 775.321 | 7423.91 | 9.57527 | 1390 | 11.9049 | 7464.29 | 5 | 6.2832 | 1187.97 | -19.174
[10 empty] | 803.924 | 7304.65 | 9.08625 | 1396 | 11.7866 | 7348.76 | 5 | 6.2832 | 1169.59 | -20.425
[10 empty] | 815.018 | 7367.2 | 9.03932 | 1401 | 11.8305 | 7412.15 | 5 | 6.2832 | 1179.68 | -19.739
[10 empty] | 791.907 | 7403.34 | 9.34875 | 1406 | 11.8764 | 7445.57 | 5 | 6.2832 | 1185 | -19.377
[10 empty] | 813.248 | 7336.01 | 9.02064 | 1411 | 11.788 | 7380.95 | 5 | 6.2832 | 1174.71 | -20.076
[10 empty] | 820.814 | 7318.59 | 8.91626 | 1416 | 11.8127 | 7364.48 | 5 | 6.2832 | 1172.09 | -20.255
[10 empty] | 807.252 | 7375.25 | 9.13625 | 1422 | 11.8613 | 7419.3 | 5 | 6.2832 | 1180.82 | -19.661
[10 empty] | 823.995 | 7342.91 | 8.91135 | 1427 | 11.7577 | 7389 | 5 | 6.2832 | 1175.99 | -19.989
[10 empty] | 780.219 | 7319.43 | 9.38124 | 1432 | 11.7754 | 7360.89 | 5 | 6.2832 | 1171.52 | -20.294
[10 empty] | 814.494 | 7360.42 | 9.03679 | 1437 | 11.8274 | 7405.35 | 5 | 6.2832 | 1178.59 | -19.812
[10 empty] | 778.935 | 7371.4 | 9.46343 | 1442 | 11.8503 | 7412.45 | 5 | 6.2832 | 1179.72 | -19.735
[10 empty] | 784.801 | 7359.03 | 9.37694 | 1448 | 11.8305 | 7400.76 | 5 | 6.2832 | 1177.86 | -19.862
[10 empty] | 823.517 | 7298.45 | 8.86254 | 1453 | 11.754 | 7344.77 | 5 | 6.2832 | 1168.95 | -20.468
[10 empty] | 796.699 | 7308.74 | 9.17378 | 1458 | 11.7526 | 7352.03 | 5 | 6.2832 | 1170.11 | -20.39
[10 empty] | 740.291 | 7280.75 | 9.83498 | 1463 | 11.7325 | 7318.28 | 5 | 6.2832 | 1164.74 | -20.755
[10 empty] | 821.067 | 7283.56 | 8.87084 | 1469 | 11.7547 | 7329.69 | 5 | 6.2832 | 1166.55 | -20.632
[10 empty] | 764.586 | 7334.11 | 9.59227 | 1474 | 11.7561 | 7373.86 | 5 | 6.2832 | 1173.58 | -20.153
[10 empty] | 774.872 | 7294.6 | 9.41395 | 1479 | 11.6929 | 7335.64 | 5 | 6.2832 | 1167.5 | -20.567
[10 empty] | 767.404 | 7317.84 | 9.53583 | 1484 | 11.7348 | 7357.97 | 5 | 6.2832 | 1171.05 | -20.325
[10 empty] | 772.965 | 7306.37 | 9.45239 | 1490 | 11.7393 | 7347.14 | 5 | 6.2832 | 1169.33 | -20.443
[10 empty] | 817.127 | 7326.09 | 8.96566 | 1495 | 11.7523 | 7371.52 | 5 | 6.2832 | 1173.21 | -20.179
[10 empty] | 830.782 | 7340.55 | 8.83571 | 1500 | 11.7871 | 7387.41 | 5 | 6.2832 | 1175.74 | -20.006
[10 empty] | 754.492 | 7279.29 | 9.64794 | 1505 | 11.6961 | 7318.29 | 5 | 6.2832 | 1164.74 | -20.755
[10 empty] | 737.85 | 7311.24 | 9.90884 | 1511 | 11.746 | 7348.37 | 5 | 6.2832 | 1169.53 | -20.429
[10 empty] | 814.878 | 7309.97 | 8.97064 | 1516 | 11.7472 | 7355.25 | 5 | 6.2832 | 1170.62 | -20.355
[10 empty] | 797.735 | 7293.63 | 9.14291 | 1521 | 11.7269 | 7337.12 | 5 | 6.2832 | 1167.74 | -20.551
[10 empty] | 791.544 | 7308.2 | 9.23284 | 1526 | 11.7453 | 7350.94 | 5 | 6.2832 | 1169.93 | -20.401
[10 empty] | 787.496 | 7294.74 | 9.26321 | 1531 | 11.7169 | 7337.13 | 5 | 6.2832 | 1167.74 | -20.551
[10 empty] | 818.685 | 7263.59 | 8.87226 | 1537 | 11.7027 | 7309.58 | 5 | 6.2832 | 1163.35 | -20.849
[10 empty] | 787.625 | 7275.13 | 9.23679 | 1542 | 11.691 | 7317.64 | 5 | 6.2832 | 1164.64 | -20.762
[10 empty] | 771.767 | 7257.82 | 9.40416 | 1547 | 11.6733 | 7298.73 | 5 | 6.2832 | 1161.63 | -20.967
[10 empty] | 754.441 | 7297.26 | 9.67241 | 1552 | 11.7295 | 7336.16 | 5 | 6.2832 | 1167.58 | -20.561
[10 empty] | 784.482 | 7237.84 | 9.22627 | 1558 | 11.6217 | 7280.23 | 5 | 6.2832 | 1158.68 | -21.167
[10 empty] | 789.723 | 7257.26 | 9.18962 | 1563 | 11.6784 | 7300.1 | 5 | 6.2832 | 1161.84 | -20.952
[10 empty] | 791.661 | 7251.23 | 9.15951 | 1568 | 11.6558 | 7294.32 | 5 | 6.2832 | 1160.92 | -21.015
[10 empty] | 783.67 | 7289.53 | 9.30178 | 1573 | 11.695 | 7331.53 | 5 | 6.2832 | 1166.85 | -20.612
[10 empty] | 803.806 | 7185.59 | 8.93946 | 1578 | 11.5606 | 7230.4 | 5 | 6.2832 | 1150.75 | -21.707
[10 empty] | 780.203 | 7190.17 | 9.21577 | 1584 | 11.5482 | 7232.37 | 5 | 6.2832 | 1151.06 | -21.685
[10 empty] | 806.715 | 7240.76 | 8.97561 | 1589 | 11.6497 | 7285.56 | 5 | 6.2832 | 1159.53 | -21.109
[10 empty] | 813.373 | 7199.51 | 8.85143 | 1594 | 11.5856 | 7245.31 | 5 | 6.2832 | 1153.12 | -21.545
[10 empty] | 770.2 | 7215.85 | 9.36881 | 1599 | 11.5977 | 7256.84 | 5 | 6.2832 | 1154.96 | -21.42
[10 empty] | 790.265 | 7233.5 | 9.15325 | 1605 | 11.6213 | 7276.54 | 5 | 6.2832 | 1158.09 | -21.207
[10 empty] | 793.729 | 7220.3 | 9.09668 | 1611 | 11.6063 | 7263.8 | 5 | 6.2832 | 1156.07 | -21.345
[10 empty] | 782.301 | 7246.62 | 9.26321 | 1616 | 11.6602 | 7288.73 | 5 | 6.2832 | 1160.03 | -21.075
[10 empty] | 771.993 | 7263.28 | 9.40848 | 1621 | 11.6686 | 7304.19 | 5 | 6.2832 | 1162.49 | -20.908
[10 empty] | 781.518 | 7194.1 | 9.20529 | 1626 | 11.5531 | 7236.43 | 5 | 6.2832 | 1151.71 | -21.641
[10 empty] | 802.574 | 7222.45 | 8.99911 | 1632 | 11.6206 | 7266.91 | 5 | 6.2832 | 1156.56 | -21.311
[10 empty] | 832.504 | 7189 | 8.6354 | 1637 | 11.5681 | 7237.04 | 5 | 6.2832 | 1151.81 | -21.635
[10 empty] | 755.048 | 7177.67 | 9.50623 | 1642 | 11.551 | 7217.27 | 5 | 6.2832 | 1148.66 | -21.849
[10 empty] | 812.216 | 7170.8 | 8.82868 | 1647 | 11.5371 | 7216.65 | 5 | 6.2832 | 1148.56 | -21.856
[10 empty] | 786.786 | 7157.14 | 9.09668 | 1653 | 11.5086 | 7200.25 | 5 | 6.2832 | 1145.95 | -22.033
[10 empty] | 790.502 | 7181.86 | 9.08519 | 1658 | 11.5438 | 7225.24 | 5 | 6.2832 | 1149.93 | -21.763
[10 empty] | 738.716 | 7217.1 | 9.76979 | 1663 | 11.6017 | 7254.81 | 5 | 6.2832 | 1154.64 | -21.442
[10 empty] | 754.217 | 7138.35 | 9.46459 | 1668 | 11.489 | 7178.09 | 5 | 6.2832 | 1142.42 | -22.273
[10 empty] | 815.593 | 7184.92 | 8.80945 | 1673 | 11.5711 | 7231.07 | 5 | 6.2832 | 1150.86 | -21.699
[10 empty] | 754.012 | 7190.13 | 9.53584 | 1679 | 11.5727 | 7229.56 | 5 | 6.2832 | 1150.62 | -21.716
[10 empty] | 785.108 | 7181.05 | 9.14657 | 1684 | 11.5562 | 7223.84 | 5 | 6.2832 | 1149.71 | -21.778
[10 empty] | 756.886 | 7163.62 | 9.46459 | 1689 | 11.5371 | 7203.49 | 5 | 6.2832 | 1146.47 | -21.998
[10 empty] | 725.841 | 7152.91 | 9.85465 | 1694 | 11.5091 | 7189.64 | 5 | 6.2832 | 1144.26 | -22.148
[10 empty] | 739.207 | 7164.7 | 9.69241 | 1699 | 11.5235 | 7202.73 | 5 | 6.2832 | 1146.35 | -22.006
[10 empty] | 796.28 | 7213.94 | 9.05956 | 1705 | 11.594 | 7257.75 | 5 | 6.2832 | 1155.1 | -21.41
[10 empty] | 764.507 | 7162.52 | 9.36881 | 1710 | 11.5088 | 7203.2 | 5 | 6.2832 | 1146.42 | -22.001
[10 empty] | 770.065 | 7137.36 | 9.26852 | 1715 | 11.4734 | 7178.78 | 5 | 6.2832 | 1142.53 | -22.266
[10 empty] | 733.197 | 7114.95 | 9.70401 | 1720 | 11.4307 | 7152.63 | 5 | 6.2832 | 1138.37 | -22.549
[10 empty] | 770.151 | 7142.25 | 9.27382 | 1726 | 11.4832 | 7183.65 | 5 | 6.2832 | 1143.31 | -22.213
[10 empty] | 749.122 | 7115.07 | 9.49788 | 1731 | 11.434 | 7154.39 | 5 | 6.2832 | 1138.65 | -22.53
[10 empty] | 751.946 | 7120.15 | 9.46897 | 1736 | 11.441 | 7159.75 | 5 | 6.2832 | 1139.51 | -22.472
[10 empty] | 736.81 | 7092.88 | 9.62646 | 1741 | 11.3966 | 7131.04 | 5 | 6.2832 | 1134.94 | -22.783
[10 empty] | 767.552 | 7093.77 | 9.24207 | 1746 | 11.4001 | 7135.17 | 5 | 6.2832 | 1135.6 | -22.738
[10 empty] | 744.283 | 7091.1 | 9.52743 | 1752 | 11.3962 | 7130.06 | 5 | 6.2832 | 1134.78 | -22.793
[10 empty] | 774.125 | 7132.97 | 9.21424 | 1757 | 11.4678 | 7174.86 | 5 | 6.2832 | 1141.91 | -22.308
[10 empty] | 767.791 | 7112.21 | 9.26322 | 1762 | 11.4284 | 7153.53 | 5 | 6.2832 | 1138.52 | -22.539
[10 empty] | 756.431 | 7121.01 | 9.41395 | 1767 | 11.4435 | 7161.07 | 5 | 6.2832 | 1139.72 | -22.457
[10 empty] | 743.239 | 7130.41 | 9.5937 | 1772 | 11.4592 | 7169.04 | 5 | 6.2832 | 1140.98 | -22.371
[10 empty] | 781.32 | 7114.25 | 9.10542 | 1778 | 11.4382 | 7157.02 | 5 | 6.2832 | 1139.07 | -22.501
[10 empty] | 767.093 | 7126.13 | 9.28978 | 1783 | 11.4517 | 7167.3 | 5 | 6.2832 | 1140.71 | -22.39
[10 empty] | 762.88 | 7077.69 | 9.27759 | 1788 | 11.3782 | 7118.68 | 5 | 6.2832 | 1132.97 | -22.916
[10 empty] | 813.324 | 7094.26 | 8.72255 | 1793 | 11.4139 | 7140.73 | 5 | 6.2832 | 1136.48 | -22.678
[10 empty] | 708.42 | 7075.81 | 9.98817 | 1799 | 11.3647 | 7111.19 | 5 | 6.2832 | 1131.78 | -22.998
[13 empty] | 1800 |  |  |  |  | 1131.326 | -23.0288
[10 empty] | 751.811 | 7057.01 | 9.38668 | 1804 | 11.3355 | 7096.95 | 5 | 6.2832 | 1129.51 | -23.152
[10 empty] | 771.62 | 7094.75 | 9.19462 | 1809 | 11.4099 | 7136.59 | 5 | 6.2832 | 1135.82 | -22.723
[10 empty] | 741.267 | 7086.14 | 9.55951 | 1814 | 11.3836 | 7124.81 | 5 | 6.2832 | 1133.95 | -22.85
[10 empty] | 746.44 | 7075.08 | 9.47843 | 1820 | 11.3724 | 7114.34 | 5 | 6.2832 | 1132.28 | -22.963
[10 empty] | 684.509 | 7049.63 | 10.2988 | 1825 | 11.3246 | 7082.78 | 5 | 6.2832 | 1127.26 | -23.305
[10 empty] | 786.547 | 7069.38 | 8.98787 | 1830 | 11.361 | 7113 | 5 | 6.2832 | 1132.07 | -22.978
[10 empty] | 746.232 | 7079.5 | 9.48699 | 1835 | 11.375 | 7118.72 | 5 | 6.2832 | 1132.98 | -22.916
[10 empty] | 770.327 | 7035.09 | 9.13261 | 1841 | 11.3285 | 7077.14 | 5 | 6.2832 | 1126.36 | -23.366
[10 empty] | 753.107 | 7065.08 | 9.38125 | 1846 | 11.3355 | 7105.1 | 5 | 6.2832 | 1130.81 | -23.063
[10 empty] | 742.206 | 7091.99 | 9.55528 | 1851 | 11.4085 | 7130.72 | 5 | 6.2832 | 1134.89 | -22.786
[10 empty] | 744.497 | 7042.42 | 9.4593 | 1856 | 11.332 | 7081.67 | 5 | 6.2832 | 1127.08 | -23.317
[10 empty] | 742.636 | 7034.91 | 9.47289 | 1861 | 11.2982 | 7074 | 5 | 6.2832 | 1125.86 | -23.4
[10 empty] | 696.342 | 7028.75 | 10.0938 | 1867 | 11.295 | 7063.16 | 5 | 6.2832 | 1124.13 | -23.518
[10 empty] | 752.697 | 7050.86 | 9.36746 | 1872 | 11.3288 | 7090.92 | 5 | 6.2832 | 1128.55 | -23.217
[10 empty] | 724.496 | 7061.16 | 9.74631 | 1877 | 11.3449 | 7098.23 | 5 | 6.2832 | 1129.72 | -23.138
[10 empty] | 763.987 | 7105.42 | 9.30045 | 1882 | 11.4167 | 7146.37 | 5 | 6.2832 | 1137.38 | -22.617
[10 empty] | 758.807 | 7085.73 | 9.33798 | 1888 | 11.3719 | 7126.24 | 5 | 6.2832 | 1134.17 | -22.834
[10 empty] | 764.239 | 7091.31 | 9.27891 | 1893 | 11.3813 | 7132.37 | 5 | 6.2832 | 1135.15 | -22.768
[10 empty] | 771.931 | 7096.77 | 9.19353 | 1898 | 11.3997 | 7138.63 | 5 | 6.2832 | 1136.15 | -22.7
[10 empty] | 755.995 | 7060.31 | 9.3391 | 1903 | 11.3477 | 7100.67 | 5 | 6.2832 | 1130.1 | -23.111
[10 empty] | 775.222 | 7051.95 | 9.09668 | 1909 | 11.3346 | 7094.43 | 5 | 6.2832 | 1129.11 | -23.179
[10 empty] | 722.267 | 7034.15 | 9.73899 | 1914 | 11.3029 | 7071.14 | 5 | 6.2832 | 1125.4 | -23.431
[10 empty] | 724.21 | 7017.42 | 9.68976 | 1920 | 11.274 | 7054.69 | 5 | 6.2832 | 1122.79 | -23.609
[10 empty] | 768.883 | 7053.74 | 9.174 | 1925 | 11.3341 | 7095.52 | 5 | 6.2832 | 1129.28 | -23.167
[10 empty] | 791.308 | 7075 | 8.9409 | 1931 | 11.353 | 7119.12 | 5 | 6.2832 | 1133.04 | -22.912
[10 empty] | 787.662 | 7001.63 | 8.88912 | 1936 | 11.2635 | 7045.79 | 5 | 6.2832 | 1121.37 | -23.706
[10 empty] | 764.323 | 7018.69 | 9.18289 | 1941 | 11.2814 | 7060.18 | 5 | 6.2832 | 1123.66 | -23.55
[10 empty] | 717.884 | 6985.35 | 9.73047 | 1946 | 11.222 | 7022.14 | 5 | 6.2832 | 1117.61 | -23.962
[10 empty] | 759.098 | 6999.66 | 9.22102 | 1951 | 11.245 | 7040.7 | 5 | 6.2832 | 1120.56 | -23.761
[10 empty] | 766.072 | 7016.85 | 9.15951 | 1957 | 11.2779 | 7058.54 | 5 | 6.2832 | 1123.4 | -23.568
[10 empty] | 739.051 | 7017.54 | 9.49533 | 1962 | 11.2742 | 7056.35 | 5 | 6.2832 | 1123.05 | -23.591
[10 empty] | 746.891 | 6965.25 | 9.32567 | 1967 | 11.204 | 7005.18 | 5 | 6.2832 | 1114.91 | -24.145
[10 empty] | 746.921 | 7011.11 | 9.38668 | 1972 | 11.2649 | 7050.78 | 5 | 6.2832 | 1122.16 | -23.652
[10 empty] | 730.36 | 7001.67 | 9.58661 | 1978 | 11.2464 | 7039.66 | 5 | 6.2832 | 1120.39 | -23.772
[10 empty] | 737.715 | 7027.49 | 9.52603 | 1983 | 11.2894 | 7066.11 | 5 | 6.2832 | 1124.6 | -23.486
[10 empty] | 764.907 | 6977.73 | 9.12232 | 1988 | 11.218 | 7019.53 | 5 | 6.2832 | 1117.19 | -23.99
[10 empty] | 748.902 | 7041.95 | 9.40303 | 1993 | 11.3162 | 7081.66 | 5 | 6.2832 | 1127.08 | -23.317
[10 empty] | 724.834 | 6965.18 | 9.60934 | 1999 | 11.1858 | 7002.79 | 5 | 6.2832 | 1114.53 | -24.171
[10 empty] | 724.541 | 6909.95 | 9.53701 | 2004 | 11.1028 | 6947.83 | 5 | 6.2832 | 1105.78 | -24.766
[10 empty] | 746.805 | 6900.88 | 9.24054 | 2009 | 11.096 | 6941.17 | 5 | 6.2832 | 1104.72 | -24.839
[10 empty] | 763.181 | 6965.91 | 9.12746 | 2014 | 11.1963 | 7007.59 | 5 | 6.2832 | 1115.29 | -24.119
[10 empty] | 747.014 | 6967.57 | 9.32723 | 2020 | 11.1942 | 7007.5 | 5 | 6.2832 | 1115.28 | -24.12
[10 empty] | 733.191 | 6964.95 | 9.49951 | 2025 | 11.1881 | 7003.43 | 5 | 6.2832 | 1114.63 | -24.164
[10 empty] | 726.067 | 6922.47 | 9.5342 | 2030 | 11.124 | 6960.44 | 5 | 6.2832 | 1107.79 | -24.63
[10 empty] | 728.997 | 6935.27 | 9.51345 | 2035 | 11.1399 | 6973.48 | 5 | 6.2832 | 1109.86 | -24.489
[10 empty] | 737.64 | 6892.04 | 9.34338 | 2041 | 11.0862 | 6931.41 | 5 | 6.2832 | 1103.16 | -24.944
[10 empty] | 749.992 | 6926.37 | 9.23527 | 2046 | 11.1282 | 6966.86 | 5 | 6.2832 | 1108.81 | -24.56
[10 empty] | 753.452 | 6975.4 | 9.25792 | 2051 | 11.2045 | 7015.97 | 5 | 6.2832 | 1116.62 | -24.029
[10 empty] | 740.203 | 6916 | 9.34337 | 2056 | 11.1135 | 6955.5 | 5 | 6.2832 | 1107 | -24.683
[10 empty] | 695.841 | 6920.35 | 9.9453 | 2061 | 11.114 | 6955.25 | 5 | 6.2832 | 1106.96 | -24.686
[10 empty] | 718.481 | 6890.85 | 9.59086 | 2067 | 11.0701 | 6928.21 | 5 | 6.2832 | 1102.66 | -24.979
[10 empty] | 775.072 | 6914.57 | 8.92119 | 2072 | 11.1032 | 6957.87 | 5 | 6.2832 | 1107.38 | -24.658
[10 empty] | 707.397 | 6937.43 | 9.80698 | 2077 | 11.1594 | 6973.4 | 5 | 6.2832 | 1109.85 | -24.49
[10 empty] | 719.56 | 6885.75 | 9.56939 | 2082 | 11.0594 | 6923.25 | 5 | 6.2832 | 1101.87 | -25.033
[10 empty] | 719.811 | 6905.65 | 9.5937 | 2088 | 11.096 | 6943.06 | 5 | 6.2832 | 1105.02 | -24.818
[10 empty] | 663.77 | 6931.5 | 10.4426 | 2093 | 11.1224 | 6963.21 | 5 | 6.2832 | 1108.23 | -24.6
[10 empty] | 738.462 | 6943.78 | 9.40303 | 2098 | 11.1573 | 6982.94 | 5 | 6.2832 | 1111.37 | -24.386
[10 empty] | 749.064 | 6938.74 | 9.26322 | 2103 | 11.1401 | 6979.06 | 5 | 6.2832 | 1110.75 | -24.428
[10 empty] | 728.434 | 6888.47 | 9.45654 | 2109 | 11.0759 | 6926.87 | 5 | 6.2832 | 1102.44 | -24.993
[10 empty] | 735.669 | 6937.65 | 9.4304 | 2114 | 11.1447 | 6976.55 | 5 | 6.2832 | 1110.35 | -24.455
[10 empty] | 747.684 | 6882.65 | 9.2053 | 2119 | 11.0601 | 6923.15 | 5 | 6.2832 | 1101.85 | -25.034
[10 empty] | 735.829 | 6900.83 | 9.37831 | 2124 | 11.0729 | 6939.95 | 5 | 6.2832 | 1104.52 | -24.852
[10 empty] | 753.903 | 6865.74 | 9.10692 | 2130 | 11.0274 | 6907.01 | 5 | 6.2832 | 1099.28 | -25.208
[10 empty] | 743.248 | 6901.48 | 9.28557 | 2135 | 11.0834 | 6941.39 | 5 | 6.2832 | 1104.75 | -24.836
[10 empty] | 729.853 | 6870.81 | 9.41396 | 2140 | 11.0417 | 6909.46 | 5 | 6.2832 | 1099.67 | -25.182
[10 empty] | 718.294 | 6824.27 | 9.50067 | 2145 | 10.9698 | 6861.97 | 5 | 6.2832 | 1092.11 | -25.696
[10 empty] | 742.032 | 6877.54 | 9.26852 | 2151 | 11.0456 | 6917.46 | 5 | 6.2832 | 1100.94 | -25.095
[10 empty] | 692.302 | 6862.89 | 9.91314 | 2156 | 11.019 | 6897.72 | 5 | 6.2832 | 1097.8 | -25.309
[10 empty] | 732.089 | 6859.97 | 9.3704 | 2161 | 11.0216 | 6898.92 | 5 | 6.2832 | 1097.99 | -25.296
[10 empty] | 752.016 | 6912.55 | 9.19202 | 2166 | 11.1135 | 6953.33 | 5 | 6.2832 | 1106.65 | -24.707
[10 empty] | 766.198 | 6856.98 | 8.94935 | 2171 | 11.0228 | 6899.65 | 5 | 6.2832 | 1098.11 | -25.288
[10 empty] | 734.252 | 6824.96 | 9.29512 | 2177 | 10.9642 | 6864.34 | 5 | 6.2832 | 1092.49 | -25.67
[10 empty] | 722.038 | 6797.23 | 9.41396 | 2182 | 10.9236 | 6835.48 | 5 | 6.2832 | 1087.9 | -25.983
[10 empty] | 720.475 | 6802.12 | 9.44116 | 2187 | 10.9267 | 6840.17 | 5 | 6.2832 | 1088.64 | -25.932
[10 empty] | 741.251 | 6773.38 | 9.13777 | 2192 | 10.8859 | 6813.82 | 5 | 6.2832 | 1084.45 | -26.218
[10 empty] | 717.369 | 6804.68 | 9.48561 | 2198 | 10.926 | 6842.39 | 5 | 6.2832 | 1089 | -25.908
[10 empty] | 690.738 | 6836.06 | 9.89676 | 2203 | 10.9689 | 6870.87 | 5 | 6.2832 | 1093.53 | -25.6
[10 empty] | 736.914 | 6861.51 | 9.31115 | 2208 | 11.0223 | 6900.97 | 5 | 6.2832 | 1098.32 | -25.274
[10 empty] | 734.037 | 6817.09 | 9.28713 | 2213 | 10.9523 | 6856.5 | 5 | 6.2832 | 1091.24 | -25.755
[10 empty] | 735.457 | 6859.78 | 9.32724 | 2219 | 11.0223 | 6899.09 | 5 | 6.2832 | 1098.02 | -25.294
[10 empty] | 711.873 | 6816.38 | 9.57528 | 2224 | 10.9479 | 6853.45 | 5 | 6.2832 | 1090.76 | -25.788
[10 empty] | 708.912 | 6840.57 | 9.64939 | 2229 | 10.985 | 6877.2 | 5 | 6.2832 | 1094.54 | -25.531
[10 empty] | 728.37 | 6855.69 | 9.41236 | 2234 | 11.0172 | 6894.27 | 5 | 6.2832 | 1097.25 | -25.346
[10 empty] | 650.032 | 6836.41 | 10.517 | 2240 | 10.9761 | 6867.25 | 5 | 6.2832 | 1092.95 | -25.639
[10 empty] | 697.823 | 6818.8 | 9.77153 | 2245 | 10.9435 | 6854.41 | 5 | 6.2832 | 1090.91 | -25.778
[10 empty] | 739.721 | 6812.1 | 9.20901 | 2250 | 10.9484 | 6852.15 | 5 | 6.2832 | 1090.55 | -25.803
[10 empty] | 751.652 | 6851.82 | 9.11568 | 2255 | 11.0067 | 6892.93 | 5 | 6.2832 | 1097.04 | -25.361
[10 empty] | 714.385 | 6827.16 | 9.5567 | 2260 | 10.971 | 6864.44 | 5 | 6.2832 | 1092.51 | -25.669
[10 empty] | 728.679 | 6765.4 | 9.28447 | 2266 | 10.8695 | 6804.53 | 5 | 6.2832 | 1082.97 | -26.318
[10 empty] | 748.157 | 6802.72 | 9.09264 | 2271 | 10.9311 | 6843.74 | 5 | 6.2832 | 1089.21 | -25.894
[10 empty] | 768.64 | 6806.52 | 8.85527 | 2276 | 10.9416 | 6849.78 | 5 | 6.2832 | 1090.17 | -25.828
[10 empty] | 760.818 | 6782.57 | 8.91484 | 2281 | 10.9164 | 6825.11 | 5 | 6.2832 | 1086.25 | -26.095
[10 empty] | 727.126 | 6766.49 | 9.3058 | 2287 | 10.8922 | 6805.45 | 5 | 6.2832 | 1083.12 | -26.308
[10 empty] | 696.97 | 6739.21 | 9.6693 | 2292 | 10.8352 | 6775.16 | 5 | 6.2832 | 1078.3 | -26.636
[10 empty] | 714.785 | 6755.29 | 9.4508 | 2298 | 10.8534 | 6793 | 5 | 6.2832 | 1081.14 | -26.443
[10 empty] | 724.64 | 6809.86 | 9.39758 | 2303 | 10.9367 | 6848.31 | 5 | 6.2832 | 1089.94 | -25.844
[10 empty] | 723.113 | 6744.65 | 9.32724 | 2309 | 10.8392 | 6783.3 | 5 | 6.2832 | 1079.59 | -26.548
[10 empty] | 732.371 | 6784.12 | 9.26322 | 2314 | 10.8933 | 6823.54 | 5 | 6.2832 | 1086 | -26.112
[10 empty] | 668.302 | 6849.03 | 10.2484 | 2319 | 10.9915 | 6881.56 | 5 | 6.2832 | 1095.23 | -25.484
[10 empty] | 699.766 | 6753.16 | 9.65059 | 2324 | 10.8448 | 6789.31 | 5 | 6.2832 | 1080.55 | -26.483
[10 empty] | 691.63 | 6791.02 | 9.81886 | 2330 | 10.9089 | 6826.15 | 5 | 6.2832 | 1086.41 | -26.084
[10 empty] | 680.823 | 6771 | 9.94531 | 2335 | 10.8709 | 6805.14 | 5 | 6.2832 | 1083.07 | -26.312
[10 empty] | 702.943 | 6781.96 | 9.64795 | 2340 | 10.8992 | 6818.3 | 5 | 6.2832 | 1085.16 | -26.169
[10 empty] | 744.518 | 6780.27 | 9.10693 | 2345 | 10.8936 | 6821.03 | 5 | 6.2832 | 1085.6 | -26.139
[10 empty] | 716.709 | 6684.91 | 9.32724 | 2350 | 10.738 | 6723.22 | 5 | 6.2832 | 1070.03 | -27.199
[10 empty] | 708.545 | 6744.67 | 9.51904 | 2356 | 10.8359 | 6781.79 | 5 | 6.2832 | 1079.35 | -26.564
[10 empty] | 724.578 | 6737.78 | 9.2989 | 2361 | 10.8247 | 6776.63 | 5 | 6.2832 | 1078.53 | -26.62
[10 empty] | 750.037 | 6750.77 | 9.00058 | 2366 | 10.853 | 6792.31 | 5 | 6.2832 | 1081.03 | -26.45
[10 empty] | 707.746 | 6796.95 | 9.60365 | 2371 | 10.9204 | 6833.7 | 5 | 6.2832 | 1087.61 | -26.002
[10 empty] | 705.833 | 6730.72 | 9.53585 | 2377 | 10.8133 | 6767.63 | 5 | 6.2832 | 1077.1 | -26.718
[10 empty] | 697.468 | 6747.04 | 9.67362 | 2382 | 10.8275 | 6783 | 5 | 6.2832 | 1079.54 | -26.551
[10 empty] | 701.888 | 6759.55 | 9.63052 | 2387 | 10.8576 | 6795.89 | 5 | 6.2832 | 1081.6 | -26.412
[10 empty] | 700.174 | 6841.76 | 9.77152 | 2392 | 10.988 | 6877.5 | 5 | 6.2832 | 1094.58 | -25.528
[10 empty] | 719.615 | 6789.06 | 9.43429 | 2398 | 10.9068 | 6827.09 | 5 | 6.2832 | 1086.56 | -26.074
[10 empty] | 707.182 | 6775.47 | 9.58095 | 2403 | 10.8821 | 6812.28 | 5 | 6.2832 | 1084.2 | -26.234
[10 empty] | 715.264 | 6732.32 | 9.41237 | 2408 | 10.8061 | 6770.21 | 5 | 6.2832 | 1077.51 | -26.69