## Protokoll_1
Parameter:
Auftrags-Nr. | : | ULMBE02680 6/1/1 | Länge [mm] | : | - | : | Frequenz [rad/s] | : | 6.2832 | G' | G'' | tan delta | Zeit | Drehmoment | G* | CMD Deform. | Frequenz | Eta* | Auf- bzw. Abbau | Zeit | Eta* | Auf- bzw. Abbau | Max.Skalierwert für Auf-/Abbau
Auftraggeber | : |  | Breite [mm] | : | - | : | Startfrequenz [rad/s] | : | - | Pa | Pa |  | s | g-cm | Pa | % | rad/s | Pa-s | % | s | Pa-s | %
Partie/Ansatz | : | MT200WT30Rundplatte | Höhe [mm] | : | - | : | Endfrequenz [rad/s] | : | - | 312.39 | 4352.64 | 13.9333 | 6 | 6.98054 | 4363.84 | 5 | 6.2832 | 694.524 | 0 | 6 | 694.524 | 0 | 100
Bemerkung | : | Rundplatte 25x1,7mm | Durchmesser [mm] | : | - | : | Deformation [%] | : | 5 | 305.425 | 4267.3 | 13.9717 | 11 | 6.86964 | 4278.21 | 5 | 6.2832 | 680.897 | -1.9621 | 300 | 539.0748 | -22.3824
Prüfer | : | 21931 | Temperatur [°C] | : | 220 | : | Startdeformation [%] | : | - | 282.44 | 4204.83 | 14.8875 | 17 | 6.73506 | 4214.3 | 5 | 6.2832 | 670.726 | -3.4266 | 600 | 495.96 | -28.58967
Prüfdatum | : | 2013-11-11 10:18 | Starttemperatur [°C] | : | - | : | Enddeformation [%] | : | - | 285.504 | 4145.28 | 14.5192 | 23 | 6.64445 | 4155.1 | 5 | 6.2832 | 661.303 | -4.7833 | 900 | 467.3294 | -32.7124
|  |  | Endtemperatur [°C] | : | - | : | Spalt [mm] | : | 1,5 | 281.788 | 4076.81 | 14.4676 | 29 | 6.53797 | 4086.53 | 5 | 6.2832 | 650.39 | -6.3546 | 1200 | 450.1328 | -35.1884
[6 empty] | : |  |  |  | 266.001 | 4033.73 | 15.1643 | 36 | 6.46451 | 4042.5 | 5 | 6.2832 | 643.381 | -7.3637 | 1500 | 436.9383 | -37.08833
[6 empty] | : |  |  |  | 267.886 | 3999.12 | 14.9284 | 43 | 6.41109 | 4008.08 | 5 | 6.2832 | 637.904 | -8.1523 | 1800 | 424.612 | -38.863
[6 empty] | : |  |  |  | 265.95 | 3977.5 | 14.9558 | 48 | 6.37378 | 3986.38 | 5 | 6.2832 | 634.45 | -8.6496
[10 empty] | 260.985 | 3938.3 | 15.0901 | 53 | 6.31255 | 3946.94 | 5 | 6.2832 | 628.173 | -9.5535
[10 empty] | 262.587 | 3924.35 | 14.945 | 62 | 6.28911 | 3933.12 | 5 | 6.2832 | 625.974 | -9.8701
[10 empty] | 259.408 | 3901.13 | 15.0386 | 67 | 6.25343 | 3909.74 | 5 | 6.2832 | 622.253 | -10.406
[10 empty] | 252.249 | 3861.09 | 15.3067 | 72 | 6.18649 | 3869.32 | 5 | 6.2832 | 615.819 | -11.332
[10 empty] | 250.385 | 3836.01 | 15.3204 | 79 | 6.14999 | 3844.17 | 5 | 6.2832 | 611.817 | -11.908
[10 empty] | 244.332 | 3815.83 | 15.6174 | 84 | 6.1143 | 3823.65 | 5 | 6.2832 | 608.551 | -12.379
[10 empty] | 247.471 | 3785.15 | 15.2953 | 90 | 6.06602 | 3793.23 | 5 | 6.2832 | 603.71 | -13.076
[10 empty] | 237.044 | 3769.82 | 15.9034 | 95 | 6.03978 | 3777.27 | 5 | 6.2832 | 601.169 | -13.442
[10 empty] | 235.96 | 3752.57 | 15.9034 | 100 | 6.01273 | 3759.98 | 5 | 6.2832 | 598.418 | -13.838
[10 empty] | 241.789 | 3737.8 | 15.459 | 105 | 5.99127 | 3745.62 | 5 | 6.2832 | 596.132 | -14.167
[10 empty] | 243.766 | 3717.3 | 15.2495 | 111 | 5.9599 | 3725.28 | 5 | 6.2832 | 592.895 | -14.633
[10 empty] | 236.262 | 3710.38 | 15.7045 | 116 | 5.9431 | 3717.89 | 5 | 6.2832 | 591.719 | -14.802
[10 empty] | 230.586 | 3688.68 | 15.997 | 121 | 5.91045 | 3695.88 | 5 | 6.2832 | 588.216 | -15.307
[10 empty] | 235.841 | 3670.93 | 15.5653 | 126 | 5.8806 | 3678.5 | 5 | 6.2832 | 585.45 | -15.705
[10 empty] | 232.488 | 3655.37 | 15.7228 | 131 | 5.85599 | 3662.75 | 5 | 6.2832 | 582.943 | -16.066
[10 empty] | 233.094 | 3639.61 | 15.6143 | 137 | 5.8308 | 3647.07 | 5 | 6.2832 | 580.447 | -16.425
[10 empty] | 227.488 | 3617.85 | 15.9035 | 142 | 5.79663 | 3624.99 | 5 | 6.2832 | 576.934 | -16.931
[10 empty] | 233.725 | 3610.45 | 15.4474 | 147 | 5.78602 | 3618 | 5 | 6.2832 | 575.821 | -17.091
[10 empty] | 223.633 | 3591.54 | 16.06 | 152 | 5.75605 | 3598.49 | 5 | 6.2832 | 572.716 | -17.538
[10 empty] | 222.667 | 3583.09 | 16.0917 | 158 | 5.73867 | 3590 | 5 | 6.2832 | 571.365 | -17.733
[10 empty] | 227.389 | 3565.75 | 15.6813 | 163 | 5.71115 | 3572.99 | 5 | 6.2832 | 568.658 | -18.123
[10 empty] | 219.601 | 3564.35 | 16.231 | 168 | 5.71068 | 3571.1 | 5 | 6.2832 | 568.357 | -18.166
[10 empty] | 222.485 | 3552.13 | 15.9657 | 173 | 5.68993 | 3559.09 | 5 | 6.2832 | 566.445 | -18.441
[10 empty] | 220.482 | 3544.43 | 16.0758 | 179 | 5.67733 | 3551.28 | 5 | 6.2832 | 565.203 | -18.62
[10 empty] | 217.905 | 3539.45 | 16.2431 | 184 | 5.66858 | 3546.16 | 5 | 6.2832 | 564.387 | -18.738
[10 empty] | 219.647 | 3524.78 | 16.0475 | 189 | 5.64666 | 3531.62 | 5 | 6.2832 | 562.073 | -19.071
[10 empty] | 221.473 | 3529.8 | 15.9378 | 194 | 5.65342 | 3536.74 | 5 | 6.2832 | 562.888 | -18.953
[10 empty] | 223.866 | 3515.72 | 15.7045 | 200 | 5.63197 | 3522.84 | 5 | 6.2832 | 560.675 | -19.272
[10 empty] | 220.36 | 3514.77 | 15.9501 | 205 | 5.63022 | 3521.67 | 5 | 6.2832 | 560.49 | -19.299
[10 empty] | 218.02 | 3505.57 | 16.0791 | 210 | 5.61552 | 3512.35 | 5 | 6.2832 | 559.006 | -19.512
[10 empty] | 220.67 | 3502.6 | 15.8726 | 215 | 5.61039 | 3509.55 | 5 | 6.2832 | 558.56 | -19.577
[10 empty] | 210.661 | 3493.21 | 16.5821 | 220 | 5.59605 | 3499.55 | 5 | 6.2832 | 556.97 | -19.806
[10 empty] | 215.073 | 3484.94 | 16.2035 | 226 | 5.57949 | 3491.57 | 5 | 6.2832 | 555.699 | -19.988
[10 empty] | 207.95 | 3472.05 | 16.6966 | 231 | 5.55943 | 3478.28 | 5 | 6.2832 | 553.583 | -20.293
[10 empty] | 211.41 | 3466.89 | 16.3989 | 236 | 5.55173 | 3473.33 | 5 | 6.2832 | 552.795 | -20.407
[10 empty] | 204.321 | 3458.33 | 16.926 | 241 | 5.53611 | 3464.36 | 5 | 6.2832 | 551.368 | -20.612
[10 empty] | 211.108 | 3456.58 | 16.3735 | 247 | 5.53482 | 3463.02 | 5 | 6.2832 | 551.155 | -20.643
[10 empty] | 213.889 | 3451.06 | 16.1348 | 252 | 5.52748 | 3457.68 | 5 | 6.2832 | 550.305 | -20.765
[10 empty] | 207.345 | 3448.73 | 16.6328 | 257 | 5.5199 | 3454.95 | 5 | 6.2832 | 549.871 | -20.828
[10 empty] | 206.93 | 3438.33 | 16.6159 | 262 | 5.50649 | 3444.55 | 5 | 6.2832 | 548.215 | -21.066
[10 empty] | 210.356 | 3428.93 | 16.3006 | 268 | 5.49097 | 3435.38 | 5 | 6.2832 | 546.756 | -21.276
[10 empty] | 209.117 | 3421.4 | 16.3612 | 273 | 5.47628 | 3427.79 | 5 | 6.2832 | 545.548 | -21.45
[10 empty] | 208.822 | 3414.16 | 16.3496 | 278 | 5.46788 | 3420.54 | 5 | 6.2832 | 544.394 | -21.616
[10 empty] | 208.354 | 3399.69 | 16.3169 | 283 | 5.44444 | 3406.07 | 5 | 6.2832 | 542.091 | -21.948
[10 empty] | 204.059 | 3390.63 | 16.6159 | 289 | 5.43115 | 3396.76 | 5 | 6.2832 | 540.61 | -22.161
[10 empty] | 205.523 | 3384.66 | 16.4685 | 294 | 5.4224 | 3390.9 | 5 | 6.2832 | 539.676 | -22.295
[10 empty] | 209.739 | 3381.73 | 16.1235 | 299 | 5.41529 | 3388.23 | 5 | 6.2832 | 539.251 | -22.357
[13 empty] | 300 |  |  |  |  | 539.0748 | -22.3824
[10 empty] | 208.572 | 3376.25 | 16.1875 | 304 | 5.40654 | 3382.69 | 5 | 6.2832 | 538.37 | -22.484
[10 empty] | 204.173 | 3368.52 | 16.4984 | 310 | 5.3943 | 3374.7 | 5 | 6.2832 | 537.098 | -22.667
[10 empty] | 199.498 | 3363.63 | 16.8604 | 316 | 5.38532 | 3369.54 | 5 | 6.2832 | 536.277 | -22.785
[10 empty] | 204.424 | 3356.41 | 16.4188 | 321 | 5.37459 | 3362.63 | 5 | 6.2832 | 535.178 | -22.943
[10 empty] | 203.758 | 3344.77 | 16.4154 | 326 | 5.3571 | 3350.97 | 5 | 6.2832 | 533.322 | -23.21
[10 empty] | 204.598 | 3336.61 | 16.3081 | 331 | 5.34229 | 3342.88 | 5 | 6.2832 | 532.034 | -23.396
[10 empty] | 201.357 | 3337.95 | 16.5772 | 337 | 5.3438 | 3344.02 | 5 | 6.2832 | 532.216 | -23.37
[10 empty] | 195.412 | 3324.77 | 17.0142 | 342 | 5.32118 | 3330.51 | 5 | 6.2832 | 530.065 | -23.679
[10 empty] | 198.62 | 3313.74 | 16.6839 | 347 | 5.30462 | 3319.69 | 5 | 6.2832 | 528.344 | -23.927
[10 empty] | 197.617 | 3312.95 | 16.7645 | 352 | 5.30625 | 3318.84 | 5 | 6.2832 | 528.209 | -23.947
[10 empty] | 203.198 | 3314.6 | 16.3122 | 358 | 5.30509 | 3320.82 | 5 | 6.2832 | 528.524 | -23.901
[10 empty] | 204.359 | 3315.32 | 16.223 | 363 | 5.30975 | 3321.61 | 5 | 6.2832 | 528.649 | -23.883
[10 empty] | 199.301 | 3311.57 | 16.6159 | 368 | 5.30287 | 3317.56 | 5 | 6.2832 | 528.005 | -23.976
[10 empty] | 194.477 | 3312.33 | 17.0319 | 373 | 5.30217 | 3318.03 | 5 | 6.2832 | 528.079 | -23.965
[10 empty] | 199.89 | 3304.54 | 16.5318 | 378 | 5.29109 | 3310.58 | 5 | 6.2832 | 526.894 | -24.136
[10 empty] | 200.455 | 3302.87 | 16.4769 | 384 | 5.28724 | 3308.95 | 5 | 6.2832 | 526.634 | -24.173
[10 empty] | 195.994 | 3293.49 | 16.8041 | 389 | 5.2736 | 3299.32 | 5 | 6.2832 | 525.101 | -24.394
[10 empty] | 195.67 | 3291.45 | 16.8214 | 394 | 5.2701 | 3297.26 | 5 | 6.2832 | 524.773 | -24.441
[10 empty] | 198.434 | 3286.16 | 16.5604 | 399 | 5.26194 | 3292.15 | 5 | 6.2832 | 523.96 | -24.558
[10 empty] | 199.049 | 3276.39 | 16.4603 | 405 | 5.24631 | 3282.44 | 5 | 6.2832 | 522.414 | -24.781
[10 empty] | 194.944 | 3275.85 | 16.8041 | 410 | 5.24269 | 3281.64 | 5 | 6.2832 | 522.288 | -24.799
[10 empty] | 191.28 | 3260.28 | 17.0446 | 415 | 5.21925 | 3265.89 | 5 | 6.2832 | 519.781 | -25.16
[10 empty] | 194.786 | 3252.14 | 16.696 | 420 | 5.20538 | 3257.97 | 5 | 6.2832 | 518.52 | -25.342
[10 empty] | 191.646 | 3247.88 | 16.9473 | 426 | 5.1992 | 3253.53 | 5 | 6.2832 | 517.813 | -25.443
[10 empty] | 194.673 | 3241.28 | 16.6498 | 431 | 5.18917 | 3247.13 | 5 | 6.2832 | 516.795 | -25.59
[10 empty] | 194.475 | 3241.29 | 16.6668 | 436 | 5.18987 | 3247.12 | 5 | 6.2832 | 516.794 | -25.59
[10 empty] | 192.806 | 3238.26 | 16.7954 | 441 | 5.18345 | 3243.99 | 5 | 6.2832 | 516.296 | -25.662
[10 empty] | 194.326 | 3238.8 | 16.6668 | 447 | 5.18567 | 3244.62 | 5 | 6.2832 | 516.396 | -25.648
[10 empty] | 189.941 | 3235.06 | 17.032 | 452 | 5.17809 | 3240.63 | 5 | 6.2832 | 515.761 | -25.739
[10 empty] | 189.678 | 3223.87 | 16.9965 | 457 | 5.16071 | 3229.45 | 5 | 6.2832 | 513.981 | -25.995
[10 empty] | 193.505 | 3214.32 | 16.611 | 462 | 5.14543 | 3220.14 | 5 | 6.2832 | 512.499 | -26.209
[10 empty] | 190.725 | 3204.97 | 16.8041 | 467 | 5.13226 | 3210.64 | 5 | 6.2832 | 510.988 | -26.426
[10 empty] | 190.674 | 3210.71 | 16.8388 | 473 | 5.14042 | 3216.37 | 5 | 6.2832 | 511.9 | -26.295
[10 empty] | 187.973 | 3204.9 | 17.0498 | 478 | 5.12829 | 3210.41 | 5 | 6.2832 | 510.951 | -26.432
[10 empty] | 193.063 | 3203.71 | 16.5941 | 483 | 5.13027 | 3209.52 | 5 | 6.2832 | 510.81 | -26.452
[10 empty] | 191.436 | 3204.41 | 16.7388 | 488 | 5.13132 | 3210.12 | 5 | 6.2832 | 510.905 | -26.438
[10 empty] | 191.495 | 3201.43 | 16.7181 | 494 | 5.12608 | 3207.15 | 5 | 6.2832 | 510.432 | -26.506
[10 empty] | 183.094 | 3198.52 | 17.4693 | 499 | 5.11966 | 3203.76 | 5 | 6.2832 | 509.892 | -26.584
[10 empty] | 185.816 | 3193.82 | 17.1881 | 504 | 5.11232 | 3199.22 | 5 | 6.2832 | 509.171 | -26.688
[10 empty] | 195.193 | 3193.61 | 16.3613 | 509 | 5.11208 | 3199.57 | 5 | 6.2832 | 509.227 | -26.68
[10 empty] | 193.283 | 3192.09 | 16.5151 | 515 | 5.10987 | 3197.94 | 5 | 6.2832 | 508.966 | -26.717
[10 empty] | 191.555 | 3186.12 | 16.6329 | 520 | 5.09949 | 3191.88 | 5 | 6.2832 | 508.002 | -26.856
[10 empty] | 190.462 | 3183.21 | 16.7131 | 525 | 5.09552 | 3188.9 | 5 | 6.2832 | 507.528 | -26.924
[10 empty] | 192.159 | 3187.09 | 16.5857 | 530 | 5.10159 | 3192.88 | 5 | 6.2832 | 508.161 | -26.833
[10 empty] | 188.22 | 3175.94 | 16.8736 | 536 | 5.08363 | 3181.52 | 5 | 6.2832 | 506.353 | -27.094
[10 empty] | 187.135 | 3172.26 | 16.9517 | 541 | 5.07745 | 3177.77 | 5 | 6.2832 | 505.757 | -27.179
[10 empty] | 179.666 | 3166.45 | 17.6241 | 546 | 5.0673 | 3171.55 | 5 | 6.2832 | 504.766 | -27.322
[10 empty] | 189.179 | 3153.03 | 16.6669 | 551 | 5.04736 | 3158.7 | 5 | 6.2832 | 502.721 | -27.617
[10 empty] | 191.252 | 3158.55 | 16.5151 | 556 | 5.05529 | 3164.34 | 5 | 6.2832 | 503.618 | -27.487
[10 empty] | 190.041 | 3141.73 | 16.5319 | 562 | 5.02835 | 3147.47 | 5 | 6.2832 | 500.935 | -27.874
[10 empty] | 184.598 | 3136.58 | 16.9914 | 567 | 5.02089 | 3142.01 | 5 | 6.2832 | 500.065 | -27.999
[10 empty] | 181.231 | 3135.79 | 17.3027 | 572 | 5.01727 | 3141.03 | 5 | 6.2832 | 499.909 | -28.021
[10 empty] | 189.262 | 3128.86 | 16.5319 | 577 | 5.00678 | 3134.58 | 5 | 6.2832 | 498.882 | -28.169
[10 empty] | 185.709 | 3126.99 | 16.8381 | 583 | 5.00491 | 3132.5 | 5 | 6.2832 | 498.551 | -28.217
[10 empty] | 181.518 | 3124.89 | 17.2153 | 588 | 5.00118 | 3130.16 | 5 | 6.2832 | 498.179 | -28.27
[10 empty] | 177.304 | 3114.03 | 17.5633 | 593 | 4.98357 | 3119.08 | 5 | 6.2832 | 496.415 | -28.524
[10 empty] | 182.022 | 3113.2 | 17.1034 | 598 | 4.9817 | 3118.52 | 5 | 6.2832 | 496.326 | -28.537
[13 empty] | 600 |  |  |  |  | 495.96 | -28.58967
[10 empty] | 183.516 | 3106.2 | 16.9261 | 604 | 4.97156 | 3111.62 | 5 | 6.2832 | 495.228 | -28.695
[10 empty] | 178.02 | 3097.46 | 17.3995 | 609 | 4.95768 | 3102.57 | 5 | 6.2832 | 493.788 | -28.903
[10 empty] | 178.856 | 3094.7 | 17.3028 | 615 | 4.95383 | 3099.86 | 5 | 6.2832 | 493.357 | -28.965
[10 empty] | 179.467 | 3088.9 | 17.2116 | 620 | 4.9431 | 3094.11 | 5 | 6.2832 | 492.442 | -29.096
[10 empty] | 182.099 | 3094.92 | 16.9958 | 625 | 4.95313 | 3100.27 | 5 | 6.2832 | 493.422 | -28.955
[10 empty] | 185.737 | 3097.89 | 16.679 | 631 | 4.95803 | 3103.46 | 5 | 6.2832 | 493.929 | -28.882
[10 empty] | 187.321 | 3095.86 | 16.527 | 636 | 4.95745 | 3101.52 | 5 | 6.2832 | 493.621 | -28.927
[10 empty] | 186.792 | 3100.58 | 16.5991 | 641 | 4.96223 | 3106.2 | 5 | 6.2832 | 494.366 | -28.819
[10 empty] | 179.7 | 3099.45 | 17.2479 | 646 | 4.95908 | 3104.66 | 5 | 6.2832 | 494.12 | -28.855
[10 empty] | 172.832 | 3096.12 | 17.9141 | 652 | 4.9543 | 3100.94 | 5 | 6.2832 | 493.528 | -28.94
[10 empty] | 180.592 | 3095.91 | 17.1431 | 657 | 4.95418 | 3101.17 | 5 | 6.2832 | 493.565 | -28.935
[10 empty] | 185.256 | 3090.8 | 16.6839 | 662 | 4.94648 | 3096.35 | 5 | 6.2832 | 492.798 | -29.045
[10 empty] | 178.338 | 3081.52 | 17.2791 | 667 | 4.93074 | 3086.68 | 5 | 6.2832 | 491.258 | -29.267
[10 empty] | 180.654 | 3077.7 | 17.0365 | 673 | 4.92631 | 3083 | 5 | 6.2832 | 490.674 | -29.351
[10 empty] | 181.567 | 3073.22 | 16.9261 | 678 | 4.91896 | 3078.58 | 5 | 6.2832 | 489.97 | -29.452
[10 empty] | 181.045 | 3073.94 | 16.9789 | 683 | 4.92024 | 3079.27 | 5 | 6.2832 | 490.079 | -29.437
[10 empty] | 179.263 | 3072.31 | 17.1386 | 688 | 4.9171 | 3077.53 | 5 | 6.2832 | 489.804 | -29.476
[10 empty] | 184.709 | 3069.77 | 16.6195 | 693 | 4.91395 | 3075.32 | 5 | 6.2832 | 489.452 | -29.527
[10 empty] | 181.162 | 3065.44 | 16.921 | 699 | 4.90555 | 3070.79 | 5 | 6.2832 | 488.73 | -29.631
[10 empty] | 177.256 | 3060.54 | 17.2662 | 704 | 4.89785 | 3065.67 | 5 | 6.2832 | 487.915 | -29.748
[10 empty] | 182.724 | 3064.21 | 16.7696 | 709 | 4.90345 | 3069.65 | 5 | 6.2832 | 488.549 | -29.657
[10 empty] | 177.356 | 3060.64 | 17.2571 | 714 | 4.89715 | 3065.77 | 5 | 6.2832 | 487.931 | -29.746
[10 empty] | 178.562 | 3054.02 | 17.1034 | 720 | 4.88596 | 3059.24 | 5 | 6.2832 | 486.891 | -29.896
[10 empty] | 177.092 | 3044.83 | 17.1935 | 725 | 4.87278 | 3049.98 | 5 | 6.2832 | 485.418 | -30.108
[10 empty] | 176.738 | 3041.8 | 17.2108 | 730 | 4.86707 | 3046.93 | 5 | 6.2832 | 484.933 | -30.178
[10 empty] | 172.565 | 3031.49 | 17.5673 | 735 | 4.85156 | 3036.4 | 5 | 6.2832 | 483.256 | -30.419
[10 empty] | 173.315 | 3038.13 | 17.5295 | 741 | 4.86194 | 3043.07 | 5 | 6.2832 | 484.318 | -30.266
[10 empty] | 179.969 | 3027.35 | 16.8215 | 746 | 4.84479 | 3032.69 | 5 | 6.2832 | 482.667 | -30.504
[10 empty] | 183.529 | 3020.95 | 16.4604 | 751 | 4.8371 | 3026.52 | 5 | 6.2832 | 481.685 | -30.645
[10 empty] | 182.157 | 3016.63 | 16.5606 | 756 | 4.82847 | 3022.12 | 5 | 6.2832 | 480.984 | -30.746
[10 empty] | 175.363 | 3012.59 | 17.1792 | 762 | 4.821 | 3017.69 | 5 | 6.2832 | 480.278 | -30.848
[10 empty] | 173.211 | 3009.79 | 17.3764 | 767 | 4.81634 | 3014.77 | 5 | 6.2832 | 479.813 | -30.915
[10 empty] | 176.67 | 3002.8 | 16.9966 | 772 | 4.80468 | 3007.99 | 5 | 6.2832 | 478.735 | -31.07
[10 empty] | 176.082 | 3009.11 | 17.0893 | 777 | 4.81412 | 3014.26 | 5 | 6.2832 | 479.733 | -30.926
[10 empty] | 169.644 | 3008.63 | 17.735 | 782 | 4.81342 | 3013.41 | 5 | 6.2832 | 479.598 | -30.946
[10 empty] | 171.606 | 3004.28 | 17.5068 | 788 | 4.80713 | 3009.17 | 5 | 6.2832 | 478.924 | -31.043
[10 empty] | 177.425 | 2996.77 | 16.8904 | 793 | 4.79616 | 3002.02 | 5 | 6.2832 | 477.785 | -31.207
[10 empty] | 174.272 | 2987.57 | 17.1431 | 798 | 4.781 | 2992.65 | 5 | 6.2832 | 476.293 | -31.422
[10 empty] | 172.355 | 2991.73 | 17.358 | 803 | 4.78672 | 2996.69 | 5 | 6.2832 | 476.937 | -31.329
[10 empty] | 171.473 | 2982.77 | 17.395 | 809 | 4.77272 | 2987.7 | 5 | 6.2832 | 475.505 | -31.535
[10 empty] | 173.296 | 2985.72 | 17.229 | 814 | 4.7775 | 2990.75 | 5 | 6.2832 | 475.991 | -31.465
[10 empty] | 175.039 | 2989.72 | 17.0803 | 819 | 4.78403 | 2994.84 | 5 | 6.2832 | 476.642 | -31.371
[10 empty] | 172.623 | 2986.86 | 17.3028 | 824 | 4.78065 | 2991.85 | 5 | 6.2832 | 476.166 | -31.44
[10 empty] | 179.743 | 2992.71 | 16.65 | 830 | 4.78823 | 2998.11 | 5 | 6.2832 | 477.162 | -31.297
[10 empty] | 184.539 | 2984.29 | 16.1716 | 835 | 4.77564 | 2989.99 | 5 | 6.2832 | 475.87 | -31.483
[10 empty] | 176.386 | 2987.09 | 16.9349 | 840 | 4.7796 | 2992.3 | 5 | 6.2832 | 476.237 | -31.43
[10 empty] | 166.534 | 2989.18 | 17.9494 | 845 | 4.7824 | 2993.81 | 5 | 6.2832 | 476.479 | -31.395
[10 empty] | 178.53 | 2975.55 | 16.667 | 851 | 4.76316 | 2980.9 | 5 | 6.2832 | 474.423 | -31.691
[10 empty] | 173.961 | 2984.59 | 17.1566 | 856 | 4.77669 | 2989.66 | 5 | 6.2832 | 475.817 | -31.49
[10 empty] | 181.493 | 2978.56 | 16.4114 | 861 | 4.76584 | 2984.09 | 5 | 6.2832 | 474.931 | -31.618
[10 empty] | 174.807 | 2974.22 | 17.0143 | 866 | 4.76059 | 2979.35 | 5 | 6.2832 | 474.177 | -31.726
[10 empty] | 165.299 | 2963.76 | 17.9297 | 871 | 4.74194 | 2968.37 | 5 | 6.2832 | 472.429 | -31.978
[10 empty] | 163.69 | 2957.5 | 18.0677 | 877 | 4.73144 | 2962.03 | 5 | 6.2832 | 471.42 | -32.123
[10 empty] | 164.692 | 2955.17 | 17.9437 | 882 | 4.72864 | 2959.76 | 5 | 6.2832 | 471.059 | -32.175
[10 empty] | 180.677 | 2948.75 | 16.3205 | 887 | 4.71943 | 2954.28 | 5 | 6.2832 | 470.186 | -32.301
[10 empty] | 160.03 | 2910.83 | 18.1893 | 892 | 4.65622 | 2915.22 | 5 | 6.2832 | 463.971 | -33.196
[10 empty] | 180.695 | 2922.13 | 16.1716 | 898 | 4.67663 | 2927.71 | 5 | 6.2832 | 465.959 | -32.91
[13 empty] | 900 |  |  |  |  | 467.3294 | -32.7124
[10 empty] | 166.75 | 2944.52 | 17.6583 | 903 | 4.71138 | 2949.24 | 5 | 6.2832 | 469.385 | -32.416
[10 empty] | 172.477 | 2946.87 | 17.0856 | 909 | 4.71593 | 2951.92 | 5 | 6.2832 | 469.811 | -32.355
[10 empty] | 170.038 | 2942.15 | 17.3028 | 914 | 4.70835 | 2947.06 | 5 | 6.2832 | 469.037 | -32.466
[10 empty] | 179.245 | 2936.38 | 16.3819 | 920 | 4.69902 | 2941.85 | 5 | 6.2832 | 468.208 | -32.586
[10 empty] | 168.231 | 2925.47 | 17.3896 | 925 | 4.68094 | 2930.3 | 5 | 6.2832 | 466.371 | -32.85
[10 empty] | 150.689 | 2926.65 | 19.4218 | 930 | 4.68176 | 2930.53 | 5 | 6.2832 | 466.407 | -32.845
[10 empty] | 184.74 | 2923.82 | 15.8266 | 935 | 4.67908 | 2929.65 | 5 | 6.2832 | 466.266 | -32.865
[10 empty] | 197.961 | 2933.82 | 14.8202 | 941 | 4.69704 | 2940.49 | 5 | 6.2832 | 467.992 | -32.617
[10 empty] | 172.8 | 2937.02 | 16.9967 | 946 | 4.69879 | 2942.1 | 5 | 6.2832 | 468.248 | -32.58
[10 empty] | 185.295 | 2933.18 | 15.8298 | 951 | 4.69471 | 2939.03 | 5 | 6.2832 | 467.76 | -32.65
[10 empty] | 177.363 | 2923.27 | 16.4819 | 956 | 4.67721 | 2928.65 | 5 | 6.2832 | 466.108 | -32.888
[10 empty] | 170.84 | 2918.9 | 17.0856 | 961 | 4.6708 | 2923.89 | 5 | 6.2832 | 465.351 | -32.997
[10 empty] | 171.38 | 2932.72 | 17.1124 | 967 | 4.69226 | 2937.73 | 5 | 6.2832 | 467.552 | -32.68
[10 empty] | 159.171 | 2935.11 | 18.4399 | 972 | 4.69506 | 2939.42 | 5 | 6.2832 | 467.822 | -32.641
[10 empty] | 181.288 | 2923.04 | 16.1237 | 977 | 4.67768 | 2928.66 | 5 | 6.2832 | 466.109 | -32.888
[10 empty] | 142.013 | 2936.09 | 20.6748 | 982 | 4.69704 | 2939.52 | 5 | 6.2832 | 467.837 | -32.639
[10 empty] | 176.596 | 2935.83 | 16.6245 | 988 | 4.69762 | 2941.14 | 5 | 6.2832 | 468.096 | -32.602
[10 empty] | 188.736 | 2954.69 | 15.6551 | 993 | 4.72934 | 2960.71 | 5 | 6.2832 | 471.211 | -32.153
[10 empty] | 193.72 | 2937.7 | 15.1647 | 998 | 4.70159 | 2944.08 | 5 | 6.2832 | 468.564 | -32.535
[10 empty] | 193.41 | 2887.37 | 14.9287 | 1003 | 4.62135 | 2893.84 | 5 | 6.2832 | 460.568 | -33.686
[10 empty] | 162.146 | 2932.04 | 18.0827 | 1009 | 4.69179 | 2936.52 | 5 | 6.2832 | 467.36 | -32.708
[10 empty] | 137.18 | 2902.25 | 21.1565 | 1014 | 4.64059 | 2905.49 | 5 | 6.2832 | 462.422 | -33.419
[10 empty] | 167.33 | 2895.28 | 17.3029 | 1019 | 4.63091 | 2900.11 | 5 | 6.2832 | 461.566 | -33.542
[10 empty] | 154.345 | 2901.1 | 18.7962 | 1024 | 4.64176 | 2905.21 | 5 | 6.2832 | 462.377 | -33.425
[10 empty] | 172.438 | 2926.3 | 16.9702 | 1029 | 4.68211 | 2931.37 | 5 | 6.2832 | 466.541 | -32.826
[10 empty] | 148.442 | 2883.72 | 19.4266 | 1035 | 4.61272 | 2887.54 | 5 | 6.2832 | 459.565 | -33.83
[10 empty] | 160.194 | 2926.84 | 18.2707 | 1040 | 4.68351 | 2931.22 | 5 | 6.2832 | 466.517 | -32.829
[10 empty] | 158.816 | 2895.21 | 18.2299 | 1045 | 4.63022 | 2899.56 | 5 | 6.2832 | 461.478 | -33.555
[10 empty] | 159.67 | 2926.27 | 18.327 | 1050 | 4.68083 | 2930.63 | 5 | 6.2832 | 466.422 | -32.843
[10 empty] | 157.05 | 2905.15 | 18.4983 | 1056 | 4.64619 | 2909.39 | 5 | 6.2832 | 463.043 | -33.329
[10 empty] | 187.322 | 2899.98 | 15.4813 | 1061 | 4.64071 | 2906.02 | 5 | 6.2832 | 462.506 | -33.407
[10 empty] | 161.356 | 2881.07 | 17.8554 | 1066 | 4.60934 | 2885.59 | 5 | 6.2832 | 459.254 | -33.875
[10 empty] | 183.492 | 2899.13 | 15.7998 | 1071 | 4.63943 | 2904.93 | 5 | 6.2832 | 462.333 | -33.432
[10 empty] | 177.954 | 2877.81 | 16.1716 | 1077 | 4.60444 | 2883.31 | 5 | 6.2832 | 458.891 | -33.927
[10 empty] | 195.507 | 2884.36 | 14.7532 | 1082 | 4.61669 | 2890.98 | 5 | 6.2832 | 460.112 | -33.751
[10 empty] | 176.148 | 2917.98 | 16.5655 | 1087 | 4.66812 | 2923.29 | 5 | 6.2832 | 465.255 | -33.011
[10 empty] | 168.001 | 2883.1 | 17.1612 | 1092 | 4.61237 | 2887.99 | 5 | 6.2832 | 459.637 | -33.82
[10 empty] | 145.484 | 2853.4 | 19.6132 | 1098 | 4.56339 | 2857.1 | 5 | 6.2832 | 454.721 | -34.528
[10 empty] | 158.8 | 2885.25 | 18.1691 | 1103 | 4.61389 | 2889.62 | 5 | 6.2832 | 459.895 | -33.783
[10 empty] | 164.129 | 2867.88 | 17.4734 | 1108 | 4.58765 | 2872.57 | 5 | 6.2832 | 457.182 | -34.173
[10 empty] | 159.047 | 2885.59 | 18.143 | 1113 | 4.61517 | 2889.97 | 5 | 6.2832 | 459.952 | -33.775
[10 empty] | 147.946 | 2853.04 | 19.2843 | 1119 | 4.56374 | 2856.88 | 5 | 6.2832 | 454.685 | -34.533
[10 empty] | 154.187 | 2868.43 | 18.6036 | 1124 | 4.58917 | 2872.57 | 5 | 6.2832 | 457.182 | -34.173
[10 empty] | 178.224 | 2865.14 | 16.0761 | 1129 | 4.58392 | 2870.68 | 5 | 6.2832 | 456.881 | -34.217
[10 empty] | 138.848 | 2877.04 | 20.7207 | 1134 | 4.60094 | 2880.39 | 5 | 6.2832 | 458.427 | -33.994
[10 empty] | 132.363 | 2863.34 | 21.6324 | 1139 | 4.57762 | 2866.4 | 5 | 6.2832 | 456.2 | -34.315
[10 empty] | 163.21 | 2851.19 | 17.4695 | 1145 | 4.55989 | 2855.86 | 5 | 6.2832 | 454.522 | -34.556
[10 empty] | 143.944 | 2831.7 | 19.6722 | 1150 | 4.52911 | 2835.36 | 5 | 6.2832 | 451.26 | -35.026
[10 empty] | 146.068 | 2838.6 | 19.4334 | 1155 | 4.53984 | 2842.35 | 5 | 6.2832 | 452.373 | -34.866
[10 empty] | 127.162 | 2868.48 | 22.5576 | 1160 | 4.58695 | 2871.29 | 5 | 6.2832 | 456.979 | -34.203
[10 empty] | 157.578 | 2869.44 | 18.2096 | 1166 | 4.58928 | 2873.76 | 5 | 6.2832 | 457.372 | -34.146
[10 empty] | 148.897 | 2866.15 | 19.2493 | 1171 | 4.58322 | 2870.02 | 5 | 6.2832 | 456.776 | -34.232
[10 empty] | 156.024 | 2828.53 | 18.1288 | 1176 | 4.52444 | 2832.83 | 5 | 6.2832 | 450.857 | -35.084
[10 empty] | 154.26 | 2843.88 | 18.4357 | 1181 | 4.5494 | 2848.06 | 5 | 6.2832 | 453.282 | -34.735
[10 empty] | 148.591 | 2802.64 | 18.8614 | 1187 | 4.48234 | 2806.58 | 5 | 6.2832 | 446.679 | -35.686
[10 empty] | 161.928 | 2787.07 | 17.2117 | 1192 | 4.45809 | 2791.77 | 5 | 6.2832 | 444.322 | -36.025
[10 empty] | 176.793 | 2826.13 | 15.9856 | 1197 | 4.52258 | 2831.66 | 5 | 6.2832 | 450.671 | -35.111
[13 empty] | 1200 |  |  |  |  | 450.1328 | -35.1884
[10 empty] | 182.853 | 2820.1 | 15.4228 | 1202 | 4.51243 | 2826.02 | 5 | 6.2832 | 449.774 | -35.24
[10 empty] | 156.067 | 2807.5 | 17.989 | 1207 | 4.49144 | 2811.83 | 5 | 6.2832 | 447.516 | -35.565
[10 empty] | 123.405 | 2823.48 | 22.8799 | 1213 | 4.51488 | 2826.18 | 5 | 6.2832 | 449.799 | -35.236
[10 empty] | 143.104 | 2847.89 | 19.9008 | 1218 | 4.55406 | 2851.48 | 5 | 6.2832 | 453.826 | -34.656
[10 empty] | 168.028 | 2821.29 | 16.7906 | 1223 | 4.51383 | 2826.29 | 5 | 6.2832 | 449.817 | -35.234
[10 empty] | 176.085 | 2805.89 | 15.9348 | 1228 | 4.48946 | 2811.41 | 5 | 6.2832 | 447.449 | -35.575
[10 empty] | 157.216 | 2837.54 | 18.0486 | 1235 | 4.53937 | 2841.9 | 5 | 6.2832 | 452.3 | -34.876
[10 empty] | 156.202 | 2808.37 | 17.9791 | 1240 | 4.49249 | 2812.71 | 5 | 6.2832 | 447.655 | -35.545
[10 empty] | 153.757 | 2825.05 | 18.3735 | 1245 | 4.51826 | 2829.23 | 5 | 6.2832 | 450.285 | -35.166
[10 empty] | 162.894 | 2815.56 | 17.2846 | 1250 | 4.50333 | 2820.27 | 5 | 6.2832 | 448.858 | -35.372
[10 empty] | 164.922 | 2806.06 | 17.0144 | 1256 | 4.48864 | 2810.9 | 5 | 6.2832 | 447.368 | -35.586
[10 empty] | 159.063 | 2800.48 | 17.606 | 1261 | 4.48059 | 2804.99 | 5 | 6.2832 | 446.427 | -35.722
[10 empty] | 177.591 | 2777.55 | 15.6402 | 1266 | 4.44479 | 2783.23 | 5 | 6.2832 | 442.963 | -36.221
[10 empty] | 155.334 | 2828.58 | 18.2096 | 1271 | 4.52526 | 2832.84 | 5 | 6.2832 | 450.859 | -35.084
[10 empty] | 153.561 | 2811.04 | 18.3057 | 1277 | 4.49704 | 2815.23 | 5 | 6.2832 | 448.056 | -35.487
[10 empty] | 142.674 | 2801.67 | 19.6368 | 1282 | 4.48048 | 2805.3 | 5 | 6.2832 | 446.476 | -35.715
[10 empty] | 181.551 | 2823.25 | 15.5508 | 1287 | 4.51838 | 2829.08 | 5 | 6.2832 | 450.261 | -35.17
[10 empty] | 169.624 | 2798.55 | 16.4986 | 1292 | 4.47686 | 2803.69 | 5 | 6.2832 | 446.22 | -35.752
[10 empty] | 189.515 | 2803.46 | 14.7928 | 1297 | 4.48759 | 2809.86 | 5 | 6.2832 | 447.202 | -35.61
[10 empty] | 161.063 | 2786.12 | 17.2983 | 1303 | 4.45727 | 2790.77 | 5 | 6.2832 | 444.163 | -36.048
[10 empty] | 154.647 | 2803.57 | 18.1288 | 1308 | 4.48269 | 2807.83 | 5 | 6.2832 | 446.879 | -35.657
[10 empty] | 163.079 | 2806.86 | 17.2117 | 1313 | 4.49062 | 2811.6 | 5 | 6.2832 | 447.478 | -35.571
[10 empty] | 150.777 | 2808.87 | 18.6293 | 1318 | 4.49202 | 2812.91 | 5 | 6.2832 | 447.687 | -35.54
[10 empty] | 166.76 | 2795.09 | 16.7612 | 1324 | 4.4708 | 2800.06 | 5 | 6.2832 | 445.641 | -35.835
[10 empty] | 163.683 | 2796.62 | 17.0857 | 1329 | 4.47418 | 2801.41 | 5 | 6.2832 | 445.857 | -35.804
[10 empty] | 160.174 | 2789.2 | 17.4136 | 1334 | 4.46193 | 2793.8 | 5 | 6.2832 | 444.645 | -35.978
[10 empty] | 153.498 | 2800.47 | 18.2444 | 1339 | 4.47861 | 2804.68 | 5 | 6.2832 | 446.377 | -35.729
[10 empty] | 166.793 | 2789.08 | 16.7218 | 1345 | 4.46392 | 2794.06 | 5 | 6.2832 | 444.687 | -35.972
[10 empty] | 158.975 | 2789.14 | 17.5446 | 1350 | 4.46147 | 2793.67 | 5 | 6.2832 | 444.625 | -35.981
[10 empty] | 158.816 | 2789.35 | 17.5635 | 1355 | 4.4624 | 2793.87 | 5 | 6.2832 | 444.657 | -35.977
[10 empty] | 164.347 | 2784.67 | 16.9438 | 1360 | 4.45354 | 2789.52 | 5 | 6.2832 | 443.964 | -36.076
[10 empty] | 158.939 | 2777.21 | 17.4734 | 1366 | 4.44269 | 2781.75 | 5 | 6.2832 | 442.728 | -36.254
[10 empty] | 155.25 | 2781.18 | 17.9142 | 1371 | 4.44887 | 2785.51 | 5 | 6.2832 | 443.327 | -36.168
[10 empty] | 160.773 | 2775.96 | 17.2663 | 1376 | 4.44036 | 2780.61 | 5 | 6.2832 | 442.547 | -36.281
[10 empty] | 160.35 | 2781.77 | 17.3481 | 1381 | 4.45027 | 2786.39 | 5 | 6.2832 | 443.466 | -36.148
[10 empty] | 161.592 | 2764.41 | 17.1073 | 1386 | 4.42322 | 2769.12 | 5 | 6.2832 | 440.719 | -36.544
[10 empty] | 160.235 | 2769.6 | 17.2846 | 1392 | 4.43068 | 2774.23 | 5 | 6.2832 | 441.531 | -36.427
[10 empty] | 188.372 | 2754.18 | 14.621 | 1397 | 4.40911 | 2760.61 | 5 | 6.2832 | 439.364 | -36.739
[10 empty] | 173.022 | 2811.99 | 16.2522 | 1402 | 4.49704 | 2817.31 | 5 | 6.2832 | 448.388 | -35.44
[10 empty] | 177.046 | 2763.75 | 15.6103 | 1407 | 4.42333 | 2769.41 | 5 | 6.2832 | 440.764 | -36.537
[10 empty] | 160.271 | 2775.24 | 17.3159 | 1413 | 4.43873 | 2779.86 | 5 | 6.2832 | 442.427 | -36.298
[10 empty] | 177.411 | 2780.86 | 15.6747 | 1418 | 4.45004 | 2786.51 | 5 | 6.2832 | 443.486 | -36.145
[10 empty] | 171.465 | 2781.14 | 16.2199 | 1423 | 4.44981 | 2786.42 | 5 | 6.2832 | 443.471 | -36.147
[10 empty] | 116.23 | 2763.72 | 23.7781 | 1428 | 4.41797 | 2766.16 | 5 | 6.2832 | 440.247 | -36.612
[10 empty] | 174.815 | 2768.65 | 15.8376 | 1434 | 4.42893 | 2774.16 | 5 | 6.2832 | 441.52 | -36.428
[10 empty] | 181.349 | 2717.28 | 14.9837 | 1439 | 4.35056 | 2723.32 | 5 | 6.2832 | 433.429 | -37.593
[10 empty] | 137.824 | 2725.4 | 19.7745 | 1444 | 4.35733 | 2728.88 | 5 | 6.2832 | 434.314 | -37.466
[10 empty] | 153.055 | 2724.8 | 17.8028 | 1449 | 4.35919 | 2729.1 | 5 | 6.2832 | 434.348 | -37.461
[10 empty] | 149.727 | 2759.41 | 18.4297 | 1455 | 4.41307 | 2763.47 | 5 | 6.2832 | 439.819 | -36.673
[10 empty] | 155.365 | 2737.58 | 17.6203 | 1460 | 4.37902 | 2741.99 | 5 | 6.2832 | 436.4 | -37.166
[10 empty] | 109.849 | 2765.79 | 25.1781 | 1465 | 4.41949 | 2767.97 | 5 | 6.2832 | 440.535 | -36.57
[10 empty] | 145.888 | 2736.51 | 18.7577 | 1470 | 4.37622 | 2740.4 | 5 | 6.2832 | 436.146 | -37.202
[10 empty] | 164.668 | 2746.51 | 16.6791 | 1475 | 4.39301 | 2751.45 | 5 | 6.2832 | 437.905 | -36.949
[10 empty] | 148.84 | 2740.89 | 18.415 | 1481 | 4.3838 | 2744.93 | 5 | 6.2832 | 436.868 | -37.098
[10 empty] | 148.2 | 2732.18 | 18.4357 | 1486 | 4.36934 | 2736.19 | 5 | 6.2832 | 435.477 | -37.298
[10 empty] | 150.581 | 2726.84 | 18.1087 | 1491 | 4.36036 | 2730.99 | 5 | 6.2832 | 434.65 | -37.418
[10 empty] | 166.469 | 2738.79 | 16.4522 | 1496 | 4.38147 | 2743.84 | 5 | 6.2832 | 436.695 | -37.123
[13 empty] | 1500 |  |  |  |  | 436.9383 | -37.08833
[10 empty] | 150.747 | 2741.99 | 18.1894 | 1502 | 4.38462 | 2746.13 | 5 | 6.2832 | 437.06 | -37.071
[10 empty] | 155.432 | 2729.92 | 17.5635 | 1507 | 4.36596 | 2734.34 | 5 | 6.2832 | 435.183 | -37.341
[10 empty] | 154.355 | 2732.2 | 17.7007 | 1512 | 4.36957 | 2736.55 | 5 | 6.2832 | 435.535 | -37.29
[10 empty] | 174.446 | 2718.72 | 15.5849 | 1517 | 4.35045 | 2724.31 | 5 | 6.2832 | 433.586 | -37.571
[10 empty] | 153.887 | 2714.47 | 17.6394 | 1523 | 4.3417 | 2718.83 | 5 | 6.2832 | 432.714 | -37.696
[10 empty] | 135.856 | 2719.39 | 20.0167 | 1528 | 4.34835 | 2722.78 | 5 | 6.2832 | 433.343 | -37.606
[10 empty] | 100.934 | 2759.12 | 27.336 | 1533 | 4.40864 | 2760.97 | 5 | 6.2832 | 439.42 | -36.731
[10 empty] | 146.081 | 2724.5 | 18.6506 | 1538 | 4.35768 | 2728.41 | 5 | 6.2832 | 434.239 | -37.477
[10 empty] | 183.78 | 2713.81 | 14.7666 | 1544 | 4.3431 | 2720.03 | 5 | 6.2832 | 432.904 | -37.669
[10 empty] | 141.519 | 2748.57 | 19.4219 | 1550 | 4.39371 | 2752.21 | 5 | 6.2832 | 438.026 | -36.931
[10 empty] | 147.058 | 2705.79 | 18.3994 | 1555 | 4.32817 | 2709.78 | 5 | 6.2832 | 431.274 | -37.904
[10 empty] | 170.796 | 2711.02 | 15.8729 | 1560 | 4.33739 | 2716.39 | 5 | 6.2832 | 432.326 | -37.752
[10 empty] | 136.598 | 2710.99 | 19.8465 | 1565 | 4.33459 | 2714.43 | 5 | 6.2832 | 432.014 | -37.797
[10 empty] | 171.155 | 2728.56 | 15.942 | 1571 | 4.36444 | 2733.92 | 5 | 6.2832 | 435.116 | -37.35
[10 empty] | 170.531 | 2716.07 | 15.9271 | 1576 | 4.34473 | 2721.42 | 5 | 6.2832 | 433.126 | -37.637
[10 empty] | 147.651 | 2738.15 | 18.5447 | 1581 | 4.37762 | 2742.13 | 5 | 6.2832 | 436.422 | -37.163
[10 empty] | 145.353 | 2701.03 | 18.5826 | 1586 | 4.31884 | 2704.94 | 5 | 6.2832 | 430.503 | -38.015
[10 empty] | 172.293 | 2719.46 | 15.784 | 1592 | 4.35056 | 2724.91 | 5 | 6.2832 | 433.682 | -37.557
[10 empty] | 182.871 | 2702.22 | 14.7767 | 1597 | 4.32421 | 2708.41 | 5 | 6.2832 | 431.055 | -37.935
[10 empty] | 145.209 | 2719.11 | 18.7254 | 1602 | 4.34765 | 2722.98 | 5 | 6.2832 | 433.375 | -37.601
[10 empty] | 165.8 | 2721.72 | 16.4157 | 1607 | 4.35301 | 2726.76 | 5 | 6.2832 | 433.977 | -37.514
[10 empty] | 160.801 | 2707.72 | 16.839 | 1612 | 4.33225 | 2712.49 | 5 | 6.2832 | 431.706 | -37.842
[10 empty] | 158.388 | 2736.83 | 17.2793 | 1618 | 4.37715 | 2741.41 | 5 | 6.2832 | 436.307 | -37.179
[10 empty] | 142.739 | 2706.97 | 18.9645 | 1623 | 4.32911 | 2710.73 | 5 | 6.2832 | 431.425 | -37.882
[10 empty] | 144.221 | 2707.71 | 18.7747 | 1628 | 4.33074 | 2711.55 | 5 | 6.2832 | 431.555 | -37.863
[10 empty] | 164.894 | 2707.41 | 16.4191 | 1633 | 4.32946 | 2712.43 | 5 | 6.2832 | 431.696 | -37.843
[10 empty] | 136.027 | 2659.97 | 19.5546 | 1639 | 4.25284 | 2663.44 | 5 | 6.2832 | 423.899 | -38.966
[10 empty] | 151.931 | 2656.18 | 17.4828 | 1644 | 4.24817 | 2660.52 | 5 | 6.2832 | 423.434 | -39.032
[10 empty] | 151.934 | 2685.83 | 17.6776 | 1649 | 4.29494 | 2690.12 | 5 | 6.2832 | 428.145 | -38.354
[10 empty] | 171.042 | 2709.66 | 15.8421 | 1654 | 4.33634 | 2715.05 | 5 | 6.2832 | 432.112 | -37.783
[10 empty] | 156.64 | 2696.06 | 17.2118 | 1660 | 4.31243 | 2700.61 | 5 | 6.2832 | 429.814 | -38.114
[10 empty] | 155.156 | 2698.11 | 17.3897 | 1665 | 4.31523 | 2702.57 | 5 | 6.2832 | 430.126 | -38.069
[10 empty] | 164.993 | 2713.94 | 16.4488 | 1670 | 4.34298 | 2718.95 | 5 | 6.2832 | 432.733 | -37.694
[10 empty] | 130.988 | 2679.23 | 20.454 | 1675 | 4.28258 | 2682.43 | 5 | 6.2832 | 426.921 | -38.53
[10 empty] | 129.792 | 2710.87 | 20.8863 | 1681 | 4.3347 | 2713.98 | 5 | 6.2832 | 431.941 | -37.808
[10 empty] | 155.514 | 2678.67 | 17.2246 | 1686 | 4.28502 | 2683.18 | 5 | 6.2832 | 427.041 | -38.513
[10 empty] | 133.091 | 2680.46 | 20.14 | 1691 | 4.28502 | 2683.76 | 5 | 6.2832 | 427.132 | -38.5
[10 empty] | 139.689 | 2690.65 | 19.2617 | 1696 | 4.3024 | 2694.27 | 5 | 6.2832 | 428.806 | -38.259
[10 empty] | 138.301 | 2728.23 | 19.7267 | 1701 | 4.36281 | 2731.73 | 5 | 6.2832 | 434.767 | -37.401
[10 empty] | 120.754 | 2661.52 | 22.0409 | 1707 | 4.2533 | 2664.25 | 5 | 6.2832 | 424.028 | -38.947
[10 empty] | 138.936 | 2676.8 | 19.2664 | 1712 | 4.28024 | 2680.4 | 5 | 6.2832 | 426.597 | -38.577
[10 empty] | 151.912 | 2693.33 | 17.7295 | 1718 | 4.30765 | 2697.61 | 5 | 6.2832 | 429.337 | -38.183
[10 empty] | 148.695 | 2689.7 | 18.0887 | 1723 | 4.30065 | 2693.81 | 5 | 6.2832 | 428.732 | -38.27
[10 empty] | 177.884 | 2700.08 | 15.1789 | 1728 | 4.32059 | 2705.93 | 5 | 6.2832 | 430.661 | -37.992
[10 empty] | 163.62 | 2696 | 16.4771 | 1733 | 4.31173 | 2700.96 | 5 | 6.2832 | 429.87 | -38.106
[10 empty] | 126.042 | 2689.97 | 21.3419 | 1739 | 4.301 | 2692.93 | 5 | 6.2832 | 428.591 | -38.29
[10 empty] | 169.541 | 2693.72 | 15.8884 | 1744 | 4.30986 | 2699.05 | 5 | 6.2832 | 429.566 | -38.15
[10 empty] | 134.283 | 2712.67 | 20.2012 | 1749 | 4.33844 | 2715.99 | 5 | 6.2832 | 432.263 | -37.761
[10 empty] | 106.502 | 2690.84 | 25.2657 | 1754 | 4.29995 | 2692.95 | 5 | 6.2832 | 428.595 | -38.289
[10 empty] | 175.343 | 2704.29 | 15.4228 | 1760 | 4.32712 | 2709.97 | 5 | 6.2832 | 431.303 | -37.899
[10 empty] | 118.722 | 2641.67 | 22.2509 | 1765 | 4.22298 | 2644.34 | 5 | 6.2832 | 420.858 | -39.403
[10 empty] | 137.014 | 2654.77 | 19.3759 | 1770 | 4.24398 | 2658.31 | 5 | 6.2832 | 423.082 | -39.083
[10 empty] | 170.256 | 2670.53 | 15.6854 | 1775 | 4.27348 | 2675.95 | 5 | 6.2832 | 425.89 | -38.679
[10 empty] | 148.581 | 2675.79 | 18.009 | 1781 | 4.27838 | 2679.91 | 5 | 6.2832 | 426.519 | -38.588
[10 empty] | 145.143 | 2645.84 | 18.2292 | 1786 | 4.2301 | 2649.82 | 5 | 6.2832 | 421.731 | -39.278
[10 empty] | 170.109 | 2704.07 | 15.8961 | 1791 | 4.32817 | 2709.41 | 5 | 6.2832 | 431.215 | -37.912
[10 empty] | 173.053 | 2634.1 | 15.2214 | 1797 | 4.21424 | 2639.78 | 5 | 6.2832 | 420.133 | -39.508
[13 empty] | 1800 |  |  |  |  | 424.612 | -38.863
[10 empty] | 170.237 | 2681.29 | 15.7503 | 1802 | 4.29121 | 2686.69 | 5 | 6.2832 | 427.598 | -38.433
[10 empty] | 110.249 | 2634.13 | 23.8926 | 1807 | 4.20922 | 2636.44 | 5 | 6.2832 | 419.601 | -39.584
[10 empty] | 156.238 | 2638.27 | 16.8862 | 1812 | 4.21879 | 2642.89 | 5 | 6.2832 | 420.628 | -39.437
[10 empty] | 181.424 | 2681.46 | 14.78 | 1818 | 4.29214 | 2687.59 | 5 | 6.2832 | 427.741 | -38.412
[10 empty] | 141.461 | 2660.35 | 18.8063 | 1823 | 4.25365 | 2664.11 | 5 | 6.2832 | 424.005 | -38.95
[10 empty] | 160.485 | 2680.87 | 16.7048 | 1828 | 4.28899 | 2685.67 | 5 | 6.2832 | 427.436 | -38.456
[10 empty] | 162.674 | 2643.82 | 16.2523 | 1833 | 4.2294 | 2648.82 | 5 | 6.2832 | 421.571 | -39.301
[10 empty] | 160.076 | 2628.32 | 16.4192 | 1839 | 4.20363 | 2633.19 | 5 | 6.2832 | 419.084 | -39.659
[10 empty] | 175.629 | 2674.57 | 15.2285 | 1844 | 4.28013 | 2680.33 | 5 | 6.2832 | 426.586 | -38.579
[10 empty] | 179.779 | 2647.54 | 14.7267 | 1850 | 4.23709 | 2653.64 | 5 | 6.2832 | 422.338 | -39.19
[10 empty] | 187.788 | 2659.78 | 14.1638 | 1856 | 4.25715 | 2666.41 | 5 | 6.2832 | 424.37 | -38.898
[10 empty] | 126.992 | 2632.24 | 20.7275 | 1861 | 4.20724 | 2635.3 | 5 | 6.2832 | 419.419 | -39.611
[10 empty] | 179.75 | 2638.08 | 14.6764 | 1866 | 4.22193 | 2644.19 | 5 | 6.2832 | 420.835 | -39.407
[10 empty] | 177.542 | 2667.59 | 15.0251 | 1871 | 4.26788 | 2673.49 | 5 | 6.2832 | 425.498 | -38.735
[10 empty] | 166.632 | 2640.98 | 15.8492 | 1877 | 4.22602 | 2646.23 | 5 | 6.2832 | 421.16 | -39.36
[10 empty] | 152.753 | 2631.12 | 17.2247 | 1882 | 4.20724 | 2635.55 | 5 | 6.2832 | 419.46 | -39.605
[10 empty] | 148.617 | 2650.14 | 17.832 | 1887 | 4.23709 | 2654.31 | 5 | 6.2832 | 422.445 | -39.175
[10 empty] | 147.326 | 2650.27 | 17.9891 | 1892 | 4.23826 | 2654.37 | 5 | 6.2832 | 422.454 | -39.174
[10 empty] | 147.594 | 2643.32 | 17.9094 | 1898 | 4.22753 | 2647.44 | 5 | 6.2832 | 421.352 | -39.332
[10 empty] | 153.593 | 2631.71 | 17.1343 | 1903 | 4.20817 | 2636.19 | 5 | 6.2832 | 419.561 | -39.59
[10 empty] | 153.334 | 2662.18 | 17.362 | 1908 | 4.25762 | 2666.59 | 5 | 6.2832 | 424.4 | -38.893
[10 empty] | 142.056 | 2633.78 | 18.5404 | 1913 | 4.21167 | 2637.61 | 5 | 6.2832 | 419.788 | -39.558
[10 empty] | 166.413 | 2638.15 | 15.853 | 1919 | 4.21983 | 2643.39 | 5 | 6.2832 | 420.708 | -39.425
[10 empty] | 145.892 | 2641.92 | 18.1088 | 1924 | 4.22392 | 2645.95 | 5 | 6.2832 | 421.115 | -39.366
[10 empty] | 152.686 | 2631.35 | 17.2338 | 1929 | 4.20899 | 2635.78 | 5 | 6.2832 | 419.496 | -39.6
[10 empty] | 151.381 | 2624.92 | 17.3398 | 1934 | 4.19861 | 2629.28 | 5 | 6.2832 | 418.461 | -39.748
[10 empty] | 157.062 | 2627.05 | 16.7262 | 1939 | 4.20164 | 2631.74 | 5 | 6.2832 | 418.853 | -39.692
[10 empty] | 155.813 | 2636.55 | 16.9212 | 1945 | 4.21715 | 2641.15 | 5 | 6.2832 | 420.35 | -39.476
[10 empty] | 146.546 | 2630.44 | 17.9496 | 1950 | 4.20584 | 2634.52 | 5 | 6.2832 | 419.296 | -39.628
[10 empty] | 156.035 | 2623.98 | 16.8166 | 1955 | 4.19779 | 2628.61 | 5 | 6.2832 | 418.356 | -39.764
[10 empty] | 161.203 | 2632.25 | 16.3288 | 1961 | 4.21074 | 2637.18 | 5 | 6.2832 | 419.719 | -39.567
[10 empty] | 149.397 | 2593.26 | 17.3582 | 1966 | 4.14788 | 2597.56 | 5 | 6.2832 | 413.413 | -40.475
[10 empty] | 154.775 | 2638.82 | 17.0493 | 1971 | 4.221 | 2643.35 | 5 | 6.2832 | 420.701 | -39.426
[10 empty] | 128.718 | 2665.32 | 20.7067 | 1977 | 4.25972 | 2668.43 | 5 | 6.2832 | 424.692 | -38.851
[10 empty] | 147.092 | 2580.69 | 17.5447 | 1982 | 4.12771 | 2584.88 | 5 | 6.2832 | 411.395 | -40.766
[10 empty] | 143.672 | 2600.17 | 18.098 | 1987 | 4.15814 | 2604.14 | 5 | 6.2832 | 414.46 | -40.325
[10 empty] | 164.383 | 2639.41 | 16.0564 | 1993 | 4.22205 | 2644.52 | 5 | 6.2832 | 420.888 | -39.399
[10 empty] | 142.98 | 2609.46 | 18.2505 | 1998 | 4.17272 | 2613.37 | 5 | 6.2832 | 415.93 | -40.113
[10 empty] | 123.93 | 2595.08 | 20.94 | 2003 | 4.148 | 2598.04 | 5 | 6.2832 | 413.489 | -40.464
[10 empty] | 149.331 | 2662.88 | 17.832 | 2008 | 4.2582 | 2667.06 | 5 | 6.2832 | 424.475 | -38.883
[10 empty] | 193.907 | 2610.8 | 13.4642 | 2013 | 4.18018 | 2617.99 | 5 | 6.2832 | 416.665 | -40.007
[10 empty] | 106.496 | 2630.95 | 24.7046 | 2019 | 4.20456 | 2633.1 | 5 | 6.2832 | 419.07 | -39.661
[10 empty] | 132.443 | 2612.54 | 19.7258 | 2024 | 4.1761 | 2615.9 | 5 | 6.2832 | 416.332 | -40.055
[10 empty] | 131.545 | 2639.56 | 20.0659 | 2029 | 4.22018 | 2642.84 | 5 | 6.2832 | 420.62 | -39.438
[10 empty] | 137.663 | 2606.18 | 18.9316 | 2035 | 4.16631 | 2609.81 | 5 | 6.2832 | 415.363 | -40.195
[10 empty] | 166.185 | 2636.57 | 15.8652 | 2040 | 4.21762 | 2641.8 | 5 | 6.2832 | 420.454 | -39.462
[10 empty] | 167.113 | 2646.67 | 15.8376 | 2046 | 4.23406 | 2651.94 | 5 | 6.2832 | 422.069 | -39.229
[10 empty] | 170.915 | 2621.13 | 15.3359 | 2051 | 4.19441 | 2626.7 | 5 | 6.2832 | 418.051 | -39.808
[10 empty] | 139.777 | 2622.66 | 18.7631 | 2056 | 4.19325 | 2626.38 | 5 | 6.2832 | 418 | -39.815
[10 empty] | 145.519 | 2618.36 | 17.9933 | 2061 | 4.18648 | 2622.4 | 5 | 6.2832 | 417.366 | -39.906
[10 empty] | 150.62 | 2606.19 | 17.303 | 2067 | 4.16771 | 2610.53 | 5 | 6.2832 | 415.478 | -40.178
[10 empty] | 131.454 | 2606.4 | 19.8275 | 2072 | 4.16607 | 2609.72 | 5 | 6.2832 | 415.348 | -40.197
[10 empty] | 142.469 | 2597.23 | 18.2301 | 2077 | 4.15278 | 2601.13 | 5 | 6.2832 | 413.982 | -40.393
[10 empty] | 138.865 | 2599.69 | 18.721 | 2082 | 4.15639 | 2603.4 | 5 | 6.2832 | 414.343 | -40.342
[10 empty] | 141.734 | 2595.41 | 18.3118 | 2088 | 4.14893 | 2599.28 | 5 | 6.2832 | 413.687 | -40.436
[10 empty] | 161.048 | 2589.05 | 16.0762 | 2093 | 4.14123 | 2594.05 | 5 | 6.2832 | 412.855 | -40.556
[10 empty] | 116.402 | 2596.09 | 22.3028 | 2098 | 4.14905 | 2598.7 | 5 | 6.2832 | 413.594 | -40.449
[10 empty] | 157.131 | 2592.46 | 16.4987 | 2104 | 4.14637 | 2597.22 | 5 | 6.2832 | 413.359 | -40.483
[10 empty] | 148.826 | 2588.86 | 17.3952 | 2109 | 4.14042 | 2593.14 | 5 | 6.2832 | 412.71 | -40.577
[10 empty] | 160.212 | 2588.35 | 16.1558 | 2114 | 4.13995 | 2593.3 | 5 | 6.2832 | 412.736 | -40.573
[10 empty] | 160.322 | 2587.46 | 16.1391 | 2120 | 4.13879 | 2592.42 | 5 | 6.2832 | 412.595 | -40.593
[10 empty] | 139.507 | 2589.47 | 18.5615 | 2125 | 4.14007 | 2593.22 | 5 | 6.2832 | 412.723 | -40.575
[10 empty] | 140.278 | 2586.75 | 18.4402 | 2131 | 4.1354 | 2590.55 | 5 | 6.2832 | 412.298 | -40.636
[10 empty] | 147.539 | 2599.7 | 17.6204 | 2136 | 4.15733 | 2603.88 | 5 | 6.2832 | 414.419 | -40.33
[10 empty] | 139.775 | 2585.51 | 18.4976 | 2143 | 4.13459 | 2589.29 | 5 | 6.2832 | 412.096 | -40.665
[10 empty] | 136.491 | 2586.36 | 18.949 | 2148 | 4.1347 | 2589.96 | 5 | 6.2832 | 412.204 | -40.649
[10 empty] | 136.642 | 2614.12 | 19.1311 | 2154 | 4.17914 | 2617.69 | 5 | 6.2832 | 416.618 | -40.014
[10 empty] | 130.913 | 2595.02 | 19.8225 | 2159 | 4.1487 | 2598.32 | 5 | 6.2832 | 413.535 | -40.458
[10 empty] | 150.621 | 2584.29 | 17.1576 | 2165 | 4.13249 | 2588.68 | 5 | 6.2832 | 411.999 | -40.679
[10 empty] | 149.287 | 2566.79 | 17.1937 | 2170 | 4.1052 | 2571.13 | 5 | 6.2832 | 409.207 | -41.081
[10 empty] | 161.838 | 2566.35 | 15.8575 | 2176 | 4.10578 | 2571.45 | 5 | 6.2832 | 409.257 | -41.074
[10 empty] | 154.066 | 2583.68 | 16.7699 | 2181 | 4.13167 | 2588.27 | 5 | 6.2832 | 411.934 | -40.688
[10 empty] | 131.715 | 2582.6 | 19.6075 | 2187 | 4.12911 | 2585.95 | 5 | 6.2832 | 411.566 | -40.741
[10 empty] | 151.21 | 2576.02 | 17.036 | 2192 | 4.11896 | 2580.45 | 5 | 6.2832 | 410.691 | -40.867
[10 empty] | 115.023 | 2563.58 | 22.2876 | 2197 | 4.0975 | 2566.16 | 5 | 6.2832 | 408.416 | -41.195
[10 empty] | 143.624 | 2561.11 | 17.8321 | 2202 | 4.09634 | 2565.13 | 5 | 6.2832 | 408.252 | -41.218
[10 empty] | 131.436 | 2589.7 | 19.7031 | 2208 | 4.1396 | 2593.03 | 5 | 6.2832 | 412.693 | -40.579
[10 empty] | 138.631 | 2573.21 | 18.5615 | 2213 | 4.11383 | 2576.94 | 5 | 6.2832 | 410.131 | -40.948
[10 empty] | 121.761 | 2542.22 | 20.8787 | 2219 | 4.06368 | 2545.13 | 5 | 6.2832 | 405.069 | -41.677
[10 empty] | 171.353 | 2565.16 | 14.97 | 2224 | 4.10415 | 2570.87 | 5 | 6.2832 | 409.166 | -41.087
[10 empty] | 111.967 | 2563.6 | 22.8961 | 2230 | 4.09692 | 2566.05 | 5 | 6.2832 | 408.398 | -41.197
[10 empty] | 134.628 | 2581 | 19.1714 | 2235 | 4.12584 | 2584.51 | 5 | 6.2832 | 411.337 | -40.774
[10 empty] | 127.073 | 2581.53 | 20.3154 | 2241 | 4.12607 | 2584.66 | 5 | 6.2832 | 411.36 | -40.771
[10 empty] | 116.535 | 2568.55 | 22.041 | 2246 | 4.10625 | 2571.19 | 5 | 6.2832 | 409.216 | -41.08
[10 empty] | 155.398 | 2563.88 | 16.4987 | 2252 | 4.10065 | 2568.58 | 5 | 6.2832 | 408.802 | -41.139
[10 empty] | 127.69 | 2555.95 | 20.0168 | 2257 | 4.08549 | 2559.14 | 5 | 6.2832 | 407.298 | -41.356
[10 empty] | 155.82 | 2570.83 | 16.4987 | 2262 | 4.11161 | 2575.55 | 5 | 6.2832 | 409.91 | -40.98
[10 empty] | 140.634 | 2563.78 | 18.2301 | 2268 | 4.09913 | 2567.63 | 5 | 6.2832 | 408.65 | -41.161
[10 empty] | 137.491 | 2566.62 | 18.6676 | 2273 | 4.10403 | 2570.3 | 5 | 6.2832 | 409.075 | -41.1
[10 empty] | 143.693 | 2584.92 | 17.9892 | 2279 | 4.13214 | 2588.91 | 5 | 6.2832 | 412.037 | -40.674
[10 empty] | 148.503 | 2577.75 | 17.3582 | 2284 | 4.12316 | 2582.03 | 5 | 6.2832 | 410.941 | -40.831
[10 empty] | 143.261 | 2568.67 | 17.9299 | 2290 | 4.10788 | 2572.66 | 5 | 6.2832 | 409.451 | -41.046
[10 empty] | 132.482 | 2573.07 | 19.4221 | 2295 | 4.11301 | 2576.48 | 5 | 6.2832 | 410.058 | -40.958
[10 empty] | 142.266 | 2573.42 | 18.0888 | 2300 | 4.11488 | 2577.34 | 5 | 6.2832 | 410.196 | -40.939
[10 empty] | 149.084 | 2563.31 | 17.1937 | 2306 | 4.0989 | 2567.64 | 5 | 6.2832 | 408.651 | -41.161
[10 empty] | 139.209 | 2581 | 18.5405 | 2311 | 4.12654 | 2584.75 | 5 | 6.2832 | 411.374 | -40.769
[10 empty] | 129.891 | 2561.57 | 19.7209 | 2317 | 4.09424 | 2564.86 | 5 | 6.2832 | 408.21 | -41.225
[10 empty] | 151.308 | 2553.15 | 16.8739 | 2322 | 4.08444 | 2557.63 | 5 | 6.2832 | 407.059 | -41.39
[10 empty] | 139.208 | 2533.43 | 18.1988 | 2327 | 4.05039 | 2537.25 | 5 | 6.2832 | 403.814 | -41.857
[10 empty] | 150.74 | 2559.44 | 16.9792 | 2332 | 4.09377 | 2563.87 | 5 | 6.2832 | 408.052 | -41.247
[10 empty] | 144.424 | 2553.08 | 17.6777 | 2338 | 4.08281 | 2557.16 | 5 | 6.2832 | 406.983 | -41.401
[10 empty] | 143.58 | 2551.97 | 17.7739 | 2343 | 4.08129 | 2556.01 | 5 | 6.2832 | 406.8 | -41.427
[10 empty] | 145.571 | 2562.26 | 17.6015 | 2348 | 4.09715 | 2566.39 | 5 | 6.2832 | 408.453 | -41.19
[10 empty] | 139.56 | 2555.49 | 18.311 | 2354 | 4.08631 | 2559.3 | 5 | 6.2832 | 407.324 | -41.352
[10 empty] | 145.643 | 2549.79 | 17.5071 | 2359 | 4.07721 | 2553.95 | 5 | 6.2832 | 406.473 | -41.475
[10 empty] | 147.559 | 2547.83 | 17.2665 | 2365 | 4.07465 | 2552.09 | 5 | 6.2832 | 406.177 | -41.517
[10 empty] | 138.841 | 2558.81 | 18.4298 | 2370 | 4.09074 | 2562.57 | 5 | 6.2832 | 407.845 | -41.277
[10 empty] | 139.555 | 2535.63 | 18.1693 | 2376 | 4.054 | 2539.46 | 5 | 6.2832 | 404.167 | -41.807
[10 empty] | 140.178 | 2544.11 | 18.1491 | 2381 | 4.06695 | 2547.97 | 5 | 6.2832 | 405.521 | -41.612
[10 empty] | 144.309 | 2536.52 | 17.577 | 2386 | 4.05704 | 2540.62 | 5 | 6.2832 | 404.351 | -41.78
[10 empty] | 138.568 | 2543.14 | 18.353 | 2391 | 4.06613 | 2546.91 | 5 | 6.2832 | 405.352 | -41.636
[10 empty] | 134.763 | 2547.72 | 18.9052 | 2397 | 4.07383 | 2551.29 | 5 | 6.2832 | 406.049 | -41.536
[10 empty] | 135.528 | 2537.24 | 18.7211 | 2402 | 4.05599 | 2540.85 | 5 | 6.2832 | 404.388 | -41.775
[10 empty] | 144.797 | 2540.43 | 17.5447 | 2408 | 4.06182 | 2544.56 | 5 | 6.2832 | 404.977 | -41.69