## Protokoll_1
Parameter:
Auftrags-Nr. | : | ULMBE02680 6/1/2 | Länge [mm] | : | - | : | Frequenz [rad/s] | : | 6.2832 | G' | G'' | tan delta | Zeit | Drehmoment | G* | CMD Deform. | Frequenz | Eta* | Auf- bzw. Abbau | Zeit | Eta* | Auf- bzw. Abbau | Max.Skalierwert für Auf-/Abbau
Auftraggeber | : |  | Breite [mm] | : | - | : | Startfrequenz [rad/s] | : | - | Pa | Pa |  | s | g-cm | Pa | % | rad/s | Pa-s | % | s | Pa-s | %
Partie/Ansatz | : | MT200WT30Rundplatte | Höhe [mm] | : | - | : | Endfrequenz [rad/s] | : | - | 82.9416 | 2090.01 | 25.1986 | 6 | 13.2457 | 2091.66 | 20 | 6.2832 | 332.897 | 0 | 6 | 332.897 | 0 | 100
Bemerkung | : | Rundplatte 25x1,7mm | Durchmesser [mm] | : | - | : | Deformation [%] | : | 20 | 82.3449 | 2062.08 | 25.042 | 11 | 13.0676 | 2063.72 | 20 | 6.2832 | 328.451 | -1.3356 | 300 | 245.979 | -26.109
Prüfer | : | 21931 | Temperatur [°C] | : | 240 | : | Startdeformation [%] | : | - | 80.2052 | 2037.55 | 25.4042 | 17 | 12.9111 | 2039.13 | 20 | 6.2832 | 324.536 | -2.5115 | 600 | 221.161 | -33.565
Prüfdatum | : | 2013-11-11 16:01 | Starttemperatur [°C] | : | - | : | Enddeformation [%] | : | - | 78.6141 | 2012.11 | 25.5947 | 23 | 12.7492 | 2013.64 | 20 | 6.2832 | 320.48 | -3.7299 | 900 | 200.3916 | -39.804
|  |  | Endtemperatur [°C] | : | - | : | Spalt [mm] | : | 1,5 | 75.9741 | 1988.09 | 26.1679 | 28 | 12.5978 | 1989.54 | 20 | 6.2832 | 316.644 | -4.8823 | 1200 | 183.01 | -45.025
[6 empty] | : |  |  |  | 75.755 | 1963.51 | 25.9193 | 33 | 12.4418 | 1964.97 | 20 | 6.2832 | 312.734 | -6.0567 | 1500 | 167.822 | -49.58767
[6 empty] | : |  |  |  | 75.2603 | 1945.17 | 25.8459 | 38 | 12.3259 | 1946.63 | 20 | 6.2832 | 309.814 | -6.9338 | 1800 | 155.5073 | -53.28667
[6 empty] | : |  |  |  | 72.7215 | 1927.65 | 26.5073 | 44 | 12.2141 | 1929.02 | 20 | 6.2832 | 307.012 | -7.7755
[10 empty] | 72.6432 | 1910.1 | 26.2943 | 49 | 12.1041 | 1911.48 | 20 | 6.2832 | 304.221 | -8.6139
[10 empty] | 72.6559 | 1895.21 | 26.0847 | 54 | 12.0103 | 1896.6 | 20 | 6.2832 | 301.853 | -9.3254
[10 empty] | 70.7254 | 1879.95 | 26.581 | 59 | 11.9137 | 1881.28 | 20 | 6.2832 | 299.414 | -10.058
[10 empty] | 69.0251 | 1866.6 | 27.0423 | 64 | 11.8288 | 1867.88 | 20 | 6.2832 | 297.281 | -10.699
[10 empty] | 69.3999 | 1854.64 | 26.724 | 70 | 11.7521 | 1855.94 | 20 | 6.2832 | 295.381 | -11.269
[10 empty] | 67.8629 | 1839.74 | 27.1096 | 75 | 11.6581 | 1840.99 | 20 | 6.2832 | 293.001 | -11.984
[10 empty] | 66.5024 | 1825.67 | 27.4527 | 80 | 11.569 | 1826.88 | 20 | 6.2832 | 290.757 | -12.659
[10 empty] | 66.2388 | 1811.6 | 27.3495 | 85 | 11.4794 | 1812.81 | 20 | 6.2832 | 288.517 | -13.331
[10 empty] | 64.9541 | 1797.5 | 27.6734 | 91 | 11.3906 | 1798.67 | 20 | 6.2832 | 286.267 | -14.007
[10 empty] | 64.1042 | 1786.06 | 27.8619 | 96 | 11.3176 | 1787.21 | 20 | 6.2832 | 284.443 | -14.555
[10 empty] | 63.8749 | 1775.9 | 27.8027 | 101 | 11.2527 | 1777.04 | 20 | 6.2832 | 282.825 | -15.041
[10 empty] | 64.2361 | 1766.31 | 27.4971 | 106 | 11.193 | 1767.48 | 20 | 6.2832 | 281.302 | -15.499
[10 empty] | 62.5906 | 1755.86 | 28.0531 | 112 | 11.1259 | 1756.97 | 20 | 6.2832 | 279.63 | -16.001
[10 empty] | 62.6248 | 1747.83 | 27.9095 | 117 | 11.0757 | 1748.95 | 20 | 6.2832 | 278.353 | -16.385
[10 empty] | 60.9127 | 1740.75 | 28.5777 | 122 | 11.0309 | 1741.81 | 20 | 6.2832 | 277.217 | -16.726
[10 empty] | 60.0116 | 1730.99 | 28.8443 | 127 | 10.9677 | 1732.03 | 20 | 6.2832 | 275.661 | -17.193
[10 empty] | 60.0766 | 1723.76 | 28.6926 | 133 | 10.9236 | 1724.8 | 20 | 6.2832 | 274.51 | -17.539
[10 empty] | 60.7801 | 1713.89 | 28.1982 | 138 | 10.8614 | 1714.97 | 20 | 6.2832 | 272.945 | -18.009
[10 empty] | 58.7756 | 1706.5 | 29.0342 | 143 | 10.8131 | 1707.51 | 20 | 6.2832 | 271.758 | -18.366
[10 empty] | 59.4756 | 1696.73 | 28.5281 | 148 | 10.7522 | 1697.77 | 20 | 6.2832 | 270.207 | -18.832
[10 empty] | 58.9029 | 1687.13 | 28.6426 | 154 | 10.6916 | 1688.16 | 20 | 6.2832 | 268.678 | -19.291
[10 empty] | 59.2112 | 1678.34 | 28.3449 | 159 | 10.6354 | 1679.38 | 20 | 6.2832 | 267.281 | -19.711
[10 empty] | 57.2488 | 1671.08 | 29.1897 | 164 | 10.5892 | 1672.06 | 20 | 6.2832 | 266.115 | -20.061
[10 empty] | 57.558 | 1663.17 | 28.8956 | 169 | 10.5388 | 1664.17 | 20 | 6.2832 | 264.86 | -20.438
[10 empty] | 55.9816 | 1655.63 | 29.5745 | 174 | 10.4903 | 1656.57 | 20 | 6.2832 | 263.651 | -20.801
[10 empty] | 57.0959 | 1648.24 | 28.868 | 180 | 10.445 | 1649.23 | 20 | 6.2832 | 262.483 | -21.152
[10 empty] | 56.5882 | 1641.67 | 29.0109 | 185 | 10.4021 | 1642.65 | 20 | 6.2832 | 261.435 | -21.467
[10 empty] | 56.2183 | 1636.02 | 29.1012 | 190 | 10.3667 | 1636.99 | 20 | 6.2832 | 260.534 | -21.737
[10 empty] | 55.4573 | 1631.28 | 29.4151 | 195 | 10.3375 | 1632.22 | 20 | 6.2832 | 259.776 | -21.965
[10 empty] | 55.7955 | 1626.49 | 29.1509 | 201 | 10.3063 | 1627.45 | 20 | 6.2832 | 259.016 | -22.193
[10 empty] | 54.3438 | 1621.11 | 29.8307 | 206 | 10.2729 | 1622.02 | 20 | 6.2832 | 258.152 | -22.453
[10 empty] | 55.19 | 1616.76 | 29.2945 | 211 | 10.2452 | 1617.7 | 20 | 6.2832 | 257.465 | -22.659
[10 empty] | 54.792 | 1611.72 | 29.4152 | 216 | 10.2127 | 1612.65 | 20 | 6.2832 | 256.66 | -22.901
[10 empty] | 54.8195 | 1607.35 | 29.3208 | 222 | 10.1845 | 1608.29 | 20 | 6.2832 | 255.966 | -23.11
[10 empty] | 53.8148 | 1602.3 | 29.7742 | 227 | 10.1535 | 1603.2 | 20 | 6.2832 | 255.156 | -23.353
[10 empty] | 53.7648 | 1597.9 | 29.7202 | 232 | 10.1253 | 1598.81 | 20 | 6.2832 | 254.457 | -23.563
[10 empty] | 54.9211 | 1592.62 | 28.9983 | 237 | 10.0917 | 1593.56 | 20 | 6.2832 | 253.623 | -23.813
[10 empty] | 53.2156 | 1589.52 | 29.8694 | 243 | 10.0721 | 1590.41 | 20 | 6.2832 | 253.121 | -23.964
[10 empty] | 53.2307 | 1582.87 | 29.736 | 248 | 10.0308 | 1583.77 | 20 | 6.2832 | 252.063 | -24.282
[10 empty] | 53.4986 | 1578.53 | 29.506 | 253 | 10.0026 | 1579.43 | 20 | 6.2832 | 251.374 | -24.489
[10 empty] | 53.8474 | 1575.44 | 29.2576 | 258 | 9.98276 | 1576.36 | 20 | 6.2832 | 250.886 | -24.636
[10 empty] | 53.214 | 1570.96 | 29.5215 | 264 | 9.95384 | 1571.86 | 20 | 6.2832 | 250.169 | -24.851
[10 empty] | 51.4337 | 1567.9 | 30.4838 | 269 | 9.93448 | 1568.74 | 20 | 6.2832 | 249.672 | -25
[10 empty] | 52.0606 | 1562.28 | 30.0088 | 274 | 9.89903 | 1563.14 | 20 | 6.2832 | 248.781 | -25.268
[10 empty] | 50.6879 | 1558.22 | 30.7416 | 279 | 9.87291 | 1559.05 | 20 | 6.2832 | 248.13 | -25.464
[10 empty] | 52.7912 | 1554.86 | 29.453 | 284 | 9.85262 | 1555.75 | 20 | 6.2832 | 247.605 | -25.621
[10 empty] | 52.8157 | 1551.39 | 29.3737 | 290 | 9.83069 | 1552.29 | 20 | 6.2832 | 247.054 | -25.787
[10 empty] | 51.6994 | 1548.6 | 29.9539 | 295 | 9.81297 | 1549.46 | 20 | 6.2832 | 246.604 | -25.922
[10 empty] | 52.9826 | 1544.63 | 29.1535 | 300 | 9.78755 | 1545.54 | 20 | 6.2832 | 245.979 | -26.109
[10 empty] | 51.0845 | 1541.47 | 30.1749 | 305 | 9.76655 | 1542.31 | 20 | 6.2832 | 245.466 | -26.264
[10 empty] | 51.1855 | 1538.02 | 30.0479 | 311 | 9.74626 | 1538.87 | 20 | 6.2832 | 244.918 | -26.428
[10 empty] | 50.2951 | 1534.63 | 30.5124 | 316 | 9.7248 | 1535.45 | 20 | 6.2832 | 244.374 | -26.592
[10 empty] | 49.7006 | 1530.76 | 30.7996 | 321 | 9.69961 | 1531.56 | 20 | 6.2832 | 243.755 | -26.778
[10 empty] | 50.7383 | 1525.4 | 30.0641 | 326 | 9.6665 | 1526.24 | 20 | 6.2832 | 242.908 | -27.032
[10 empty] | 50.4171 | 1523.44 | 30.2168 | 332 | 9.6546 | 1524.28 | 20 | 6.2832 | 242.595 | -27.126
[10 empty] | 50.5244 | 1520.95 | 30.1033 | 337 | 9.63734 | 1521.79 | 20 | 6.2832 | 242.2 | -27.245
[10 empty] | 51.1851 | 1519.3 | 29.6824 | 342 | 9.62684 | 1520.16 | 20 | 6.2832 | 241.941 | -27.323
[10 empty] | 49.5016 | 1516.66 | 30.6387 | 347 | 9.61075 | 1517.47 | 20 | 6.2832 | 241.512 | -27.451
[10 empty] | 49.991 | 1514.06 | 30.2867 | 353 | 9.59326 | 1514.89 | 20 | 6.2832 | 241.101 | -27.575
[10 empty] | 49.2895 | 1508.76 | 30.6101 | 359 | 9.56084 | 1509.56 | 20 | 6.2832 | 240.253 | -27.829
[10 empty] | 49.8086 | 1505.76 | 30.2308 | 364 | 9.54101 | 1506.58 | 20 | 6.2832 | 239.779 | -27.972
[10 empty] | 50.4014 | 1502.06 | 29.8019 | 369 | 9.51792 | 1502.9 | 20 | 6.2832 | 239.194 | -28.148
[10 empty] | 48.6533 | 1497.69 | 30.7829 | 374 | 9.4897 | 1498.48 | 20 | 6.2832 | 238.489 | -28.359
[10 empty] | 48.2598 | 1494.01 | 30.9576 | 380 | 9.46614 | 1494.79 | 20 | 6.2832 | 237.902 | -28.536
[10 empty] | 48.4767 | 1493.07 | 30.7998 | 385 | 9.46101 | 1493.86 | 20 | 6.2832 | 237.754 | -28.58
[10 empty] | 47.464 | 1489.92 | 31.3905 | 390 | 9.44049 | 1490.68 | 20 | 6.2832 | 237.248 | -28.732
[10 empty] | 50.8024 | 1488.26 | 29.2952 | 395 | 9.43163 | 1489.13 | 20 | 6.2832 | 237.002 | -28.806
[10 empty] | 48.3552 | 1485.72 | 30.7251 | 401 | 9.4139 | 1486.51 | 20 | 6.2832 | 236.584 | -28.932
[10 empty] | 49.2553 | 1483.55 | 30.1197 | 406 | 9.40037 | 1484.37 | 20 | 6.2832 | 236.244 | -29.034
[10 empty] | 48.2251 | 1481.72 | 30.7252 | 411 | 9.38894 | 1482.51 | 20 | 6.2832 | 235.948 | -29.123
[10 empty] | 48.0387 | 1478.77 | 30.783 | 416 | 9.37005 | 1479.55 | 20 | 6.2832 | 235.478 | -29.264
[10 empty] | 47.0673 | 1477.47 | 31.3906 | 422 | 9.36142 | 1478.22 | 20 | 6.2832 | 235.265 | -29.328
[10 empty] | 47.4927 | 1473.87 | 31.0335 | 427 | 9.33833 | 1474.63 | 20 | 6.2832 | 234.694 | -29.499
[10 empty] | 47.3253 | 1471.35 | 31.09 | 432 | 9.3227 | 1472.11 | 20 | 6.2832 | 234.292 | -29.62
[10 empty] | 46.9733 | 1469.47 | 31.2832 | 437 | 9.31151 | 1470.22 | 20 | 6.2832 | 233.993 | -29.71
[10 empty] | 47.2117 | 1465.73 | 31.0458 | 442 | 9.28749 | 1466.49 | 20 | 6.2832 | 233.398 | -29.889
[10 empty] | 48.7085 | 1461.71 | 30.0094 | 448 | 9.26183 | 1462.52 | 20 | 6.2832 | 232.767 | -30.078
[10 empty] | 45.4708 | 1458.12 | 32.0672 | 453 | 9.23827 | 1458.83 | 20 | 6.2832 | 232.18 | -30.255
[10 empty] | 46.1852 | 1454.55 | 31.4939 | 458 | 9.21565 | 1455.29 | 20 | 6.2832 | 231.616 | -30.424
[10 empty] | 46.179 | 1452.38 | 31.4511 | 463 | 9.20189 | 1453.11 | 20 | 6.2832 | 231.27 | -30.528
[10 empty] | 45.5658 | 1447 | 31.7563 | 469 | 9.16807 | 1447.72 | 20 | 6.2832 | 230.411 | -30.786
[10 empty] | 46.5221 | 1443.76 | 31.0337 | 474 | 9.14754 | 1444.5 | 20 | 6.2832 | 229.899 | -30.94
[10 empty] | 46.2352 | 1439.52 | 31.1346 | 479 | 9.12119 | 1440.26 | 20 | 6.2832 | 229.224 | -31.143
[10 empty] | 45.4039 | 1439.65 | 31.7076 | 484 | 9.12025 | 1440.36 | 20 | 6.2832 | 229.241 | -31.138
[10 empty] | 45.7869 | 1437.29 | 31.3909 | 490 | 9.10649 | 1438.02 | 20 | 6.2832 | 228.868 | -31.25
[10 empty] | 45.7069 | 1436.73 | 31.4336 | 495 | 9.10346 | 1437.46 | 20 | 6.2832 | 228.778 | -31.277
[10 empty] | 44.1898 | 1431.66 | 32.398 | 500 | 9.07034 | 1432.34 | 20 | 6.2832 | 227.964 | -31.521
[10 empty] | 45.3237 | 1428.23 | 31.5118 | 506 | 9.04888 | 1428.95 | 20 | 6.2832 | 227.424 | -31.683
[10 empty] | 45.3255 | 1424.86 | 31.4362 | 511 | 9.02789 | 1425.58 | 20 | 6.2832 | 226.888 | -31.844
[10 empty] | 45.5454 | 1420.75 | 31.1941 | 516 | 9.00224 | 1421.48 | 20 | 6.2832 | 226.234 | -32.041
[10 empty] | 45.4652 | 1419.04 | 31.2114 | 522 | 8.99104 | 1419.76 | 20 | 6.2832 | 225.962 | -32.123
[10 empty] | 43.9508 | 1417.61 | 32.2545 | 527 | 8.98101 | 1418.29 | 20 | 6.2832 | 225.727 | -32.193
[10 empty] | 45.4981 | 1416.01 | 31.1224 | 532 | 8.97262 | 1416.74 | 20 | 6.2832 | 225.481 | -32.267
[10 empty] | 45.3322 | 1415.45 | 31.2239 | 537 | 8.96795 | 1416.17 | 20 | 6.2832 | 225.39 | -32.294
[10 empty] | 45.6076 | 1415.38 | 31.0339 | 542 | 8.96795 | 1416.12 | 20 | 6.2832 | 225.381 | -32.297
[10 empty] | 45.2228 | 1411.47 | 31.2115 | 548 | 8.94276 | 1412.19 | 20 | 6.2832 | 224.757 | -32.484
[10 empty] | 44.6026 | 1407.55 | 31.5576 | 553 | 8.9185 | 1408.25 | 20 | 6.2832 | 224.13 | -32.673
[10 empty] | 43.6062 | 1403.85 | 32.1938 | 558 | 8.89471 | 1404.52 | 20 | 6.2832 | 223.536 | -32.851
[10 empty] | 43.6707 | 1400.42 | 32.0677 | 563 | 8.87302 | 1401.1 | 20 | 6.2832 | 222.991 | -33.015
[10 empty] | 44.059 | 1399.16 | 31.7566 | 569 | 8.86463 | 1399.86 | 20 | 6.2832 | 222.793 | -33.074
[10 empty] | 44.9394 | 1397.85 | 31.1053 | 574 | 8.856 | 1398.58 | 20 | 6.2832 | 222.59 | -33.136
[10 empty] | 43.9244 | 1397.6 | 31.8183 | 579 | 8.85506 | 1398.29 | 20 | 6.2832 | 222.544 | -33.149
[10 empty] | 44.803 | 1395.71 | 31.1522 | 584 | 8.84294 | 1396.43 | 20 | 6.2832 | 222.248 | -33.238
[10 empty] | 43.9546 | 1394.38 | 31.7233 | 590 | 8.83384 | 1395.08 | 20 | 6.2832 | 222.033 | -33.303
[10 empty] | 43.4109 | 1390.73 | 32.0364 | 595 | 8.81145 | 1391.4 | 20 | 6.2832 | 221.448 | -33.478
[10 empty] | 43.6512 | 1388.91 | 31.8184 | 600 | 8.79862 | 1389.6 | 20 | 6.2832 | 221.161 | -33.565
[10 empty] | 44.2749 | 1384.54 | 31.2713 | 605 | 8.77227 | 1385.24 | 20 | 6.2832 | 220.468 | -33.773
[10 empty] | 42.5013 | 1382.56 | 32.5299 | 611 | 8.75874 | 1383.22 | 20 | 6.2832 | 220.145 | -33.87
[10 empty] | 43.3595 | 1379.63 | 31.8185 | 616 | 8.74055 | 1380.32 | 20 | 6.2832 | 219.684 | -34.009
[10 empty] | 44.3101 | 1375.13 | 31.0342 | 621 | 8.71256 | 1375.84 | 20 | 6.2832 | 218.971 | -34.222
[10 empty] | 41.5067 | 1372.6 | 33.0694 | 626 | 8.696 | 1373.23 | 20 | 6.2832 | 218.555 | -34.347
[10 empty] | 42.8636 | 1372.42 | 32.0182 | 632 | 8.6946 | 1373.09 | 20 | 6.2832 | 218.533 | -34.354
[10 empty] | 43.0667 | 1370.32 | 31.8186 | 637 | 8.68154 | 1371 | 20 | 6.2832 | 218.2 | -34.454
[10 empty] | 43.0141 | 1365.99 | 31.7569 | 642 | 8.65448 | 1366.67 | 20 | 6.2832 | 217.512 | -34.661
[10 empty] | 42.9012 | 1364.28 | 31.8006 | 648 | 8.64329 | 1364.96 | 20 | 6.2832 | 217.239 | -34.743
[10 empty] | 41.0932 | 1360.42 | 33.1057 | 653 | 8.61833 | 1361.04 | 20 | 6.2832 | 216.616 | -34.93
[10 empty] | 41.2613 | 1357.75 | 32.9061 | 658 | 8.60177 | 1358.37 | 20 | 6.2832 | 216.191 | -35.058
[10 empty] | 42.3726 | 1356.15 | 32.0053 | 663 | 8.59221 | 1356.81 | 20 | 6.2832 | 215.942 | -35.132
[10 empty] | 42.1195 | 1355.23 | 32.1757 | 670 | 8.58614 | 1355.88 | 20 | 6.2832 | 215.794 | -35.177
[10 empty] | 40.7298 | 1353.87 | 33.2402 | 675 | 8.57728 | 1354.48 | 20 | 6.2832 | 215.572 | -35.244
[10 empty] | 42.2312 | 1351.63 | 32.0054 | 680 | 8.56305 | 1352.29 | 20 | 6.2832 | 215.222 | -35.349
[10 empty] | 42.1663 | 1349.55 | 32.0054 | 685 | 8.55022 | 1350.21 | 20 | 6.2832 | 214.892 | -35.448
[10 empty] | 41.8177 | 1345.52 | 32.1758 | 691 | 8.5248 | 1346.17 | 20 | 6.2832 | 214.248 | -35.641
[10 empty] | 40.21 | 1342.04 | 33.3759 | 696 | 8.50218 | 1342.65 | 20 | 6.2832 | 213.688 | -35.809
[10 empty] | 41.2833 | 1339.63 | 32.4496 | 701 | 8.48725 | 1340.26 | 20 | 6.2832 | 213.309 | -35.923
[10 empty] | 40.3816 | 1338.79 | 33.1534 | 706 | 8.48142 | 1339.39 | 20 | 6.2832 | 213.171 | -35.965
[10 empty] | 41.4619 | 1337.47 | 32.2578 | 712 | 8.47396 | 1338.11 | 20 | 6.2832 | 212.966 | -36.026
[10 empty] | 40.5269 | 1336.28 | 32.9726 | 717 | 8.46556 | 1336.89 | 20 | 6.2832 | 212.772 | -36.085
[10 empty] | 41.4976 | 1333.37 | 32.1312 | 722 | 8.44783 | 1334.01 | 20 | 6.2832 | 212.314 | -36.222
[10 empty] | 42.098 | 1330.99 | 31.6166 | 727 | 8.43244 | 1331.66 | 20 | 6.2832 | 211.94 | -36.335
[10 empty] | 40.0586 | 1328.87 | 33.1731 | 733 | 8.41891 | 1329.47 | 20 | 6.2832 | 211.591 | -36.439
[10 empty] | 40.1227 | 1325.62 | 33.0392 | 738 | 8.39839 | 1326.23 | 20 | 6.2832 | 211.075 | -36.594
[10 empty] | 40.5147 | 1321.24 | 32.6114 | 743 | 8.3704 | 1321.86 | 20 | 6.2832 | 210.38 | -36.803
[10 empty] | 40.7061 | 1320.14 | 32.431 | 749 | 8.36364 | 1320.77 | 20 | 6.2832 | 210.206 | -36.855
[10 empty] | 39.9032 | 1318.37 | 33.0393 | 754 | 8.35197 | 1318.98 | 20 | 6.2832 | 209.921 | -36.941
[10 empty] | 40.4656 | 1320.19 | 32.6249 | 759 | 8.3634 | 1320.81 | 20 | 6.2832 | 210.213 | -36.854
[10 empty] | 40.0584 | 1316.09 | 32.8542 | 764 | 8.33751 | 1316.69 | 20 | 6.2832 | 209.558 | -37.05
[10 empty] | 40.4054 | 1313.75 | 32.5143 | 770 | 8.32282 | 1314.37 | 20 | 6.2832 | 209.189 | -37.161
[10 empty] | 39.0793 | 1312.34 | 33.5816 | 775 | 8.31349 | 1312.93 | 20 | 6.2832 | 208.958 | -37.23
[10 empty] | 40.4273 | 1311.21 | 32.4338 | 780 | 8.30673 | 1311.83 | 20 | 6.2832 | 208.784 | -37.283
[10 empty] | 40.7618 | 1307.17 | 32.0685 | 785 | 8.28154 | 1307.8 | 20 | 6.2832 | 208.143 | -37.475
[10 empty] | 39.7686 | 1303.41 | 32.7748 | 791 | 8.25658 | 1304.02 | 20 | 6.2832 | 207.54 | -37.656
[10 empty] | 39.5826 | 1299.81 | 32.8378 | 796 | 8.23489 | 1300.41 | 20 | 6.2832 | 206.966 | -37.829
[10 empty] | 39.4573 | 1297.75 | 32.8901 | 801 | 8.22089 | 1298.35 | 20 | 6.2832 | 206.639 | -37.927
[10 empty] | 39.4232 | 1296.53 | 32.8874 | 806 | 8.21343 | 1297.12 | 20 | 6.2832 | 206.443 | -37.986
[10 empty] | 40.4772 | 1295.51 | 32.0059 | 812 | 8.20783 | 1296.14 | 20 | 6.2832 | 206.286 | -38.033
[10 empty] | 40.1977 | 1294.05 | 32.1921 | 817 | 8.19757 | 1294.67 | 20 | 6.2832 | 206.053 | -38.103
[10 empty] | 40.7004 | 1291.29 | 31.7267 | 822 | 8.18054 | 1291.93 | 20 | 6.2832 | 205.617 | -38.234
[10 empty] | 38.5178 | 1288.21 | 33.4446 | 827 | 8.16049 | 1288.79 | 20 | 6.2832 | 205.116 | -38.384
[10 empty] | 39.645 | 1285.5 | 32.4253 | 833 | 8.14323 | 1286.11 | 20 | 6.2832 | 204.691 | -38.512
[10 empty] | 40.0075 | 1282.26 | 32.0504 | 838 | 8.12387 | 1282.88 | 20 | 6.2832 | 204.176 | -38.667
[10 empty] | 38.5401 | 1280.35 | 33.2212 | 843 | 8.11057 | 1280.93 | 20 | 6.2832 | 203.866 | -38.76
[10 empty] | 38.3382 | 1279.59 | 33.3765 | 849 | 8.10591 | 1280.17 | 20 | 6.2832 | 203.745 | -38.796
[10 empty] | 39.3314 | 1276.84 | 32.4636 | 854 | 8.08865 | 1277.44 | 20 | 6.2832 | 203.311 | -38.927
[10 empty] | 37.9034 | 1276.03 | 33.6654 | 859 | 8.08328 | 1276.6 | 20 | 6.2832 | 203.176 | -38.967
[10 empty] | 39.4628 | 1275.52 | 32.322 | 865 | 8.08002 | 1276.13 | 20 | 6.2832 | 203.102 | -38.99
[10 empty] | 38.7973 | 1272.75 | 32.8052 | 870 | 8.06206 | 1273.34 | 20 | 6.2832 | 202.658 | -39.123
[10 empty] | 38.0441 | 1269.03 | 33.3568 | 875 | 8.03897 | 1269.6 | 20 | 6.2832 | 202.062 | -39.302
[10 empty] | 39.0627 | 1265.09 | 32.3861 | 880 | 8.01425 | 1265.69 | 20 | 6.2832 | 201.441 | -39.489
[10 empty] | 37.8944 | 1262.21 | 33.3088 | 885 | 7.99582 | 1262.78 | 20 | 6.2832 | 200.978 | -39.628
[10 empty] | 37.9611 | 1259.31 | 33.1738 | 891 | 7.9767 | 1259.89 | 20 | 6.2832 | 200.517 | -39.766
[10 empty] | 36.7598 | 1259.56 | 34.2645 | 896 | 7.97833 | 1260.09 | 20 | 6.2832 | 200.55 | -39.756
[13 empty] | 900 |  |  |  |  | 200.3916 | -39.804
[10 empty] | 37.9332 | 1258.28 | 33.171 | 901 | 7.97063 | 1258.85 | 20 | 6.2832 | 200.352 | -39.816
[10 empty] | 37.9529 | 1258.4 | 33.157 | 907 | 7.9711 | 1258.98 | 20 | 6.2832 | 200.372 | -39.81
[10 empty] | 38.3353 | 1255.72 | 32.7561 | 912 | 7.9543 | 1256.3 | 20 | 6.2832 | 199.946 | -39.938
[10 empty] | 38.4976 | 1254.24 | 32.5796 | 917 | 7.94544 | 1254.83 | 20 | 6.2832 | 199.711 | -40.008
[10 empty] | 37.6122 | 1251.55 | 33.275 | 923 | 7.92795 | 1252.11 | 20 | 6.2832 | 199.279 | -40.138
[10 empty] | 37.141 | 1249.09 | 33.6311 | 928 | 7.91279 | 1249.64 | 20 | 6.2832 | 198.887 | -40.256
[10 empty] | 36.4374 | 1246.67 | 34.214 | 933 | 7.89623 | 1247.2 | 20 | 6.2832 | 198.498 | -40.373
[10 empty] | 35.9267 | 1243.38 | 34.6088 | 939 | 7.87594 | 1243.9 | 20 | 6.2832 | 197.972 | -40.531
[10 empty] | 36.7145 | 1240.59 | 33.7903 | 944 | 7.85844 | 1241.14 | 20 | 6.2832 | 197.532 | -40.663
[10 empty] | 38.1567 | 1237.49 | 32.4318 | 949 | 7.83909 | 1238.08 | 20 | 6.2832 | 197.046 | -40.809
[10 empty] | 36.0772 | 1237.55 | 34.3029 | 954 | 7.83909 | 1238.08 | 20 | 6.2832 | 197.046 | -40.809
[10 empty] | 36.8936 | 1236.96 | 33.5279 | 960 | 7.83535 | 1237.51 | 20 | 6.2832 | 196.956 | -40.836
[10 empty] | 36.7028 | 1235.1 | 33.6514 | 965 | 7.82369 | 1235.65 | 20 | 6.2832 | 196.659 | -40.925
[10 empty] | 38.247 | 1233.8 | 32.2588 | 970 | 7.81576 | 1234.39 | 20 | 6.2832 | 196.459 | -40.985
[10 empty] | 36.2471 | 1232.44 | 34.0009 | 976 | 7.80643 | 1232.97 | 20 | 6.2832 | 196.233 | -41.053
[10 empty] | 36.802 | 1228.34 | 33.377 | 981 | 7.78124 | 1228.89 | 20 | 6.2832 | 195.584 | -41.248
[10 empty] | 35.7479 | 1225.65 | 34.2859 | 986 | 7.76352 | 1226.17 | 20 | 6.2832 | 195.15 | -41.378
[10 empty] | 35.8296 | 1221.31 | 34.0866 | 992 | 7.73623 | 1221.83 | 20 | 6.2832 | 194.46 | -41.585
[10 empty] | 36.1721 | 1221.01 | 33.7557 | 998 | 7.73413 | 1221.55 | 20 | 6.2832 | 194.415 | -41.599
[10 empty] | 36.9574 | 1220.36 | 33.0208 | 1003 | 7.7297 | 1220.92 | 20 | 6.2832 | 194.315 | -41.629
[10 empty] | 36.601 | 1218.93 | 33.3031 | 1008 | 7.7213 | 1219.48 | 20 | 6.2832 | 194.085 | -41.698
[10 empty] | 36.0337 | 1218.86 | 33.8254 | 1013 | 7.7206 | 1219.39 | 20 | 6.2832 | 194.071 | -41.702
[10 empty] | 36.7474 | 1216.6 | 33.1071 | 1019 | 7.70661 | 1217.15 | 20 | 6.2832 | 193.716 | -41.809
[10 empty] | 36.1752 | 1214.86 | 33.5826 | 1024 | 7.69518 | 1215.4 | 20 | 6.2832 | 193.436 | -41.893
[10 empty] | 36.5695 | 1211.22 | 33.1211 | 1029 | 7.67209 | 1211.77 | 20 | 6.2832 | 192.859 | -42.066
[10 empty] | 34.9141 | 1206.44 | 34.5544 | 1035 | 7.64118 | 1206.94 | 20 | 6.2832 | 192.09 | -42.297
[10 empty] | 36.6591 | 1203.94 | 32.8416 | 1040 | 7.62649 | 1204.5 | 20 | 6.2832 | 191.702 | -42.414
[10 empty] | 36.334 | 1202.92 | 33.1073 | 1045 | 7.61996 | 1203.47 | 20 | 6.2832 | 191.538 | -42.463
[10 empty] | 34.9114 | 1201.28 | 34.4092 | 1051 | 7.60853 | 1201.78 | 20 | 6.2832 | 191.269 | -42.544
[10 empty] | 34.8962 | 1201.49 | 34.4304 | 1056 | 7.61063 | 1202 | 20 | 6.2832 | 191.303 | -42.534
[10 empty] | 34.6618 | 1199.73 | 34.6124 | 1061 | 7.59943 | 1200.23 | 20 | 6.2832 | 191.022 | -42.618
[10 empty] | 35.2175 | 1199.21 | 34.0514 | 1067 | 7.59594 | 1199.72 | 20 | 6.2832 | 190.941 | -42.643
[10 empty] | 36.1523 | 1196.91 | 33.1074 | 1072 | 7.58171 | 1197.45 | 20 | 6.2832 | 190.58 | -42.751
[10 empty] | 35.1329 | 1195.81 | 34.0367 | 1077 | 7.57413 | 1196.33 | 20 | 6.2832 | 190.401 | -42.805
[10 empty] | 35.3609 | 1192.92 | 33.7357 | 1083 | 7.55605 | 1193.45 | 20 | 6.2832 | 189.942 | -42.943
[10 empty] | 34.7984 | 1190.61 | 34.2146 | 1088 | 7.54148 | 1191.12 | 20 | 6.2832 | 189.572 | -43.054
[10 empty] | 35.8094 | 1187.26 | 33.1549 | 1094 | 7.52013 | 1187.8 | 20 | 6.2832 | 189.043 | -43.213
[10 empty] | 35.2539 | 1185.35 | 33.6232 | 1099 | 7.50824 | 1185.87 | 20 | 6.2832 | 188.737 | -43.305
[10 empty] | 36.1024 | 1183.3 | 32.7761 | 1104 | 7.49541 | 1183.85 | 20 | 6.2832 | 188.414 | -43.402
[10 empty] | 34.4062 | 1182.14 | 34.3583 | 1110 | 7.48806 | 1182.64 | 20 | 6.2832 | 188.222 | -43.459
[10 empty] | 34.1999 | 1180.01 | 34.5032 | 1115 | 7.47395 | 1180.5 | 20 | 6.2832 | 187.882 | -43.561
[10 empty] | 34.8806 | 1178.65 | 33.791 | 1120 | 7.46521 | 1179.17 | 20 | 6.2832 | 187.67 | -43.625
[10 empty] | 34.5387 | 1176.1 | 34.0517 | 1126 | 7.44958 | 1176.61 | 20 | 6.2832 | 187.262 | -43.748
[10 empty] | 34.4196 | 1173.98 | 34.1079 | 1131 | 7.4357 | 1174.48 | 20 | 6.2832 | 186.924 | -43.849
[10 empty] | 33.4054 | 1169.86 | 35.02 | 1136 | 7.409 | 1170.34 | 20 | 6.2832 | 186.264 | -44.048
[10 empty] | 33.3172 | 1169.79 | 35.1107 | 1142 | 7.409 | 1170.27 | 20 | 6.2832 | 186.253 | -44.051
[10 empty] | 34.6478 | 1168.38 | 33.7215 | 1147 | 7.40072 | 1168.89 | 20 | 6.2832 | 186.034 | -44.117
[10 empty] | 33.8581 | 1167.5 | 34.4821 | 1153 | 7.3943 | 1167.99 | 20 | 6.2832 | 185.891 | -44.16
[10 empty] | 34.6231 | 1165.64 | 33.6666 | 1158 | 7.38241 | 1166.16 | 20 | 6.2832 | 185.599 | -44.247
[10 empty] | 36.064 | 1163.41 | 32.2595 | 1164 | 7.36853 | 1163.97 | 20 | 6.2832 | 185.25 | -44.352
[10 empty] | 32.7591 | 1162.14 | 35.4754 | 1169 | 7.36048 | 1162.6 | 20 | 6.2832 | 185.034 | -44.417
[10 empty] | 35.6364 | 1158.75 | 32.5159 | 1175 | 7.33926 | 1159.3 | 20 | 6.2832 | 184.507 | -44.575
[10 empty] | 35.2145 | 1154.68 | 32.79 | 1180 | 7.3136 | 1155.22 | 20 | 6.2832 | 183.859 | -44.77
[10 empty] | 33.7815 | 1152.23 | 34.1082 | 1186 | 7.29763 | 1152.72 | 20 | 6.2832 | 183.461 | -44.89
[10 empty] | 34.4448 | 1152.05 | 33.4461 | 1191 | 7.29704 | 1152.56 | 20 | 6.2832 | 183.435 | -44.897
[10 empty] | 33.2698 | 1150.86 | 34.5917 | 1197 | 7.28888 | 1151.34 | 20 | 6.2832 | 183.241 | -44.956
[13 empty] | 1200 |  |  |  |  | 183.01 | -45.025
[10 empty] | 32.7794 | 1148.45 | 35.0359 | 1202 | 7.27372 | 1148.92 | 20 | 6.2832 | 182.856 | -45.071
[10 empty] | 32.9172 | 1147.86 | 34.8711 | 1207 | 7.26999 | 1148.33 | 20 | 6.2832 | 182.762 | -45.099
[10 empty] | 32.7964 | 1146.09 | 34.9456 | 1213 | 7.25833 | 1146.56 | 20 | 6.2832 | 182.48 | -45.184
[10 empty] | 32.5393 | 1144.43 | 35.1708 | 1218 | 7.24795 | 1144.9 | 20 | 6.2832 | 182.215 | -45.264
[10 empty] | 32.611 | 1142.56 | 35.036 | 1224 | 7.23582 | 1143.02 | 20 | 6.2832 | 181.918 | -45.353
[10 empty] | 32.301 | 1140.24 | 35.3004 | 1229 | 7.22194 | 1140.7 | 20 | 6.2832 | 181.547 | -45.464
[10 empty] | 33.6708 | 1140.14 | 33.8614 | 1234 | 7.22043 | 1140.64 | 20 | 6.2832 | 181.538 | -45.467
[10 empty] | 33.2689 | 1138.31 | 34.2153 | 1240 | 7.20888 | 1138.79 | 20 | 6.2832 | 181.244 | -45.556
[10 empty] | 33.9529 | 1137.25 | 33.4948 | 1245 | 7.20258 | 1137.75 | 20 | 6.2832 | 181.078 | -45.605
[10 empty] | 31.7285 | 1134.71 | 35.7632 | 1251 | 7.18614 | 1135.15 | 20 | 6.2832 | 180.665 | -45.729
[10 empty] | 33.0295 | 1130.61 | 34.2303 | 1256 | 7.16013 | 1131.09 | 20 | 6.2832 | 180.018 | -45.924
[10 empty] | 33.4815 | 1128.39 | 33.7018 | 1262 | 7.14672 | 1128.88 | 20 | 6.2832 | 179.667 | -46.029
[10 empty] | 32.3072 | 1126.6 | 34.8714 | 1267 | 7.13518 | 1127.06 | 20 | 6.2832 | 179.377 | -46.116
[10 empty] | 32.6697 | 1124.86 | 34.4314 | 1273 | 7.12398 | 1125.34 | 20 | 6.2832 | 179.102 | -46.199
[10 empty] | 32.6346 | 1124.15 | 34.4464 | 1278 | 7.12002 | 1124.62 | 20 | 6.2832 | 178.989 | -46.233
[10 empty] | 33.2417 | 1123.78 | 33.8062 | 1284 | 7.11792 | 1124.27 | 20 | 6.2832 | 178.932 | -46.25
[10 empty] | 30.9341 | 1121.73 | 36.2618 | 1290 | 7.10369 | 1122.15 | 20 | 6.2832 | 178.596 | -46.351
[10 empty] | 31.5969 | 1120.93 | 35.476 | 1296 | 7.09949 | 1121.38 | 20 | 6.2832 | 178.473 | -46.388
[10 empty] | 32.0786 | 1117.44 | 34.8344 | 1301 | 7.07733 | 1117.9 | 20 | 6.2832 | 177.919 | -46.554
[10 empty] | 31.7014 | 1114.98 | 35.1712 | 1307 | 7.06182 | 1115.43 | 20 | 6.2832 | 177.526 | -46.672
[10 empty] | 31.749 | 1114.26 | 35.0959 | 1312 | 7.05728 | 1114.71 | 20 | 6.2832 | 177.411 | -46.707
[10 empty] | 31.5131 | 1112.44 | 35.3008 | 1318 | 7.04585 | 1112.88 | 20 | 6.2832 | 177.121 | -46.794
[10 empty] | 31.7918 | 1111.49 | 34.9616 | 1323 | 7.0399 | 1111.94 | 20 | 6.2832 | 176.971 | -46.839
[10 empty] | 30.1603 | 1110.9 | 36.833 | 1329 | 7.03489 | 1111.31 | 20 | 6.2832 | 176.869 | -46.87
[10 empty] | 32.9074 | 1109.71 | 33.7223 | 1334 | 7.02789 | 1110.2 | 20 | 6.2832 | 176.693 | -46.923
[10 empty] | 31.4932 | 1107.66 | 35.1714 | 1340 | 7.01518 | 1108.11 | 20 | 6.2832 | 176.36 | -47.023
[10 empty] | 31.7674 | 1103.57 | 34.7391 | 1345 | 6.98882 | 1104.03 | 20 | 6.2832 | 175.711 | -47.218
[10 empty] | 30.7285 | 1101.37 | 35.842 | 1351 | 6.97553 | 1101.8 | 20 | 6.2832 | 175.356 | -47.324
[10 empty] | 30.7035 | 1099.97 | 35.8257 | 1356 | 6.96573 | 1100.4 | 20 | 6.2832 | 175.134 | -47.391
[10 empty] | 32.1307 | 1096.42 | 34.1237 | 1362 | 6.94486 | 1096.89 | 20 | 6.2832 | 174.575 | -47.559
[10 empty] | 31.6163 | 1096.68 | 34.6871 | 1367 | 6.94544 | 1097.13 | 20 | 6.2832 | 174.614 | -47.547
[10 empty] | 30.4634 | 1094.97 | 35.9438 | 1373 | 6.93471 | 1095.39 | 20 | 6.2832 | 174.337 | -47.63
[10 empty] | 31.0732 | 1094.07 | 35.2094 | 1378 | 6.9283 | 1094.51 | 20 | 6.2832 | 174.196 | -47.673
[10 empty] | 29.6821 | 1093.29 | 36.8333 | 1384 | 6.92421 | 1093.69 | 20 | 6.2832 | 174.066 | -47.712
[10 empty] | 31.007 | 1089.88 | 35.1496 | 1389 | 6.90206 | 1090.32 | 20 | 6.2832 | 173.53 | -47.873
[10 empty] | 30.7194 | 1087.95 | 35.4158 | 1395 | 6.89086 | 1088.38 | 20 | 6.2832 | 173.221 | -47.966
[10 empty] | 29.6498 | 1085.29 | 36.6035 | 1400 | 6.87302 | 1085.69 | 20 | 6.2832 | 172.793 | -48.094
[10 empty] | 31.099 | 1082.66 | 34.8133 | 1406 | 6.85611 | 1083.11 | 20 | 6.2832 | 172.381 | -48.218
[10 empty] | 30.8777 | 1081.86 | 35.0369 | 1411 | 6.85179 | 1082.3 | 20 | 6.2832 | 172.253 | -48.257
[10 empty] | 31.0031 | 1083.45 | 34.9465 | 1417 | 6.86136 | 1083.89 | 20 | 6.2832 | 172.506 | -48.18
[10 empty] | 30.6051 | 1081.56 | 35.3394 | 1422 | 6.85016 | 1082 | 20 | 6.2832 | 172.205 | -48.271
[10 empty] | 31.5929 | 1080.99 | 34.2161 | 1428 | 6.84655 | 1081.45 | 20 | 6.2832 | 172.117 | -48.297
[10 empty] | 29.9415 | 1079.77 | 36.0628 | 1433 | 6.83803 | 1080.19 | 20 | 6.2832 | 171.917 | -48.357
[10 empty] | 30.8451 | 1076.11 | 34.8876 | 1439 | 6.81518 | 1076.56 | 20 | 6.2832 | 171.339 | -48.531
[10 empty] | 30.6427 | 1074.3 | 35.0589 | 1444 | 6.80351 | 1074.73 | 20 | 6.2832 | 171.049 | -48.618
[10 empty] | 29.5504 | 1072.07 | 36.2793 | 1450 | 6.78987 | 1072.47 | 20 | 6.2832 | 170.689 | -48.726
[10 empty] | 30.2886 | 1069.23 | 35.3015 | 1455 | 6.77086 | 1069.66 | 20 | 6.2832 | 170.241 | -48.861
[10 empty] | 29.6331 | 1067.97 | 36.0398 | 1461 | 6.76316 | 1068.38 | 20 | 6.2832 | 170.038 | -48.922
[10 empty] | 30.0177 | 1066.57 | 35.5314 | 1467 | 6.75372 | 1066.99 | 20 | 6.2832 | 169.817 | -48.988
[10 empty] | 30.2733 | 1067.54 | 35.2635 | 1472 | 6.7599 | 1067.97 | 20 | 6.2832 | 169.972 | -48.941
[10 empty] | 28.5164 | 1065.25 | 37.3556 | 1478 | 6.74625 | 1065.63 | 20 | 6.2832 | 169.599 | -49.054
[10 empty] | 29.4448 | 1063.04 | 36.1028 | 1483 | 6.73168 | 1063.45 | 20 | 6.2832 | 169.253 | -49.158
[10 empty] | 29.1342 | 1060.01 | 36.3837 | 1489 | 6.71349 | 1060.41 | 20 | 6.2832 | 168.769 | -49.303
[10 empty] | 29.5545 | 1057 | 35.7644 | 1495 | 6.69424 | 1057.41 | 20 | 6.2832 | 168.292 | -49.446
[13 empty] | 1500 |  |  |  |  | 167.822 | -49.58767
[10 empty] | 30.2082 | 1053.43 | 34.8725 | 1501 | 6.6722 | 1053.87 | 20 | 6.2832 | 167.728 | -49.616
[10 empty] | 29.5024 | 1052.84 | 35.6865 | 1507 | 6.66765 | 1053.25 | 20 | 6.2832 | 167.63 | -49.645
[10 empty] | 29.3635 | 1053.14 | 35.8657 | 1513 | 6.66929 | 1053.55 | 20 | 6.2832 | 167.677 | -49.631
[10 empty] | 29.5625 | 1052.69 | 35.6089 | 1518 | 6.66579 | 1053.1 | 20 | 6.2832 | 167.606 | -49.652
[10 empty] | 29.5693 | 1051.31 | 35.5542 | 1524 | 6.65774 | 1051.73 | 20 | 6.2832 | 167.387 | -49.718
[10 empty] | 29.0129 | 1049.77 | 36.1828 | 1529 | 6.64841 | 1050.17 | 20 | 6.2832 | 167.14 | -49.792
[10 empty] | 30.1702 | 1044.33 | 34.6146 | 1535 | 6.61354 | 1044.77 | 20 | 6.2832 | 166.279 | -50.051
[10 empty] | 28.5681 | 1042.9 | 36.5057 | 1543 | 6.60445 | 1043.29 | 20 | 6.2832 | 166.044 | -50.121
[10 empty] | 28.4732 | 1041.76 | 36.5873 | 1549 | 6.59722 | 1042.15 | 20 | 6.2832 | 165.862 | -50.176
[10 empty] | 29.8987 | 1040.89 | 34.814 | 1554 | 6.59162 | 1041.32 | 20 | 6.2832 | 165.731 | -50.215
[10 empty] | 29.0446 | 1040.57 | 35.8267 | 1560 | 6.58917 | 1040.98 | 20 | 6.2832 | 165.676 | -50.232
[10 empty] | 29.6069 | 1038.47 | 35.0751 | 1568 | 6.57646 | 1038.89 | 20 | 6.2832 | 165.344 | -50.332
[10 empty] | 27.4437 | 1037.72 | 37.8126 | 1574 | 6.57109 | 1038.08 | 20 | 6.2832 | 165.215 | -50.37
[10 empty] | 30.0646 | 1035.2 | 34.4327 | 1580 | 6.55617 | 1035.64 | 20 | 6.2832 | 164.827 | -50.487
[10 empty] | 28.6635 | 1035.32 | 36.1199 | 1586 | 6.55512 | 1035.72 | 20 | 6.2832 | 164.839 | -50.483
[10 empty] | 28.9568 | 1032.25 | 35.648 | 1591 | 6.53704 | 1032.66 | 20 | 6.2832 | 164.353 | -50.63
[10 empty] | 29.0824 | 1031.77 | 35.4775 | 1597 | 6.53413 | 1032.18 | 20 | 6.2832 | 164.276 | -50.653
[10 empty] | 28.9731 | 1029.47 | 35.532 | 1604 | 6.51943 | 1029.88 | 20 | 6.2832 | 163.91 | -50.763
[10 empty] | 27.9637 | 1029.35 | 36.8103 | 1609 | 6.5185 | 1029.73 | 20 | 6.2832 | 163.886 | -50.77
[10 empty] | 27.366 | 1026.98 | 37.5275 | 1616 | 6.50427 | 1027.34 | 20 | 6.2832 | 163.506 | -50.884
[10 empty] | 28.3647 | 1024.54 | 36.1201 | 1622 | 6.48771 | 1024.93 | 20 | 6.2832 | 163.122 | -50.999
[10 empty] | 26.9276 | 1022.24 | 37.9627 | 1628 | 6.4736 | 1022.6 | 20 | 6.2832 | 162.751 | -51.111
[10 empty] | 27.3795 | 1019.99 | 37.2537 | 1634 | 6.45914 | 1020.35 | 20 | 6.2832 | 162.394 | -51.218
[10 empty] | 28.2146 | 1019.12 | 36.1202 | 1640 | 6.45378 | 1019.51 | 20 | 6.2832 | 162.259 | -51.258
[10 empty] | 27.0074 | 1018.19 | 37.7005 | 1646 | 6.44748 | 1018.55 | 20 | 6.2832 | 162.107 | -51.304
[10 empty] | 26.632 | 1018.11 | 38.2287 | 1652 | 6.44725 | 1018.46 | 20 | 6.2832 | 162.092 | -51.309
[10 empty] | 26.5449 | 1016.66 | 38.2996 | 1658 | 6.43768 | 1017.01 | 20 | 6.2832 | 161.861 | -51.378
[10 empty] | 26.6437 | 1009.82 | 37.9007 | 1665 | 6.39465 | 1010.17 | 20 | 6.2832 | 160.773 | -51.705
[10 empty] | 27.3525 | 1008 | 36.8521 | 1673 | 6.38264 | 1008.37 | 20 | 6.2832 | 160.486 | -51.791
[10 empty] | 26.6533 | 1006.69 | 37.7696 | 1679 | 6.37448 | 1007.04 | 20 | 6.2832 | 160.275 | -51.855
[10 empty] | 27.6447 | 1004.73 | 36.3443 | 1686 | 6.362 | 1005.11 | 20 | 6.2832 | 159.967 | -51.947
[10 empty] | 26.6151 | 1004.57 | 37.7443 | 1691 | 6.36118 | 1004.92 | 20 | 6.2832 | 159.937 | -51.956
[10 empty] | 28.1879 | 1003.77 | 35.6098 | 1698 | 6.35663 | 1004.16 | 20 | 6.2832 | 159.817 | -51.992
[10 empty] | 26.8165 | 1002.92 | 37.3994 | 1704 | 6.35069 | 1003.28 | 20 | 6.2832 | 159.677 | -52.034
[10 empty] | 28.5629 | 1001.42 | 35.0601 | 1710 | 6.34147 | 1001.83 | 20 | 6.2832 | 159.445 | -52.104
[10 empty] | 26.2253 | 997.911 | 38.0514 | 1716 | 6.3185 | 998.255 | 20 | 6.2832 | 158.877 | -52.274
[10 empty] | 27.0629 | 995.746 | 36.7937 | 1722 | 6.30544 | 996.113 | 20 | 6.2832 | 158.536 | -52.377
[10 empty] | 27.2918 | 992.367 | 36.3614 | 1729 | 6.2841 | 992.742 | 20 | 6.2832 | 157.999 | -52.538
[10 empty] | 28.4872 | 991.338 | 34.7995 | 1738 | 6.2778 | 991.747 | 20 | 6.2832 | 157.841 | -52.586
[10 empty] | 28.6104 | 992.46 | 34.6888 | 1744 | 6.2848 | 992.872 | 20 | 6.2832 | 158.02 | -52.532
[10 empty] | 26.6148 | 990.856 | 37.2296 | 1749 | 6.2743 | 991.214 | 20 | 6.2832 | 157.756 | -52.611
[10 empty] | 26.5639 | 988.964 | 37.2296 | 1756 | 6.26182 | 989.32 | 20 | 6.2832 | 157.455 | -52.702
[10 empty] | 26.8541 | 986.313 | 36.7286 | 1762 | 6.24596 | 986.679 | 20 | 6.2832 | 157.034 | -52.828
[10 empty] | 25.6294 | 984.395 | 38.4088 | 1767 | 6.23325 | 984.729 | 20 | 6.2832 | 156.724 | -52.921
[10 empty] | 26.7918 | 982.467 | 36.6704 | 1775 | 6.22112 | 982.832 | 20 | 6.2832 | 156.422 | -53.012
[10 empty] | 26.6252 | 980.752 | 36.8354 | 1781 | 6.21098 | 981.114 | 20 | 6.2832 | 156.149 | -53.094
[10 empty] | 25.5626 | 980.682 | 38.3639 | 1790 | 6.20864 | 981.015 | 20 | 6.2832 | 156.133 | -53.099
[10 empty] | 26.0033 | 978.766 | 37.64 | 1796 | 6.19745 | 979.111 | 20 | 6.2832 | 155.83 | -53.19
[13 empty] | 1800 |  |  |  |  | 155.5073 | -53.28667
[10 empty] | 26.0887 | 975.719 | 37.4 | 1802 | 6.17879 | 976.068 | 20 | 6.2832 | 155.346 | -53.335
[10 empty] | 27.6109 | 974.317 | 35.2873 | 1808 | 6.16958 | 974.708 | 20 | 6.2832 | 155.129 | -53.4
[10 empty] | 24.4715 | 970.182 | 39.6453 | 1815 | 6.14264 | 970.49 | 20 | 6.2832 | 154.458 | -53.602
[10 empty] | 25.2073 | 969.994 | 38.4806 | 1823 | 6.14206 | 970.322 | 20 | 6.2832 | 154.431 | -53.61
[10 empty] | 25.1091 | 968.965 | 38.5902 | 1828 | 6.13552 | 969.29 | 20 | 6.2832 | 154.267 | -53.659
[10 empty] | 25.2966 | 967.744 | 38.2559 | 1834 | 6.12783 | 968.074 | 20 | 6.2832 | 154.073 | -53.717
[10 empty] | 25.9432 | 966.509 | 37.2548 | 1841 | 6.12025 | 966.858 | 20 | 6.2832 | 153.88 | -53.776
[10 empty] | 26.747 | 965.693 | 36.1047 | 1846 | 6.1157 | 966.063 | 20 | 6.2832 | 153.753 | -53.814
[10 empty] | 24.0059 | 960.35 | 40.0047 | 1853 | 6.0806 | 960.65 | 20 | 6.2832 | 152.892 | -54.072
[10 empty] | 24.5165 | 959.673 | 39.144 | 1861 | 6.07663 | 959.986 | 20 | 6.2832 | 152.786 | -54.104
[10 empty] | 24.5378 | 958.883 | 39.0779 | 1866 | 6.07092 | 959.197 | 20 | 6.2832 | 152.66 | -54.142
[10 empty] | 23.7055 | 959.566 | 40.4786 | 1872 | 6.07535 | 959.859 | 20 | 6.2832 | 152.766 | -54.11
[10 empty] | 24.7831 | 955.925 | 38.5716 | 1877 | 6.05296 | 956.246 | 20 | 6.2832 | 152.191 | -54.283
[10 empty] | 23.8937 | 955.377 | 39.9845 | 1885 | 6.04911 | 955.676 | 20 | 6.2832 | 152.1 | -54.31
[10 empty] | 25.3851 | 953.773 | 37.5722 | 1891 | 6.03896 | 954.11 | 20 | 6.2832 | 151.851 | -54.385
[10 empty] | 24.6252 | 952.077 | 38.6628 | 1896 | 6.02859 | 952.396 | 20 | 6.2832 | 151.578 | -54.467
[10 empty] | 23.388 | 949.068 | 40.5792 | 1901 | 6.00934 | 949.356 | 20 | 6.2832 | 151.094 | -54.612
[10 empty] | 23.8579 | 947.49 | 39.714 | 1909 | 5.99943 | 947.79 | 20 | 6.2832 | 150.845 | -54.687
[10 empty] | 26.1582 | 947.578 | 36.2249 | 1914 | 5.99966 | 947.939 | 20 | 6.2832 | 150.869 | -54.68
[10 empty] | 23.2148 | 946.732 | 40.7814 | 1920 | 5.99453 | 947.016 | 20 | 6.2832 | 150.722 | -54.724
[10 empty] | 24.496 | 944.856 | 38.5719 | 1926 | 5.98299 | 945.174 | 20 | 6.2832 | 150.429 | -54.812
[10 empty] | 25.4618 | 942.601 | 37.0202 | 1931 | 5.96853 | 942.945 | 20 | 6.2832 | 150.074 | -54.919
[10 empty] | 25.5827 | 940.257 | 36.7536 | 1938 | 5.95395 | 940.605 | 20 | 6.2832 | 149.701 | -55.031
[10 empty] | 24.467 | 941.52 | 38.4813 | 1943 | 5.9634 | 941.838 | 20 | 6.2832 | 149.898 | -54.972
[10 empty] | 25.4798 | 938.583 | 36.8364 | 1948 | 5.9424 | 938.928 | 20 | 6.2832 | 149.435 | -55.111
[10 empty] | 24.3196 | 936.31 | 38.5003 | 1953 | 5.92911 | 936.625 | 20 | 6.2832 | 149.068 | -55.221
[10 empty] | 25.1837 | 936.102 | 37.171 | 1960 | 5.92666 | 936.441 | 20 | 6.2832 | 149.039 | -55.23
[10 empty] | 23.7687 | 933.301 | 39.2659 | 1965 | 5.9094 | 933.604 | 20 | 6.2832 | 148.587 | -55.365
[10 empty] | 25.2215 | 935.825 | 37.1042 | 1971 | 5.92538 | 936.165 | 20 | 6.2832 | 148.995 | -55.243
[10 empty] | 23.714 | 932.271 | 39.3131 | 1976 | 5.90345 | 932.573 | 20 | 6.2832 | 148.423 | -55.415
[10 empty] | 26.6516 | 931.453 | 34.9492 | 1981 | 5.89774 | 931.835 | 20 | 6.2832 | 148.306 | -55.45
[10 empty] | 24.5216 | 928.802 | 37.877 | 1986 | 5.88036 | 929.126 | 20 | 6.2832 | 147.875 | -55.579
[10 empty] | 23.6323 | 926.191 | 39.1917 | 1993 | 5.8645 | 926.492 | 20 | 6.2832 | 147.455 | -55.705
[10 empty] | 24.7154 | 927.563 | 37.5297 | 1999 | 5.87325 | 927.892 | 20 | 6.2832 | 147.678 | -55.638
[10 empty] | 23.3581 | 922.715 | 39.503 | 2004 | 5.84258 | 923.011 | 20 | 6.2832 | 146.901 | -55.872
[10 empty] | 23.1949 | 920.711 | 39.6946 | 2011 | 5.83022 | 921.003 | 20 | 6.2832 | 146.582 | -55.968
[10 empty] | 24.3313 | 921.159 | 37.8589 | 2016 | 5.83243 | 921.48 | 20 | 6.2832 | 146.658 | -55.945
[10 empty] | 23.9628 | 921.501 | 38.4554 | 2021 | 5.83477 | 921.812 | 20 | 6.2832 | 146.711 | -55.929
[10 empty] | 21.3652 | 919.908 | 43.0564 | 2027 | 5.82485 | 920.156 | 20 | 6.2832 | 146.447 | -56.008
[10 empty] | 22.5821 | 918.661 | 40.6809 | 2032 | 5.81669 | 918.939 | 20 | 6.2832 | 146.253 | -56.067
[10 empty] | 23.7564 | 916.347 | 38.5726 | 2037 | 5.80258 | 916.655 | 20 | 6.2832 | 145.89 | -56.176
[10 empty] | 22.8474 | 913.567 | 39.9856 | 2042 | 5.78415 | 913.852 | 20 | 6.2832 | 145.444 | -56.31
[10 empty] | 22.6851 | 911.531 | 40.182 | 2049 | 5.77261 | 911.813 | 20 | 6.2832 | 145.119 | -56.407
[10 empty] | 23.3658 | 912.024 | 39.0325 | 2054 | 5.77447 | 912.323 | 20 | 6.2832 | 145.2 | -56.383
[10 empty] | 24.106 | 911.579 | 37.8155 | 2059 | 5.77144 | 911.898 | 20 | 6.2832 | 145.133 | -56.403
[10 empty] | 22.1645 | 910.061 | 41.0594 | 2068 | 5.76141 | 910.331 | 20 | 6.2832 | 144.883 | -56.478
[10 empty] | 23.3982 | 906.18 | 38.7287 | 2073 | 5.73751 | 906.482 | 20 | 6.2832 | 144.271 | -56.662
[10 empty] | 22.6238 | 906.845 | 40.0837 | 2080 | 5.74159 | 907.127 | 20 | 6.2832 | 144.373 | -56.631
[10 empty] | 21.857 | 904.908 | 41.4013 | 2085 | 5.72888 | 905.172 | 20 | 6.2832 | 144.062 | -56.725
[10 empty] | 22.0831 | 902.858 | 40.8845 | 2090 | 5.71605 | 903.128 | 20 | 6.2832 | 143.737 | -56.822
[10 empty] | 22.8712 | 902.95 | 39.4798 | 2095 | 5.71698 | 903.24 | 20 | 6.2832 | 143.755 | -56.817
[10 empty] | 22.4542 | 902.721 | 40.2027 | 2100 | 5.71558 | 903.001 | 20 | 6.2832 | 143.717 | -56.828
[10 empty] | 24.386 | 902.797 | 37.0211 | 2108 | 5.71582 | 903.126 | 20 | 6.2832 | 143.737 | -56.822
[10 empty] | 22.5773 | 900.577 | 39.8886 | 2114 | 5.70147 | 900.86 | 20 | 6.2832 | 143.376 | -56.931
[10 empty] | 22.0993 | 897.918 | 40.6311 | 2119 | 5.68479 | 898.19 | 20 | 6.2832 | 142.951 | -57.059
[10 empty] | 23.8354 | 897.639 | 37.66 | 2124 | 5.68409 | 897.956 | 20 | 6.2832 | 142.914 | -57.07
[10 empty] | 23.7358 | 894.493 | 37.6853 | 2129 | 5.6645 | 894.808 | 20 | 6.2832 | 142.413 | -57.22
[10 empty] | 22.531 | 892.215 | 39.5994 | 2135 | 5.64923 | 892.5 | 20 | 6.2832 | 142.045 | -57.331
[10 empty] | 20.8017 | 891.08 | 42.8369 | 2140 | 5.642 | 891.322 | 20 | 6.2832 | 141.858 | -57.387
[10 empty] | 21.9598 | 888.948 | 40.4807 | 2145 | 5.62835 | 889.219 | 20 | 6.2832 | 141.523 | -57.487
[10 empty] | 23.3405 | 891.913 | 38.2131 | 2150 | 5.64689 | 892.219 | 20 | 6.2832 | 142.001 | -57.344
[10 empty] | 22.447 | 888.802 | 39.5955 | 2157 | 5.62695 | 889.085 | 20 | 6.2832 | 141.502 | -57.494
[10 empty] | 23.1103 | 888.826 | 38.4601 | 2162 | 5.62765 | 889.126 | 20 | 6.2832 | 141.508 | -57.492
[10 empty] | 22.5183 | 887.422 | 39.409 | 2167 | 5.61867 | 887.707 | 20 | 6.2832 | 141.283 | -57.56
[10 empty] | 21.9134 | 887.07 | 40.4807 | 2172 | 5.61657 | 887.341 | 20 | 6.2832 | 141.224 | -57.577
[10 empty] | 19.3029 | 884.121 | 45.8025 | 2178 | 5.59686 | 884.331 | 20 | 6.2832 | 140.745 | -57.721
[10 empty] | 20.3445 | 880.621 | 43.2854 | 2187 | 5.57552 | 880.856 | 20 | 6.2832 | 140.192 | -57.887
[10 empty] | 23.3512 | 880.428 | 37.7038 | 2192 | 5.57401 | 880.737 | 20 | 6.2832 | 140.173 | -57.893
[10 empty] | 23.3105 | 876.457 | 37.5993 | 2197 | 5.54975 | 876.767 | 20 | 6.2832 | 139.541 | -58.083
[10 empty] | 22.7911 | 877.07 | 38.483 | 2202 | 5.55278 | 877.366 | 20 | 6.2832 | 139.637 | -58.054
[10 empty] | 22.4022 | 876.527 | 39.1268 | 2207 | 5.54928 | 876.814 | 20 | 6.2832 | 139.549 | -58.08
[10 empty] | 21.1248 | 876.278 | 41.4809 | 2213 | 5.54707 | 876.532 | 20 | 6.2832 | 139.504 | -58.094
[10 empty] | 23.1732 | 875.317 | 37.7728 | 2218 | 5.5424 | 875.623 | 20 | 6.2832 | 139.359 | -58.137
[10 empty] | 21.3141 | 873.62 | 40.9878 | 2223 | 5.53039 | 873.88 | 20 | 6.2832 | 139.082 | -58.221
[10 empty] | 21.7371 | 871.238 | 40.0807 | 2228 | 5.51593 | 871.509 | 20 | 6.2832 | 138.705 | -58.334
[10 empty] | 21.6984 | 871.285 | 40.1544 | 2234 | 5.51698 | 871.555 | 20 | 6.2832 | 138.712 | -58.332
[10 empty] | 22.4343 | 867.425 | 38.665 | 2239 | 5.49202 | 867.715 | 20 | 6.2832 | 138.101 | -58.515
[10 empty] | 20.6505 | 868.153 | 42.0403 | 2244 | 5.49646 | 868.398 | 20 | 6.2832 | 138.209 | -58.483
[10 empty] | 20.0987 | 867.223 | 43.1481 | 2249 | 5.49028 | 867.456 | 20 | 6.2832 | 138.059 | -58.528
[10 empty] | 21.3651 | 866.494 | 40.5566 | 2255 | 5.48596 | 866.757 | 20 | 6.2832 | 137.948 | -58.561
[10 empty] | 20.7185 | 866.565 | 41.8256 | 2260 | 5.48631 | 866.812 | 20 | 6.2832 | 137.957 | -58.559
[10 empty] | 20.8413 | 865.072 | 41.5076 | 2265 | 5.4771 | 865.323 | 20 | 6.2832 | 137.72 | -58.63
[10 empty] | 22.1042 | 862.812 | 39.0339 | 2270 | 5.4631 | 863.095 | 20 | 6.2832 | 137.365 | -58.736
[10 empty] | 21.723 | 861.802 | 39.6723 | 2276 | 5.45622 | 862.076 | 20 | 6.2832 | 137.203 | -58.785
[10 empty] | 21.5877 | 859.474 | 39.8131 | 2281 | 5.44211 | 859.745 | 20 | 6.2832 | 136.832 | -58.897
[10 empty] | 19.5203 | 858.098 | 43.9593 | 2286 | 5.43267 | 858.32 | 20 | 6.2832 | 136.605 | -58.965
[10 empty] | 21.7622 | 858.591 | 39.4533 | 2291 | 5.4357 | 858.866 | 20 | 6.2832 | 136.692 | -58.939
[10 empty] | 21.0276 | 858.036 | 40.8053 | 2296 | 5.43325 | 858.294 | 20 | 6.2832 | 136.601 | -58.966
[10 empty] | 20.1741 | 856.934 | 42.4769 | 2302 | 5.42497 | 857.171 | 20 | 6.2832 | 136.423 | -59.02
[10 empty] | 20.3452 | 855.326 | 42.0408 | 2307 | 5.41482 | 855.568 | 20 | 6.2832 | 136.167 | -59.096
[10 empty] | 22.9265 | 854.187 | 37.2576 | 2312 | 5.40771 | 854.494 | 20 | 6.2832 | 135.997 | -59.148
[10 empty] | 20.9211 | 853.253 | 40.7843 | 2317 | 5.40211 | 853.509 | 20 | 6.2832 | 135.84 | -59.195
[10 empty] | 20.8009 | 850.469 | 40.8862 | 2323 | 5.38427 | 850.724 | 20 | 6.2832 | 135.396 | -59.328
[10 empty] | 19.9477 | 849.526 | 42.5877 | 2328 | 5.37786 | 849.76 | 20 | 6.2832 | 135.243 | -59.374
[10 empty] | 20.7605 | 848.203 | 40.8565 | 2333 | 5.36993 | 848.457 | 20 | 6.2832 | 135.036 | -59.436
[10 empty] | 20.079 | 845.682 | 42.1177 | 2338 | 5.35418 | 845.92 | 20 | 6.2832 | 134.632 | -59.557
[10 empty] | 20.3885 | 846.29 | 41.5082 | 2344 | 5.3585 | 846.535 | 20 | 6.2832 | 134.73 | -59.528
[10 empty] | 20.9559 | 846.247 | 40.3822 | 2349 | 5.35768 | 846.506 | 20 | 6.2832 | 134.725 | -59.529
[10 empty] | 20.2914 | 843.776 | 41.583 | 2354 | 5.34205 | 844.02 | 20 | 6.2832 | 134.33 | -59.648
[10 empty] | 19.1745 | 843.38 | 43.9844 | 2359 | 5.33949 | 843.598 | 20 | 6.2832 | 134.262 | -59.668
[10 empty] | 19.2891 | 842.762 | 43.6911 | 2364 | 5.33517 | 842.983 | 20 | 6.2832 | 134.165 | -59.698
[10 empty] | 20.8597 | 838.231 | 40.1843 | 2370 | 5.30695 | 838.491 | 20 | 6.2832 | 133.45 | -59.913
[10 empty] | 20.7098 | 838.381 | 40.4823 | 2375 | 5.30777 | 838.636 | 20 | 6.2832 | 133.473 | -59.906
[10 empty] | 19.9435 | 838.9 | 42.0638 | 2380 | 5.3101 | 839.137 | 20 | 6.2832 | 133.552 | -59.882
[10 empty] | 19.8518 | 834.6 | 42.0415 | 2385 | 5.28444 | 834.836 | 20 | 6.2832 | 132.868 | -60.087
[10 empty] | 19.6594 | 835.086 | 42.4777 | 2391 | 5.28666 | 835.318 | 20 | 6.2832 | 132.945 | -60.064
[10 empty] | 20.4325 | 835.418 | 40.8867 | 2396 | 5.28888 | 835.668 | 20 | 6.2832 | 133 | -60.048
[10 empty] | 19.483 | 832.363 | 42.7226 | 2401 | 5.27033 | 832.591 | 20 | 6.2832 | 132.511 | -60.195
[10 empty] | 20.1269 | 832.716 | 41.3732 | 2406 | 5.27173 | 832.959 | 20 | 6.2832 | 132.569 | -60.177