## Protokoll_1
Parameter:
Auftrags-Nr. | : | ULMBE02681 6/1/1 | Länge [mm] | : | - | : | Frequenz [rad/s] | : | 6.2832 | Temperatur | G' | G'' | tan delta | Zeit | Drehmoment | G* | CMD Deform. | Frequenz | Eta* | Auf- bzw. Abbau | Zeit | Eta* | Auf- bzw. Abbau | Max.Skalierwert für Auf-/Abbau
Auftraggeber | : |  | Breite [mm] | : | - | : | Startfrequenz [rad/s] | : | - | °C | Pa | Pa |  | s | g-cm | Pa | % | rad/s | Pa-s | % | s | Pa-s | %
Partie/Ansatz | : | MT200WT30Rundplatte | Höhe [mm] | : | - | : | Endfrequenz [rad/s] | : | - | 225.488 | 93.7557 | 2576.92 | 27.4855 | 6 | 4.11861 | 2578.63 | 5 | 6.2832 | 410.4 | 0 | 6 | 410.4 | 0 | 100
Bemerkung | : | Rundplatte 25x1,7mm | Durchmesser [mm] | : | - | : | Deformation [%] | : | 5 | 225.32 | 84.3052 | 2567.07 | 30.4497 | 11 | 4.101 | 2568.45 | 5 | 6.2832 | 408.781 | -0.3946 | 300 | 332.1083 | -19.077
Prüfer | : | 21931 | Temperatur [°C] | : | 220 | : | Startdeformation [%] | : | - | 224.75 | 83.9979 | 2532.97 | 30.1552 | 17 | 4.04666 | 2534.37 | 5 | 6.2832 | 403.356 | -1.7164 | 600 | 317.477 | -22.64233
Prüfdatum | : | 2013-11-11 14:35 | Starttemperatur [°C] | : | - | : | Enddeformation [%] | : | - | 224.254 | 86.6103 | 2518.93 | 29.0834 | 22 | 4.02508 | 2520.41 | 5 | 6.2832 | 401.135 | -2.2575 | 900 | 304.8857 | -25.70986
|  |  | Endtemperatur [°C] | : | - | : | Spalt [mm] | : | 1,5 | 224.207 | 71.6576 | 2477.07 | 34.5682 | 27 | 3.95791 | 2478.11 | 5 | 6.2832 | 394.403 | -3.8981 | 1200 | 296.6307 | -27.72133
[6 empty] | : |  |  |  | 224.617 | 73.8938 | 2470.89 | 33.4384 | 32 | 3.94753 | 2472 | 5 | 6.2832 | 393.43 | -4.1352 | 1500 | 277.01 | -32.502
[6 empty] | : |  |  |  | 224.871 | 86.6106 | 2456.91 | 28.3673 | 38 | 3.92526 | 2458.43 | 5 | 6.2832 | 391.27 | -4.6612 | 1800 | 274.298 | -33.163
[6 empty] | : |  |  |  | 225.246 | 87.2253 | 2418.62 | 27.7284 | 43 | 3.86555 | 2420.19 | 5 | 6.2832 | 385.184 | -6.1444
[10 empty] | 225.281 | 71.6549 | 2415.78 | 33.7141 | 48 | 3.8596 | 2416.84 | 5 | 6.2832 | 384.651 | -6.2742
[10 empty] | 224.75 | 73.8495 | 2386.55 | 32.3164 | 53 | 3.81313 | 2387.69 | 5 | 6.2832 | 380.012 | -7.4045
[10 empty] | 224.121 | 77.8287 | 2376.71 | 30.5377 | 58 | 3.79814 | 2377.99 | 5 | 6.2832 | 378.467 | -7.781
[10 empty] | 224.023 | 66.3564 | 2362.22 | 35.599 | 64 | 3.77424 | 2363.16 | 5 | 6.2832 | 376.107 | -8.3561
[10 empty] | 224.473 | 79.9114 | 2350.41 | 29.4127 | 69 | 3.75459 | 2351.77 | 5 | 6.2832 | 374.294 | -8.7977
[10 empty] | 224.691 | 77.8273 | 2348.19 | 30.1719 | 74 | 3.75255 | 2349.48 | 5 | 6.2832 | 373.931 | -8.8863
[10 empty] | 224.98 | 79.5899 | 2324.25 | 29.2028 | 79 | 3.71348 | 2325.61 | 5 | 6.2832 | 370.131 | -9.8121
[10 empty] | 225.258 | 68.5232 | 2314.99 | 33.784 | 85 | 3.69943 | 2316 | 5 | 6.2832 | 368.602 | -10.185
[10 empty] | 224.969 | 67.5269 | 2300.32 | 34.0652 | 90 | 3.67546 | 2301.31 | 5 | 6.2832 | 366.264 | -10.754
[10 empty] | 224.461 | 76.4493 | 2287.65 | 29.9238 | 95 | 3.6554 | 2288.93 | 5 | 6.2832 | 364.293 | -11.235
[10 empty] | 224.086 | 73.9534 | 2281.8 | 30.8546 | 101 | 3.64636 | 2283 | 5 | 6.2832 | 363.35 | -11.464
[10 empty] | 223.988 | 80.5467 | 2279.81 | 28.3042 | 106 | 3.64368 | 2281.23 | 5 | 6.2832 | 363.069 | -11.533
[10 empty] | 224.363 | 71.4692 | 2258.38 | 31.5993 | 111 | 3.6087 | 2259.51 | 5 | 6.2832 | 359.611 | -12.376
[10 empty] | 224.883 | 70.8027 | 2261.33 | 31.9384 | 117 | 3.61365 | 2262.43 | 5 | 6.2832 | 360.077 | -12.262
[10 empty] | 225.188 | 68.6096 | 2249.25 | 32.7833 | 122 | 3.59406 | 2250.3 | 5 | 6.2832 | 358.145 | -12.733
[10 empty] | 225.09 | 66.9298 | 2233.51 | 33.371 | 127 | 3.56788 | 2234.52 | 5 | 6.2832 | 355.633 | -13.345
[10 empty] | 224.652 | 76.7279 | 2236.69 | 29.151 | 133 | 3.57429 | 2238.01 | 5 | 6.2832 | 356.189 | -13.209
[10 empty] | 224.121 | 64.0682 | 2224.17 | 34.7157 | 138 | 3.5547 | 2225.09 | 5 | 6.2832 | 354.134 | -13.71
[10 empty] | 223.855 | 71.5912 | 2217.29 | 30.9716 | 144 | 3.54222 | 2218.45 | 5 | 6.2832 | 353.076 | -13.968
[10 empty] | 224.051 | 65.0981 | 2213 | 33.9948 | 149 | 3.53546 | 2213.95 | 5 | 6.2832 | 352.361 | -14.142
[10 empty] | 224.762 | 64.6288 | 2200.28 | 34.0449 | 155 | 3.51651 | 2201.23 | 5 | 6.2832 | 350.336 | -14.636
[10 empty] | 225.137 | 61.1866 | 2193.93 | 35.8563 | 160 | 3.50648 | 2194.78 | 5 | 6.2832 | 349.309 | -14.886
[10 empty] | 225.043 | 62.918 | 2193.55 | 34.8636 | 166 | 3.50473 | 2194.45 | 5 | 6.2832 | 349.257 | -14.898
[10 empty] | 224.68 | 69.464 | 2180.3 | 31.3874 | 171 | 3.48409 | 2181.4 | 5 | 6.2832 | 347.18 | -15.405
[10 empty] | 224.352 | 66.659 | 2175.52 | 32.6365 | 177 | 3.47686 | 2176.54 | 5 | 6.2832 | 346.406 | -15.593
[10 empty] | 224.063 | 57.1823 | 2174.15 | 38.0214 | 182 | 3.47371 | 2174.9 | 5 | 6.2832 | 346.146 | -15.657
[10 empty] | 223.723 | 68.2812 | 2169 | 31.7656 | 188 | 3.4666 | 2170.07 | 5 | 6.2832 | 345.376 | -15.844
[10 empty] | 223.988 | 67.0632 | 2175.87 | 32.4451 | 193 | 3.47569 | 2176.91 | 5 | 6.2832 | 346.465 | -15.579
[10 empty] | 224.34 | 65.6822 | 2160.88 | 32.8989 | 199 | 3.4533 | 2161.87 | 5 | 6.2832 | 344.072 | -16.162
[10 empty] | 224.906 | 66.1268 | 2158.33 | 32.6393 | 204 | 3.44893 | 2159.35 | 5 | 6.2832 | 343.67 | -16.26
[10 empty] | 224.848 | 65.4959 | 2150.61 | 32.8357 | 210 | 3.43569 | 2151.6 | 5 | 6.2832 | 342.437 | -16.56
[10 empty] | 224.352 | 62.7736 | 2147.37 | 34.2081 | 215 | 3.4308 | 2148.28 | 5 | 6.2832 | 341.909 | -16.689
[10 empty] | 223.844 | 65.3025 | 2144.08 | 32.833 | 221 | 3.4266 | 2145.07 | 5 | 6.2832 | 341.398 | -16.813
[10 empty] | 223.723 | 61.0023 | 2135.87 | 35.013 | 226 | 3.41243 | 2136.74 | 5 | 6.2832 | 340.072 | -17.136
[10 empty] | 224.254 | 62.4376 | 2140.35 | 34.2798 | 232 | 3.41838 | 2141.26 | 5 | 6.2832 | 340.791 | -16.961
[10 empty] | 224.789 | 58.2897 | 2136.87 | 36.6594 | 237 | 3.41523 | 2137.66 | 5 | 6.2832 | 340.219 | -17.101
[10 empty] | 225.027 | 66.7631 | 2119.93 | 31.753 | 243 | 3.38864 | 2120.98 | 5 | 6.2832 | 337.563 | -17.748
[10 empty] | 224.945 | 68.5509 | 2119.14 | 30.9134 | 248 | 3.38596 | 2120.25 | 5 | 6.2832 | 337.447 | -17.776
[10 empty] | 224.52 | 63.0329 | 2116.44 | 33.5768 | 254 | 3.38269 | 2117.38 | 5 | 6.2832 | 336.991 | -17.887
[10 empty] | 224.109 | 62.8007 | 2112.98 | 33.6458 | 259 | 3.37663 | 2113.91 | 5 | 6.2832 | 336.439 | -18.022
[10 empty] | 223.879 | 68.8313 | 2111.85 | 30.6816 | 265 | 3.37342 | 2112.97 | 5 | 6.2832 | 336.289 | -18.058
[10 empty] | 223.676 | 65.3496 | 2107.76 | 32.2536 | 270 | 3.3673 | 2108.77 | 5 | 6.2832 | 335.62 | -18.221
[10 empty] | 224.109 | 57.6192 | 2123.98 | 36.8624 | 276 | 3.39435 | 2124.76 | 5 | 6.2832 | 338.165 | -17.601
[10 empty] | 224.594 | 71.9635 | 2105.33 | 29.2556 | 281 | 3.36561 | 2106.56 | 5 | 6.2832 | 335.269 | -18.307
[10 empty] | 225.234 | 51.0052 | 2084.53 | 40.869 | 286 | 3.33173 | 2085.16 | 5 | 6.2832 | 331.862 | -19.137
[10 empty] | 224.98 | 69.3037 | 2087.22 | 30.1171 | 293 | 3.33505 | 2088.37 | 5 | 6.2832 | 332.374 | -19.012
[10 empty] | 224.461 | 52.8236 | 2083.23 | 39.4376 | 298 | 3.32934 | 2083.9 | 5 | 6.2832 | 331.662 | -19.186
[14 empty] | 300 |  |  |  |  | 332.1083 | -19.077
[10 empty] | 224.133 | 62.7971 | 2091.37 | 33.3036 | 304 | 3.34141 | 2092.31 | 5 | 6.2832 | 333.001 | -18.859
[10 empty] | 223.977 | 37.7092 | 2088.36 | 55.3807 | 309 | 3.33499 | 2088.7 | 5 | 6.2832 | 332.426 | -18.999
[10 empty] | 223.867 | 67.6792 | 2104.12 | 31.0896 | 315 | 3.36246 | 2105.21 | 5 | 6.2832 | 335.053 | -18.359
[10 empty] | 223.965 | 67.9762 | 2081.72 | 30.6243 | 320 | 3.32666 | 2082.83 | 5 | 6.2832 | 331.492 | -19.227
[10 empty] | 224.605 | 58.9503 | 2077.37 | 35.2393 | 326 | 3.31907 | 2078.21 | 5 | 6.2832 | 330.756 | -19.406
[10 empty] | 225.004 | 62.2964 | 2074.7 | 33.3037 | 331 | 3.31528 | 2075.63 | 5 | 6.2832 | 330.346 | -19.506
[10 empty] | 224.703 | 62.412 | 2070.13 | 33.1687 | 337 | 3.30864 | 2071.07 | 5 | 6.2832 | 329.62 | -19.683
[10 empty] | 224.23 | 59.7724 | 2082.61 | 34.8424 | 342 | 3.32735 | 2083.47 | 5 | 6.2832 | 331.594 | -19.202
[10 empty] | 223.953 | 70.6368 | 2081.41 | 29.4664 | 348 | 3.3252 | 2082.61 | 5 | 6.2832 | 331.456 | -19.236
[10 empty] | 223.664 | 95.6534 | 2065.77 | 21.5965 | 353 | 3.30333 | 2067.99 | 5 | 6.2832 | 329.129 | -19.803
[10 empty] | 223.781 | 42.8464 | 2071.65 | 48.3506 | 358 | 3.31021 | 2072.09 | 5 | 6.2832 | 329.783 | -19.644
[10 empty] | 224.352 | 53.4311 | 2094.79 | 39.2054 | 364 | 3.34566 | 2095.47 | 5 | 6.2832 | 333.503 | -18.737
[10 empty] | 224.773 | 55.2529 | 2086.28 | 37.7588 | 369 | 3.33243 | 2087.01 | 5 | 6.2832 | 332.158 | -19.065
[10 empty] | 224.957 | 21.9206 | 2066.24 | 94.2605 | 375 | 3.30112 | 2066.36 | 5 | 6.2832 | 328.87 | -19.866
[10 empty] | 224.508 | 65.69 | 2069.8 | 31.5086 | 380 | 3.30584 | 2070.85 | 5 | 6.2832 | 329.584 | -19.692
[10 empty] | 224.145 | 46.2166 | 2037.36 | 44.0829 | 386 | 3.25575 | 2037.88 | 5 | 6.2832 | 324.338 | -20.97
[10 empty] | 223.781 | 79.511 | 2038.25 | 25.6348 | 391 | 3.25703 | 2039.8 | 5 | 6.2832 | 324.643 | -20.896
[10 empty] | 223.699 | 19.9399 | 2043.69 | 102.493 | 397 | 3.26456 | 2043.79 | 5 | 6.2832 | 325.279 | -20.741
[10 empty] | 224.305 | 34.9387 | 2045.61 | 58.5486 | 402 | 3.26794 | 2045.91 | 5 | 6.2832 | 325.616 | -20.659
[10 empty] | 224.883 | 71.4265 | 2024.49 | 28.3437 | 408 | 3.23511 | 2025.75 | 5 | 6.2832 | 322.407 | -21.441
[10 empty] | 224.969 | 86.4861 | 2055.94 | 23.772 | 413 | 3.28508 | 2057.76 | 5 | 6.2832 | 327.502 | -20.199
[10 empty] | 224.641 | 64.0326 | 2004.89 | 31.3104 | 419 | 3.20374 | 2005.91 | 5 | 6.2832 | 319.25 | -22.21
[10 empty] | 224.277 | 63.6004 | 2055.4 | 32.3174 | 424 | 3.28467 | 2056.39 | 5 | 6.2832 | 327.283 | -20.253
[10 empty] | 224.086 | 78.9208 | 2025.36 | 25.6633 | 430 | 3.23733 | 2026.9 | 5 | 6.2832 | 322.591 | -21.396
[10 empty] | 223.734 | 36.8127 | 2038.73 | 55.3812 | 435 | 3.25587 | 2039.07 | 5 | 6.2832 | 324.527 | -20.924
[10 empty] | 223.711 | 77.4618 | 2043.35 | 26.3788 | 441 | 3.26479 | 2044.81 | 5 | 6.2832 | 325.441 | -20.701
[10 empty] | 224.387 | 75.3448 | 2013.48 | 26.7235 | 446 | 3.21902 | 2014.89 | 5 | 6.2832 | 320.679 | -21.862
[10 empty] | 225.055 | 55.2417 | 2032.93 | 36.8007 | 452 | 3.24683 | 2033.68 | 5 | 6.2832 | 323.67 | -21.133
[10 empty] | 224.824 | 62.2333 | 1991.57 | 32.0018 | 457 | 3.18251 | 1992.55 | 5 | 6.2832 | 317.123 | -22.728
[10 empty] | 224.461 | 79.03 | 2029.1 | 25.675 | 463 | 3.2431 | 2030.63 | 5 | 6.2832 | 323.185 | -21.251
[10 empty] | 224.207 | 29.6056 | 2022.55 | 68.3167 | 468 | 3.23085 | 2022.77 | 5 | 6.2832 | 321.933 | -21.556
[10 empty] | 223.965 | 19.302 | 2019.39 | 104.621 | 474 | 3.22485 | 2019.48 | 5 | 6.2832 | 321.41 | -21.684
[10 empty] | 223.867 | 37.579 | 2033.05 | 54.1008 | 479 | 3.24695 | 2033.4 | 5 | 6.2832 | 323.625 | -21.144
[10 empty] | 223.797 | 58.1747 | 2041.26 | 35.0884 | 485 | 3.25872 | 2042.09 | 5 | 6.2832 | 325.008 | -20.807
[10 empty] | 223.953 | 58.2013 | 2042.19 | 35.0884 | 490 | 3.26129 | 2043.02 | 5 | 6.2832 | 325.156 | -20.771
[10 empty] | 224.629 | 60.4481 | 2025.52 | 33.5084 | 496 | 3.23435 | 2026.42 | 5 | 6.2832 | 322.514 | -21.415
[10 empty] | 224.883 | 43.2246 | 2001.33 | 46.3007 | 501 | 3.19878 | 2001.8 | 5 | 6.2832 | 318.595 | -22.37
[10 empty] | 224.484 | 99.3823 | 2016.55 | 20.2908 | 507 | 3.22438 | 2018.99 | 5 | 6.2832 | 321.332 | -21.703
[10 empty] | 224.051 | 82.4167 | 1999.91 | 24.2658 | 512 | 3.19674 | 2001.61 | 5 | 6.2832 | 318.565 | -22.377
[10 empty] | 223.699 | 66.2011 | 2023.59 | 30.5673 | 518 | 3.23389 | 2024.67 | 5 | 6.2832 | 322.235 | -21.483
[10 empty] | 223.648 | 55.4735 | 2015.61 | 36.3346 | 523 | 3.22007 | 2016.37 | 5 | 6.2832 | 320.914 | -21.805
[10 empty] | 224.156 | 37.2937 | 2015.68 | 54.0488 | 529 | 3.22403 | 2016.03 | 5 | 6.2832 | 320.86 | -21.818
[10 empty] | 224.762 | 59.4933 | 2043.72 | 34.3521 | 534 | 3.26316 | 2044.59 | 5 | 6.2832 | 325.405 | -20.71
[10 empty] | 225.004 | 60.3849 | 2007.82 | 33.2504 | 540 | 3.20724 | 2008.73 | 5 | 6.2832 | 319.698 | -22.101
[10 empty] | 224.703 | 48.2987 | 1993.85 | 41.2817 | 545 | 3.18473 | 1994.44 | 5 | 6.2832 | 317.424 | -22.655
[10 empty] | 224.484 | 47.1365 | 2032.77 | 43.1251 | 551 | 3.24858 | 2033.31 | 5 | 6.2832 | 323.611 | -21.147
[10 empty] | 224.109 | 73.1611 | 1955.14 | 26.7237 | 556 | 3.12106 | 1956.5 | 5 | 6.2832 | 311.386 | -24.126
[10 empty] | 223.867 | 72.4497 | 2001.49 | 27.626 | 562 | 3.20444 | 2002.8 | 5 | 6.2832 | 318.755 | -22.331
[10 empty] | 223.578 | 27.0292 | 2005.47 | 74.1964 | 567 | 3.20526 | 2005.65 | 5 | 6.2832 | 319.209 | -22.22
[10 empty] | 224.012 | 70.4982 | 1964.17 | 27.8613 | 573 | 3.13867 | 1965.44 | 5 | 6.2832 | 312.808 | -23.78
[10 empty] | 224.848 | 93.9335 | 1989.98 | 21.185 | 578 | 3.17861 | 1992.19 | 5 | 6.2832 | 317.067 | -22.742
[10 empty] | 224.934 | 91.484 | 1977.7 | 21.618 | 584 | 3.16181 | 1979.82 | 5 | 6.2832 | 315.097 | -23.222
[10 empty] | 224.703 | 61.6326 | 1972.36 | 32.0018 | 590 | 3.1526 | 1973.32 | 5 | 6.2832 | 314.063 | -23.474
[10 empty] | 224.398 | 82.0825 | 2009.69 | 24.4838 | 595 | 3.21132 | 2011.36 | 5 | 6.2832 | 320.117 | -21.999
[14 empty] | 600 |  |  |  |  | 317.477 | -22.64233
[10 empty] | 224.316 | 49.1986 | 1990.85 | 40.4655 | 601 | 3.18368 | 1991.45 | 5 | 6.2832 | 316.949 | -22.771
[10 empty] | 224.063 | 50.6027 | 1946.65 | 38.4693 | 606 | 3.11214 | 1947.31 | 5 | 6.2832 | 309.923 | -24.483
[10 empty] | 223.988 | 59.6411 | 2019.14 | 33.8549 | 612 | 3.22992 | 2020.03 | 5 | 6.2832 | 321.496 | -21.663
[10 empty] | 223.77 | 73.8344 | 2009.22 | 27.2125 | 617 | 3.20975 | 2010.57 | 5 | 6.2832 | 319.992 | -22.029
[10 empty] | 224 | 50.8245 | 1973.72 | 38.8341 | 623 | 3.14957 | 1974.38 | 5 | 6.2832 | 314.231 | -23.433
[10 empty] | 224.691 | 73.7766 | 2010.01 | 27.2445 | 628 | 3.21563 | 2011.36 | 5 | 6.2832 | 320.118 | -21.999
[10 empty] | 224.773 | 24.2512 | 1949.49 | 80.3874 | 634 | 3.11272 | 1949.64 | 5 | 6.2832 | 310.295 | -24.392
[10 empty] | 224.328 | 49.5445 | 1966.97 | 39.7012 | 639 | 3.14316 | 1967.6 | 5 | 6.2832 | 313.152 | -23.696
[10 empty] | 224.074 | 46.4659 | 1983.19 | 42.6806 | 645 | 3.16992 | 1983.73 | 5 | 6.2832 | 315.72 | -23.07
[10 empty] | 223.711 | 39.2437 | 1997.74 | 50.9062 | 650 | 3.19721 | 1998.13 | 5 | 6.2832 | 318.011 | -22.512
[10 empty] | 223.637 | 35.3662 | 1978.72 | 55.9495 | 656 | 3.15878 | 1979.04 | 5 | 6.2832 | 314.972 | -23.252
[10 empty] | 224.23 | 69.4828 | 1949.16 | 28.0524 | 661 | 3.11144 | 1950.4 | 5 | 6.2832 | 310.414 | -24.363
[10 empty] | 224.641 | 23.9913 | 1957.4 | 81.5883 | 667 | 3.12881 | 1957.55 | 5 | 6.2832 | 311.553 | -24.086
[10 empty] | 224.738 | 68.3826 | 1962.02 | 28.6918 | 672 | 3.12584 | 1963.21 | 5 | 6.2832 | 312.454 | -23.866
[10 empty] | 224.438 | 65.0593 | 1996.15 | 30.682 | 677 | 3.19126 | 1997.21 | 5 | 6.2832 | 317.864 | -22.548
[10 empty] | 224.074 | 55.5068 | 1977.33 | 35.6232 | 683 | 3.16117 | 1978.11 | 5 | 6.2832 | 314.825 | -23.288
[10 empty] | 223.797 | 62.7817 | 1970.6 | 31.3881 | 688 | 3.14636 | 1971.6 | 5 | 6.2832 | 313.789 | -23.541
[10 empty] | 223.734 | 55.1028 | 1955.32 | 35.4849 | 694 | 3.12351 | 1956.1 | 5 | 6.2832 | 311.321 | -24.142
[10 empty] | 224.023 | 80.3837 | 1962.23 | 24.4108 | 699 | 3.13715 | 1963.88 | 5 | 6.2832 | 312.56 | -23.84
[10 empty] | 224.824 | 70.0056 | 1968.74 | 28.1226 | 705 | 3.14642 | 1969.99 | 5 | 6.2832 | 313.532 | -23.603
[10 empty] | 225.078 | 53.5738 | 1959.64 | 36.5784 | 710 | 3.13284 | 1960.37 | 5 | 6.2832 | 312.002 | -23.976
[10 empty] | 224.68 | 71.456 | 1923.58 | 26.9198 | 716 | 3.07628 | 1924.91 | 5 | 6.2832 | 306.358 | -25.351
[10 empty] | 224.352 | 56.7357 | 1940.87 | 34.209 | 721 | 3.10257 | 1941.7 | 5 | 6.2832 | 309.031 | -24.7
[10 empty] | 224.086 | 64.7038 | 1955.76 | 30.2264 | 727 | 3.12444 | 1956.83 | 5 | 6.2832 | 311.439 | -24.113
[10 empty] | 224.012 | 63.56 | 1972.34 | 31.0311 | 732 | 3.15132 | 1973.36 | 5 | 6.2832 | 314.069 | -23.472
[10 empty] | 223.867 | 72.189 | 1956.18 | 27.098 | 738 | 3.12601 | 1957.51 | 5 | 6.2832 | 311.547 | -24.087
[10 empty] | 223.82 | 59.8801 | 1939.03 | 32.3818 | 743 | 3.09966 | 1939.95 | 5 | 6.2832 | 308.752 | -24.768
[10 empty] | 223.93 | 62.1409 | 1943.04 | 31.2683 | 749 | 3.10479 | 1944.03 | 5 | 6.2832 | 309.402 | -24.61
[10 empty] | 224.508 | 69.2272 | 1941.99 | 28.0524 | 754 | 3.10211 | 1943.22 | 5 | 6.2832 | 309.273 | -24.641
[10 empty] | 225.027 | 50.995 | 1948.01 | 38.2 | 760 | 3.11353 | 1948.68 | 5 | 6.2832 | 310.141 | -24.43
[10 empty] | 224.727 | 48.4999 | 1948.14 | 40.168 | 765 | 3.11214 | 1948.75 | 5 | 6.2832 | 310.152 | -24.427
[10 empty] | 224.52 | 56.3181 | 1937.55 | 34.4037 | 771 | 3.09604 | 1938.37 | 5 | 6.2832 | 308.5 | -24.829
[10 empty] | 224.121 | 63.8068 | 1928.81 | 30.2288 | 776 | 3.07837 | 1929.86 | 5 | 6.2832 | 307.146 | -25.159
[10 empty] | 223.941 | 92.1616 | 1929.94 | 20.9408 | 782 | 3.08135 | 1932.14 | 5 | 6.2832 | 307.509 | -25.071
[10 empty] | 223.867 | 65.6799 | 1918.11 | 29.204 | 787 | 3.06566 | 1919.24 | 5 | 6.2832 | 305.455 | -25.571
[10 empty] | 223.699 | 73.4814 | 1919.8 | 26.1263 | 793 | 3.06648 | 1921.21 | 5 | 6.2832 | 305.769 | -25.495
[10 empty] | 223.555 | 66.9436 | 1907.37 | 28.4921 | 798 | 3.04864 | 1908.54 | 5 | 6.2832 | 303.753 | -25.986
[10 empty] | 224.121 | 45.2412 | 1951.27 | 43.1305 | 804 | 3.11616 | 1951.8 | 5 | 6.2832 | 310.638 | -24.309
[10 empty] | 224.773 | 49.5112 | 1922.74 | 38.8344 | 809 | 3.07138 | 1923.38 | 5 | 6.2832 | 306.114 | -25.411
[10 empty] | 224.789 | 62.4503 | 1909.7 | 30.5796 | 815 | 3.05284 | 1910.72 | 5 | 6.2832 | 304.1 | -25.902
[10 empty] | 224.375 | 51.2277 | 1934.34 | 37.7596 | 820 | 3.09039 | 1935.02 | 5 | 6.2832 | 307.966 | -24.959
[10 empty] | 224.121 | 66.8051 | 1944.75 | 29.1108 | 826 | 3.10619 | 1945.89 | 5 | 6.2832 | 309.698 | -24.538
[10 empty] | 223.953 | 53.3554 | 1930.1 | 36.1744 | 831 | 3.08251 | 1930.84 | 5 | 6.2832 | 307.302 | -25.121
[10 empty] | 223.699 | 47.6308 | 1927.43 | 40.466 | 837 | 3.07657 | 1928.01 | 5 | 6.2832 | 306.852 | -25.231
[10 empty] | 224.023 | 54.8388 | 1928.37 | 35.1643 | 842 | 3.0782 | 1929.15 | 5 | 6.2832 | 307.033 | -25.187
[10 empty] | 224.508 | 51.4 | 1905.69 | 37.0757 | 848 | 3.04572 | 1906.38 | 5 | 6.2832 | 303.409 | -26.07
[10 empty] | 225.043 | 66.2745 | 1928.59 | 29.1001 | 853 | 3.07727 | 1929.73 | 5 | 6.2832 | 307.125 | -25.164
[10 empty] | 224.652 | 36.036 | 1928.64 | 53.52 | 859 | 3.08147 | 1928.98 | 5 | 6.2832 | 307.006 | -25.194
[10 empty] | 224.414 | 69.7728 | 1924.31 | 27.5797 | 864 | 3.07219 | 1925.57 | 5 | 6.2832 | 306.464 | -25.326
[10 empty] | 224.109 | 71.549 | 1934.17 | 27.0328 | 870 | 3.08526 | 1935.49 | 5 | 6.2832 | 308.043 | -24.941
[10 empty] | 224.098 | 39.2893 | 1905.35 | 48.4952 | 875 | 3.04584 | 1905.75 | 5 | 6.2832 | 303.309 | -26.094
[10 empty] | 223.93 | 63.3166 | 1935.43 | 30.5676 | 881 | 3.08368 | 1936.47 | 5 | 6.2832 | 308.198 | -24.903
[10 empty] | 223.867 | 67.2564 | 1909.63 | 28.3933 | 886 | 3.04829 | 1910.81 | 5 | 6.2832 | 304.114 | -25.898
[10 empty] | 223.879 | 47.2539 | 1916.91 | 40.5663 | 892 | 3.06205 | 1917.5 | 5 | 6.2832 | 305.178 | -25.639
[10 empty] | 224.57 | 35.5282 | 1934.93 | 54.4617 | 897 | 3.088 | 1935.25 | 5 | 6.2832 | 308.004 | -24.95
[14 empty] | 900 |  |  |  |  | 304.8857 | -25.70986
[10 empty] | 225.004 | 48.5871 | 1888.91 | 38.8768 | 904 | 3.01505 | 1889.54 | 5 | 6.2832 | 300.728 | -26.723
[10 empty] | 224.883 | 61.7242 | 1890.3 | 30.6249 | 909 | 3.02187 | 1891.31 | 5 | 6.2832 | 301.01 | -26.655
[10 empty] | 224.617 | 66.7408 | 1898.28 | 28.4426 | 914 | 3.0333 | 1899.46 | 5 | 6.2832 | 302.307 | -26.338
[10 empty] | 224.414 | 26.8711 | 1894.74 | 70.5123 | 920 | 3.02531 | 1894.93 | 5 | 6.2832 | 301.587 | -26.514
[10 empty] | 224.34 | 81.2079 | 1900.12 | 23.3982 | 925 | 3.03896 | 1901.85 | 5 | 6.2832 | 302.688 | -26.246
[10 empty] | 224.145 | 54.939 | 1864.65 | 33.9404 | 930 | 2.97826 | 1865.46 | 5 | 6.2832 | 296.896 | -27.657
[10 empty] | 223.82 | 77.5695 | 1868.45 | 24.0875 | 936 | 2.98491 | 1870.06 | 5 | 6.2832 | 297.629 | -27.478
[10 empty] | 223.734 | 66.5391 | 1897.36 | 28.5149 | 941 | 3.03482 | 1898.52 | 5 | 6.2832 | 302.158 | -26.375
[10 empty] | 223.711 | 20.7858 | 1883.54 | 90.6167 | 947 | 3.00619 | 1883.65 | 5 | 6.2832 | 299.792 | -26.951
[10 empty] | 224.266 | 75.8876 | 1900.59 | 25.0448 | 952 | 3.03575 | 1902.1 | 5 | 6.2832 | 302.728 | -26.236
[10 empty] | 224.848 | 60.4921 | 1877.16 | 31.0314 | 958 | 3.00059 | 1878.13 | 5 | 6.2832 | 298.913 | -27.165
[10 empty] | 224.75 | 55.0591 | 1907.27 | 34.6404 | 963 | 3.04788 | 1908.07 | 5 | 6.2832 | 303.677 | -26.005
[10 empty] | 224.508 | 59.0185 | 1900.64 | 32.2041 | 969 | 3.03488 | 1901.55 | 5 | 6.2832 | 302.641 | -26.257
[10 empty] | 224.23 | 50.8962 | 1887.02 | 37.0758 | 974 | 3.01418 | 1887.7 | 5 | 6.2832 | 300.436 | -26.794
[10 empty] | 223.879 | 60.3469 | 1886.96 | 31.2685 | 979 | 3.01383 | 1887.92 | 5 | 6.2832 | 300.471 | -26.786
[10 empty] | 223.77 | 62.5979 | 1888.78 | 30.1733 | 985 | 3.0175 | 1889.82 | 5 | 6.2832 | 300.773 | -26.712
[10 empty] | 223.867 | 57.9376 | 1866.76 | 32.2201 | 990 | 2.98292 | 1867.66 | 5 | 6.2832 | 297.246 | -27.572
[10 empty] | 224.508 | 53.0698 | 1894.66 | 35.7013 | 995 | 3.02677 | 1895.4 | 5 | 6.2832 | 301.662 | -26.496
[10 empty] | 225.016 | 48.0146 | 1882.49 | 39.2066 | 1001 | 3.00683 | 1883.1 | 5 | 6.2832 | 299.704 | -26.973
[10 empty] | 224.738 | 63.7547 | 1868.57 | 29.3087 | 1006 | 2.98368 | 1869.66 | 5 | 6.2832 | 297.565 | -27.494
[10 empty] | 224.484 | 56.573 | 1891.83 | 33.4405 | 1012 | 3.02112 | 1892.67 | 5 | 6.2832 | 301.227 | -26.602
[10 empty] | 224.184 | 40.9068 | 1878.12 | 45.9123 | 1017 | 3.00269 | 1878.57 | 5 | 6.2832 | 298.983 | -27.148
[10 empty] | 224.023 | 78.146 | 1882.91 | 24.0948 | 1023 | 3.0059 | 1884.53 | 5 | 6.2832 | 299.932 | -26.917
[10 empty] | 224.051 | 43.224 | 1854.53 | 42.9052 | 1028 | 2.96438 | 1855.04 | 5 | 6.2832 | 295.237 | -28.061
[10 empty] | 223.988 | 54.0264 | 1877.47 | 34.7509 | 1034 | 2.99995 | 1878.24 | 5 | 6.2832 | 298.931 | -27.161
[10 empty] | 223.82 | 59.9419 | 1885.1 | 31.4488 | 1039 | 3.01295 | 1886.05 | 5 | 6.2832 | 300.174 | -26.858
[10 empty] | 224.23 | 37.1437 | 1873.42 | 50.4371 | 1045 | 2.9919 | 1873.79 | 5 | 6.2832 | 298.222 | -27.334
[10 empty] | 224.98 | 80.7502 | 1862.76 | 23.0682 | 1050 | 2.97715 | 1864.51 | 5 | 6.2832 | 296.746 | -27.694
[10 empty] | 224.824 | 82.4249 | 1863.82 | 22.6123 | 1056 | 2.97779 | 1865.64 | 5 | 6.2832 | 296.925 | -27.65
[10 empty] | 224.641 | 33.6048 | 1836.32 | 54.6446 | 1061 | 2.93377 | 1836.63 | 5 | 6.2832 | 292.308 | -28.775
[10 empty] | 224.387 | 53.6369 | 1874.04 | 34.9394 | 1067 | 2.99307 | 1874.81 | 5 | 6.2832 | 298.385 | -27.294
[10 empty] | 224.109 | 62.4523 | 1857.01 | 29.7348 | 1072 | 2.96817 | 1858.06 | 5 | 6.2832 | 295.718 | -27.944
[10 empty] | 223.965 | 48.221 | 1846.38 | 38.29 | 1078 | 2.95161 | 1847.01 | 5 | 6.2832 | 293.96 | -28.372
[10 empty] | 223.855 | 54.8602 | 1884.6 | 34.3528 | 1083 | 3.01062 | 1885.4 | 5 | 6.2832 | 300.07 | -26.884
[10 empty] | 223.734 | 41.0034 | 1851.43 | 45.153 | 1089 | 2.95732 | 1851.88 | 5 | 6.2832 | 294.735 | -28.183
[10 empty] | 223.844 | 76.1857 | 1835.13 | 24.0876 | 1094 | 2.93167 | 1836.71 | 5 | 6.2832 | 292.32 | -28.772
[10 empty] | 224.461 | 65.5984 | 1856.12 | 28.2952 | 1100 | 2.96555 | 1857.28 | 5 | 6.2832 | 295.595 | -27.974
[10 empty] | 224.859 | 45.6184 | 1883.24 | 41.2824 | 1105 | 3.00934 | 1883.79 | 5 | 6.2832 | 299.814 | -26.946
[10 empty] | 224.484 | 54.0678 | 1858.2 | 34.368 | 1111 | 2.96654 | 1858.99 | 5 | 6.2832 | 295.866 | -27.908
[10 empty] | 224.219 | 53.4786 | 1893.6 | 35.4085 | 1116 | 3.02397 | 1894.35 | 5 | 6.2832 | 301.495 | -26.536
[10 empty] | 223.891 | 64.6461 | 1851.59 | 28.6419 | 1121 | 2.95832 | 1852.72 | 5 | 6.2832 | 294.868 | -28.151
[10 empty] | 223.941 | 59.5335 | 1850.93 | 31.0905 | 1127 | 2.95779 | 1851.88 | 5 | 6.2832 | 294.736 | -28.183
[10 empty] | 223.855 | 34.2696 | 1872.63 | 54.6441 | 1132 | 2.99056 | 1872.95 | 5 | 6.2832 | 298.088 | -27.366
[10 empty] | 224.219 | 58.214 | 1835.03 | 31.5222 | 1138 | 2.93138 | 1835.95 | 5 | 6.2832 | 292.2 | -28.801
[10 empty] | 224.836 | 24.251 | 1884.77 | 77.7193 | 1143 | 3.00951 | 1884.93 | 5 | 6.2832 | 299.995 | -26.902
[10 empty] | 224.652 | 45.4823 | 1851.76 | 40.7138 | 1149 | 2.95738 | 1852.31 | 5 | 6.2832 | 294.804 | -28.167
[10 empty] | 224.398 | 98.3143 | 1852.3 | 18.8406 | 1154 | 2.96164 | 1854.91 | 5 | 6.2832 | 295.217 | -28.066
[10 empty] | 224.277 | 48.0807 | 1838.68 | 38.2415 | 1160 | 2.93633 | 1839.31 | 5 | 6.2832 | 292.734 | -28.671
[10 empty] | 224.219 | 54.2146 | 1839.28 | 33.9259 | 1165 | 2.93773 | 1840.08 | 5 | 6.2832 | 292.857 | -28.641
[10 empty] | 224.109 | 73.934 | 1834.93 | 24.8185 | 1171 | 2.93173 | 1836.42 | 5 | 6.2832 | 292.275 | -28.783
[10 empty] | 224.184 | 74.8294 | 1837.64 | 24.5577 | 1176 | 2.93598 | 1839.16 | 5 | 6.2832 | 292.711 | -28.677
[10 empty] | 224 | 64.9343 | 1851.61 | 28.5151 | 1182 | 2.95727 | 1852.75 | 5 | 6.2832 | 294.873 | -28.15
[10 empty] | 223.965 | 56.6817 | 1846.44 | 32.5756 | 1187 | 2.94922 | 1847.31 | 5 | 6.2832 | 294.007 | -28.361
[10 empty] | 224.438 | 57.898 | 1852.87 | 32.0023 | 1193 | 2.95983 | 1853.78 | 5 | 6.2832 | 295.037 | -28.11
[10 empty] | 224.98 | 34.9452 | 1859.91 | 53.2237 | 1198 | 2.97015 | 1860.24 | 5 | 6.2832 | 296.065 | -27.859
[14 empty] | 1200 |  |  |  |  | 296.6307 | -27.72133
[10 empty] | 224.773 | 48.7308 | 1870.27 | 38.3796 | 1204 | 2.98572 | 1870.9 | 5 | 6.2832 | 297.762 | -27.446
[10 empty] | 224.414 | 67.7464 | 1846.65 | 27.2583 | 1209 | 2.95004 | 1847.89 | 5 | 6.2832 | 294.1 | -28.338
[10 empty] | 224.23 | 40.9736 | 1834.7 | 44.7776 | 1215 | 2.9305 | 1835.16 | 5 | 6.2832 | 292.073 | -28.832
[10 empty] | 224.023 | 56.4317 | 1820.19 | 32.2547 | 1220 | 2.90811 | 1821.06 | 5 | 6.2832 | 289.83 | -29.379
[10 empty] | 223.82 | 50.7336 | 1818.05 | 35.8352 | 1227 | 2.90397 | 1818.75 | 5 | 6.2832 | 289.463 | -29.468
[10 empty] | 223.637 | 35.267 | 1852.96 | 52.5408 | 1232 | 2.95832 | 1853.29 | 5 | 6.2832 | 294.96 | -28.129
[10 empty] | 223.832 | 81.9176 | 1866 | 22.779 | 1237 | 2.98234 | 1867.8 | 5 | 6.2832 | 297.269 | -27.566
[10 empty] | 224.52 | 37.1193 | 1820.13 | 49.0345 | 1243 | 2.90671 | 1820.51 | 5 | 6.2832 | 289.742 | -29.4
[10 empty] | 224.883 | 63.108 | 1833.21 | 29.0487 | 1248 | 2.92759 | 1834.29 | 5 | 6.2832 | 291.936 | -28.865
[10 empty] | 224.641 | 44.3546 | 1835.71 | 41.3871 | 1254 | 2.93173 | 1836.24 | 5 | 6.2832 | 292.247 | -28.79
[10 empty] | 224.363 | 52.3844 | 1850.03 | 35.3164 | 1259 | 2.954 | 1850.77 | 5 | 6.2832 | 294.559 | -28.226
[10 empty] | 224.145 | 18.1836 | 1807.79 | 99.4184 | 1265 | 2.887 | 1807.88 | 5 | 6.2832 | 287.732 | -29.89
[10 empty] | 224.074 | 43.045 | 1832.46 | 42.5707 | 1270 | 2.92671 | 1832.96 | 5 | 6.2832 | 291.724 | -28.917
[10 empty] | 223.832 | 35.2997 | 1832.39 | 51.9096 | 1275 | 2.92584 | 1832.73 | 5 | 6.2832 | 291.688 | -28.926
[10 empty] | 223.758 | 50.6465 | 1824.08 | 36.0158 | 1281 | 2.91365 | 1824.78 | 5 | 6.2832 | 290.422 | -29.234
[10 empty] | 224.352 | 50.4031 | 1811.33 | 35.9369 | 1286 | 2.89295 | 1812.03 | 5 | 6.2832 | 288.392 | -29.729
[10 empty] | 224.957 | 42.7727 | 1806.78 | 42.2415 | 1292 | 2.88566 | 1807.29 | 5 | 6.2832 | 287.638 | -29.913
[10 empty] | 224.762 | 30.7773 | 1795.65 | 58.3435 | 1297 | 2.86706 | 1795.92 | 5 | 6.2832 | 285.828 | -30.354
[10 empty] | 224.617 | 59.5375 | 1823.35 | 30.6252 | 1303 | 2.91161 | 1824.32 | 5 | 6.2832 | 290.349 | -29.252
[10 empty] | 224.387 | 57.6171 | 1786.13 | 31 | 1308 | 2.85225 | 1787.06 | 5 | 6.2832 | 284.418 | -30.697
[10 empty] | 224.438 | 62.083 | 1819.58 | 29.3089 | 1314 | 2.90648 | 1820.64 | 5 | 6.2832 | 289.764 | -29.395
[10 empty] | 224.398 | 48.319 | 1793.35 | 37.1149 | 1319 | 2.86351 | 1794 | 5 | 6.2832 | 285.524 | -30.428
[10 empty] | 224.629 | 43.1948 | 1824.61 | 42.2413 | 1325 | 2.9126 | 1825.12 | 5 | 6.2832 | 290.476 | -29.221
[10 empty] | 224.969 | 49.4547 | 1804.81 | 36.4943 | 1330 | 2.88251 | 1805.49 | 5 | 6.2832 | 287.352 | -29.982
[10 empty] | 225.027 | 51.0037 | 1813.01 | 35.5467 | 1336 | 2.89505 | 1813.73 | 5 | 6.2832 | 288.664 | -29.663
[10 empty] | 225.113 | 65.8725 | 1795.58 | 27.2584 | 1341 | 2.86835 | 1796.79 | 5 | 6.2832 | 285.967 | -30.32
[10 empty] | 224.715 | 34.3453 | 1822.08 | 53.0518 | 1347 | 2.90951 | 1822.4 | 5 | 6.2832 | 290.043 | -29.327
[10 empty] | 223.637 | 78.5124 | 1778.54 | 22.653 | 1352 | 2.8417 | 1780.27 | 5 | 6.2832 | 283.338 | -30.96
[10 empty] | 223.527 | 66.3791 | 1791.48 | 26.9887 | 1357 | 2.86228 | 1792.71 | 5 | 6.2832 | 285.318 | -30.478
[10 empty] | 223.977 | 68.4219 | 1801.9 | 26.3352 | 1363 | 2.87791 | 1803.2 | 5 | 6.2832 | 286.988 | -30.071
[10 empty] | 223.953 | 64.8602 | 1791.87 | 27.6266 | 1368 | 2.86164 | 1793.04 | 5 | 6.2832 | 285.371 | -30.465
[10 empty] | 223.902 | 73.8325 | 1828.14 | 24.7606 | 1374 | 2.92088 | 1829.63 | 5 | 6.2832 | 291.194 | -29.046
[10 empty] | 223.699 | 23.6539 | 1804.18 | 76.2739 | 1379 | 2.88106 | 1804.33 | 5 | 6.2832 | 287.168 | -30.027
[10 empty] | 223.527 | 55.4677 | 1814.12 | 32.7059 | 1385 | 2.89855 | 1814.97 | 5 | 6.2832 | 288.861 | -29.615
[10 empty] | 223.383 | 51.5254 | 1762.68 | 34.2099 | 1390 | 2.81569 | 1763.43 | 5 | 6.2832 | 280.658 | -31.614
[10 empty] | 223.891 | 55.5636 | 1821.65 | 32.785 | 1396 | 2.9091 | 1822.5 | 5 | 6.2832 | 290.059 | -29.323
[10 empty] | 224.68 | 68.3304 | 1814.22 | 26.5506 | 1401 | 2.89867 | 1815.5 | 5 | 6.2832 | 288.945 | -29.594
[10 empty] | 224.883 | 72.6122 | 1785.88 | 24.5948 | 1407 | 2.85289 | 1787.36 | 5 | 6.2832 | 284.466 | -30.686
[10 empty] | 224.438 | 49.86 | 1799.72 | 36.0954 | 1412 | 2.87412 | 1800.41 | 5 | 6.2832 | 286.543 | -30.18
[10 empty] | 224.23 | 51.0928 | 1785.18 | 34.9399 | 1418 | 2.85109 | 1785.91 | 5 | 6.2832 | 284.236 | -30.742
[10 empty] | 224.156 | 73.127 | 1793.15 | 24.521 | 1423 | 2.86502 | 1794.64 | 5 | 6.2832 | 285.625 | -30.403
[10 empty] | 224.039 | 46.0921 | 1785.76 | 38.7434 | 1429 | 2.85213 | 1786.36 | 5 | 6.2832 | 284.307 | -30.724
[10 empty] | 223.867 | 65.0101 | 1769.13 | 27.2132 | 1434 | 2.8256 | 1770.33 | 5 | 6.2832 | 281.756 | -31.346
[10 empty] | 223.879 | 31.2964 | 1825.93 | 58.3431 | 1440 | 2.9154 | 1826.2 | 5 | 6.2832 | 290.647 | -29.18
[10 empty] | 223.82 | 53.0876 | 1771.69 | 33.3729 | 1445 | 2.82904 | 1772.48 | 5 | 6.2832 | 282.099 | -31.263
[10 empty] | 224.086 | 83.9288 | 1788.39 | 21.3084 | 1451 | 2.85802 | 1790.36 | 5 | 6.2832 | 284.944 | -30.569
[10 empty] | 224.715 | 35.0853 | 1780.61 | 50.7508 | 1456 | 2.84345 | 1780.95 | 5 | 6.2832 | 283.446 | -30.934
[10 empty] | 224.75 | 70.1621 | 1746.64 | 24.8943 | 1462 | 2.79015 | 1748.05 | 5 | 6.2832 | 278.21 | -32.21
[10 empty] | 224.605 | 91.04 | 1783.11 | 19.586 | 1467 | 2.85015 | 1785.43 | 5 | 6.2832 | 284.159 | -30.76
[10 empty] | 224.473 | 74.8574 | 1780.09 | 23.7798 | 1473 | 2.84409 | 1781.67 | 5 | 6.2832 | 283.56 | -30.906
[10 empty] | 224.266 | 49.5407 | 1784.26 | 36.0161 | 1478 | 2.85039 | 1784.95 | 5 | 6.2832 | 284.083 | -30.779
[10 empty] | 224.496 | 48.3014 | 1790.84 | 37.0764 | 1483 | 2.85977 | 1791.49 | 5 | 6.2832 | 285.124 | -30.525
[10 empty] | 224.461 | 33.1789 | 1777.49 | 53.5729 | 1489 | 2.83808 | 1777.8 | 5 | 6.2832 | 282.945 | -31.056
[10 empty] | 224.473 | 31.7129 | 1780.49 | 56.1439 | 1494 | 2.84316 | 1780.77 | 5 | 6.2832 | 283.417 | -30.941
[10 empty] | 224.652 | 65.1933 | 1739.29 | 26.679 | 1500 | 2.77791 | 1740.51 | 5 | 6.2832 | 277.01 | -32.502
[10 empty] | 224.789 | 72.6541 | 1760.44 | 24.2305 | 1505 | 2.81266 | 1761.94 | 5 | 6.2832 | 280.421 | -31.671
[10 empty] | 224.738 | 75.7346 | 1756.99 | 23.1994 | 1511 | 2.80753 | 1758.63 | 5 | 6.2832 | 279.893 | -31.8
[10 empty] | 224.641 | 41.4724 | 1774.76 | 42.7937 | 1516 | 2.83505 | 1775.24 | 5 | 6.2832 | 282.538 | -31.156
[10 empty] | 224.352 | 53.9699 | 1765.15 | 32.7061 | 1522 | 2.81942 | 1765.97 | 5 | 6.2832 | 281.063 | -31.515
[10 empty] | 223.566 | 50.0056 | 1758.46 | 35.1652 | 1527 | 2.80829 | 1759.17 | 5 | 6.2832 | 279.98 | -31.779
[10 empty] | 223.516 | 63.6071 | 1757.26 | 27.6268 | 1534 | 2.80724 | 1758.41 | 5 | 6.2832 | 279.859 | -31.808
[10 empty] | 223.918 | 50.5198 | 1761.41 | 34.8656 | 1539 | 2.81307 | 1762.13 | 5 | 6.2832 | 280.451 | -31.664
[10 empty] | 224 | 60.8305 | 1770.08 | 29.0985 | 1545 | 2.82759 | 1771.12 | 5 | 6.2832 | 281.882 | -31.315
[10 empty] | 224.023 | 37.3618 | 1769.99 | 47.3743 | 1550 | 2.82625 | 1770.38 | 5 | 6.2832 | 281.765 | -31.344
[10 empty] | 223.988 | 63.0746 | 1760.38 | 27.9095 | 1556 | 2.81213 | 1761.51 | 5 | 6.2832 | 280.352 | -31.688
[10 empty] | 223.844 | 45.9305 | 1783.73 | 38.8353 | 1561 | 2.84899 | 1784.32 | 5 | 6.2832 | 283.982 | -30.804
[10 empty] | 223.734 | 50.5921 | 1763.93 | 34.8656 | 1567 | 2.81802 | 1764.65 | 5 | 6.2832 | 280.852 | -31.566
[10 empty] | 223.781 | 51.1861 | 1775.02 | 34.6778 | 1572 | 2.83505 | 1775.76 | 5 | 6.2832 | 282.62 | -31.135
[10 empty] | 223.711 | 69.9264 | 1754.12 | 25.0852 | 1577 | 2.80228 | 1755.51 | 5 | 6.2832 | 279.397 | -31.921
[10 empty] | 223.953 | 64.1002 | 1776.88 | 27.7203 | 1583 | 2.8389 | 1778.03 | 5 | 6.2832 | 282.982 | -31.047
[10 empty] | 224.652 | 62.966 | 1766.39 | 28.053 | 1588 | 2.82187 | 1767.51 | 5 | 6.2832 | 281.307 | -31.455
[10 empty] | 224.617 | 69.459 | 1768.03 | 25.4543 | 1594 | 2.82461 | 1769.4 | 5 | 6.2832 | 281.607 | -31.382
[10 empty] | 224.461 | 33.7154 | 1750.19 | 51.9106 | 1599 | 2.79441 | 1750.51 | 5 | 6.2832 | 278.602 | -32.115
[10 empty] | 224.387 | 43.9446 | 1765.22 | 40.1693 | 1604 | 2.81948 | 1765.77 | 5 | 6.2832 | 281.03 | -31.523
[10 empty] | 224.195 | 28.3406 | 1740.3 | 61.4067 | 1610 | 2.77837 | 1740.53 | 5 | 6.2832 | 277.014 | -32.502
[10 empty] | 224.328 | 58.2285 | 1792.35 | 30.7813 | 1615 | 2.86316 | 1793.3 | 5 | 6.2832 | 285.411 | -30.455
[10 empty] | 224.23 | 51.9743 | 1724 | 33.1703 | 1620 | 2.75318 | 1724.79 | 5 | 6.2832 | 274.507 | -33.112
[10 empty] | 224.23 | 63.3081 | 1794.43 | 28.3445 | 1626 | 2.86642 | 1795.55 | 5 | 6.2832 | 285.77 | -30.368
[10 empty] | 224.23 | 67.7081 | 1771.82 | 26.1686 | 1631 | 2.83044 | 1773.12 | 5 | 6.2832 | 282.2 | -31.238
[10 empty] | 224.172 | 50.9818 | 1744.09 | 34.21 | 1636 | 2.78502 | 1744.83 | 5 | 6.2832 | 277.698 | -32.335
[10 empty] | 223.977 | 23.5321 | 1778.34 | 75.5708 | 1642 | 2.84041 | 1778.5 | 5 | 6.2832 | 283.056 | -31.029
[10 empty] | 223.918 | 56.3227 | 1764.39 | 31.3264 | 1647 | 2.81849 | 1765.29 | 5 | 6.2832 | 280.953 | -31.542
[10 empty] | 223.891 | 35.241 | 1761.23 | 49.9767 | 1653 | 2.81213 | 1761.58 | 5 | 6.2832 | 280.363 | -31.685
[10 empty] | 223.977 | 47.7196 | 1741.67 | 36.4981 | 1658 | 2.78135 | 1742.33 | 5 | 6.2832 | 277.299 | -32.432
[10 empty] | 224.789 | 51.5669 | 1777.87 | 34.477 | 1663 | 2.83989 | 1778.62 | 5 | 6.2832 | 283.075 | -31.025
[10 empty] | 224.582 | 45.2569 | 1765.95 | 39.0205 | 1669 | 2.82047 | 1766.53 | 5 | 6.2832 | 281.151 | -31.493
[10 empty] | 224.375 | 44.8272 | 1745.89 | 38.9472 | 1674 | 2.78823 | 1746.47 | 5 | 6.2832 | 277.958 | -32.271
[10 empty] | 223.941 | 41.7672 | 1755.27 | 42.0251 | 1680 | 2.80269 | 1755.77 | 5 | 6.2832 | 279.438 | -31.911
[10 empty] | 223.832 | 61.642 | 1753.17 | 28.4411 | 1685 | 2.80071 | 1754.25 | 5 | 6.2832 | 279.197 | -31.97
[10 empty] | 223.758 | 60.4434 | 1734.28 | 28.6926 | 1691 | 2.7698 | 1735.33 | 5 | 6.2832 | 276.186 | -32.703
[10 empty] | 224.266 | 53.7233 | 1732.85 | 32.2552 | 1696 | 2.76712 | 1733.69 | 5 | 6.2832 | 275.924 | -32.767
[10 empty] | 224.813 | 47.349 | 1739.79 | 36.7439 | 1702 | 2.77983 | 1740.43 | 5 | 6.2832 | 276.997 | -32.506
[10 empty] | 224.824 | 40.9283 | 1741.06 | 42.5392 | 1707 | 2.78041 | 1741.54 | 5 | 6.2832 | 277.174 | -32.463
[10 empty] | 224.641 | 47.4236 | 1719.38 | 36.2558 | 1713 | 2.74613 | 1720.03 | 5 | 6.2832 | 273.751 | -33.297
[10 empty] | 224.398 | 49.3618 | 1720.89 | 34.8628 | 1718 | 2.74852 | 1721.6 | 5 | 6.2832 | 274 | -33.236
[10 empty] | 224.242 | 46.955 | 1709.97 | 36.4171 | 1723 | 2.73114 | 1710.61 | 5 | 6.2832 | 272.252 | -33.662
[10 empty] | 224.156 | 29.2925 | 1713.39 | 58.4924 | 1729 | 2.73587 | 1713.64 | 5 | 6.2832 | 272.733 | -33.545
[10 empty] | 224.109 | 46.1403 | 1726.37 | 37.4157 | 1734 | 2.75692 | 1726.99 | 5 | 6.2832 | 274.858 | -33.027
[10 empty] | 224.156 | 69.6106 | 1712.61 | 24.6027 | 1740 | 2.73557 | 1714.02 | 5 | 6.2832 | 272.794 | -33.53
[10 empty] | 224.074 | 36.616 | 1744.76 | 47.6503 | 1745 | 2.7852 | 1745.15 | 5 | 6.2832 | 277.748 | -32.323
[10 empty] | 224.086 | 60.1125 | 1727.82 | 28.743 | 1751 | 2.76006 | 1728.86 | 5 | 6.2832 | 275.156 | -32.954
[10 empty] | 224.109 | 49.0045 | 1715.9 | 35.0151 | 1756 | 2.74059 | 1716.6 | 5 | 6.2832 | 273.204 | -33.43
[10 empty] | 224 | 45.0924 | 1722.59 | 38.2015 | 1762 | 2.75074 | 1723.18 | 5 | 6.2832 | 274.253 | -33.174
[10 empty] | 224.039 | 36.3693 | 1727.99 | 47.5122 | 1767 | 2.75896 | 1728.37 | 5 | 6.2832 | 275.078 | -32.973
[10 empty] | 224.605 | 54.8747 | 1763.04 | 32.1284 | 1772 | 2.81604 | 1763.89 | 5 | 6.2832 | 280.731 | -31.596
[10 empty] | 224.617 | 22.0242 | 1738.25 | 78.9246 | 1778 | 2.77528 | 1738.39 | 5 | 6.2832 | 276.673 | -32.585
[10 empty] | 224.387 | 77.5365 | 1718.36 | 22.1619 | 1783 | 2.7456 | 1720.1 | 5 | 6.2832 | 273.762 | -33.294
[10 empty] | 224.195 | 70.952 | 1709.08 | 24.0879 | 1789 | 2.73074 | 1710.56 | 5 | 6.2832 | 272.243 | -33.664
[10 empty] | 224.063 | 63.2315 | 1703.74 | 26.9445 | 1794 | 2.72152 | 1704.92 | 5 | 6.2832 | 271.345 | -33.883
[10 empty] | 223.867 | 24.1491 | 1723.3 | 71.361 | 1800 | 2.75243 | 1723.47 | 5 | 6.2832 | 274.298 | -33.163
[10 empty] | 223.758 | 40.1179 | 1707.89 | 42.5718 | 1805 | 2.72782 | 1708.36 | 5 | 6.2832 | 271.894 | -33.749
[10 empty] | 223.891 | 59.0762 | 1728.39 | 29.2569 | 1810 | 2.76135 | 1729.4 | 5 | 6.2832 | 275.241 | -32.934
[10 empty] | 224.691 | 78.7973 | 1729.78 | 21.9523 | 1816 | 2.76467 | 1731.58 | 5 | 6.2832 | 275.588 | -32.849
[10 empty] | 224.848 | 64.2893 | 1690.49 | 26.295 | 1821 | 2.70012 | 1691.71 | 5 | 6.2832 | 269.243 | -34.395
[10 empty] | 224.547 | 56.8258 | 1708.36 | 30.0632 | 1827 | 2.72922 | 1709.31 | 5 | 6.2832 | 272.044 | -33.713
[10 empty] | 224.414 | 59.8805 | 1706.17 | 28.4929 | 1832 | 2.72578 | 1707.22 | 5 | 6.2832 | 271.712 | -33.794
[10 empty] | 224.277 | 57.7361 | 1713.69 | 29.6815 | 1838 | 2.73633 | 1714.66 | 5 | 6.2832 | 272.896 | -33.505
[10 empty] | 224.086 | 76.4553 | 1722.41 | 22.5283 | 1843 | 2.75295 | 1724.1 | 5 | 6.2832 | 274.399 | -33.139
[10 empty] | 224.074 | 52.0078 | 1732.13 | 33.3052 | 1848 | 2.76648 | 1732.91 | 5 | 6.2832 | 275.801 | -32.797
[10 empty] | 223.941 | 55.6747 | 1734.28 | 31.1502 | 1854 | 2.76998 | 1735.17 | 5 | 6.2832 | 276.16 | -32.71
[10 empty] | 223.918 | 74.3474 | 1707.86 | 22.9714 | 1859 | 2.72875 | 1709.48 | 5 | 6.2832 | 272.072 | -33.706
[10 empty] | 223.918 | 60.2557 | 1704.98 | 28.2958 | 1865 | 2.72269 | 1706.05 | 5 | 6.2832 | 271.525 | -33.839
[10 empty] | 223.93 | 29.1944 | 1685.35 | 57.7285 | 1870 | 2.69074 | 1685.6 | 5 | 6.2832 | 268.271 | -34.632
[10 empty] | 224.473 | 47.7181 | 1707.37 | 35.7804 | 1876 | 2.72677 | 1708.04 | 5 | 6.2832 | 271.842 | -33.762
[10 empty] | 224.859 | 34.7547 | 1716 | 49.3745 | 1881 | 2.73977 | 1716.35 | 5 | 6.2832 | 273.165 | -33.439
[10 empty] | 224.691 | 55.7405 | 1697.57 | 30.4548 | 1887 | 2.71114 | 1698.48 | 5 | 6.2832 | 270.321 | -34.132
[10 empty] | 224.531 | 57.8137 | 1688.44 | 29.2049 | 1893 | 2.69732 | 1689.43 | 5 | 6.2832 | 268.88 | -34.483
[10 empty] | 224.449 | 56.9654 | 1698.39 | 29.8145 | 1899 | 2.71289 | 1699.35 | 5 | 6.2832 | 270.459 | -34.099
[10 empty] | 224.461 | 3.94278 | 1665.71 | 422.47 | 1904 | 2.65971 | 1665.71 | 5 | 6.2832 | 265.105 | -35.403
[10 empty] | 224.617 | 53.9253 | 1692.68 | 31.3894 | 1910 | 2.70362 | 1693.54 | 5 | 6.2832 | 269.534 | -34.324
[10 empty] | 224.789 | 71.55 | 1694.07 | 23.6767 | 1915 | 2.70683 | 1695.58 | 5 | 6.2832 | 269.859 | -34.245
[10 empty] | 224.895 | 29.673 | 1683.31 | 56.7288 | 1920 | 2.68782 | 1683.58 | 5 | 6.2832 | 267.949 | -34.71
[10 empty] | 224.992 | 64.5282 | 1710.51 | 26.508 | 1926 | 2.73266 | 1711.73 | 5 | 6.2832 | 272.429 | -33.619
[10 empty] | 224.715 | 31.5374 | 1667.78 | 52.8826 | 1931 | 2.66246 | 1668.08 | 5 | 6.2832 | 265.482 | -35.311
[10 empty] | 223.809 | 88.1249 | 1701.55 | 19.3084 | 1937 | 2.72053 | 1703.83 | 5 | 6.2832 | 271.173 | -33.925
[10 empty] | 223.504 | 38.028 | 1689.19 | 44.4197 | 1942 | 2.69773 | 1689.62 | 5 | 6.2832 | 268.911 | -34.476
[10 empty] | 223.832 | 59.3701 | 1679.93 | 28.2959 | 1947 | 2.68316 | 1680.98 | 5 | 6.2832 | 267.536 | -34.811
[10 empty] | 223.965 | 31.0646 | 1697.57 | 54.6466 | 1953 | 2.71062 | 1697.86 | 5 | 6.2832 | 270.221 | -34.157
[10 empty] | 223.867 | 43.8571 | 1683.27 | 38.3809 | 1958 | 2.68794 | 1683.84 | 5 | 6.2832 | 267.991 | -34.7
[10 empty] | 223.781 | 61.7211 | 1689.36 | 27.3709 | 1964 | 2.69849 | 1690.49 | 5 | 6.2832 | 269.049 | -34.442
[10 empty] | 223.688 | 24.9024 | 1687.35 | 67.7582 | 1969 | 2.69272 | 1687.53 | 5 | 6.2832 | 268.578 | -34.557
[10 empty] | 223.59 | 66.2881 | 1691.39 | 25.5158 | 1974 | 2.70164 | 1692.69 | 5 | 6.2832 | 269.4 | -34.357
[10 empty] | 224 | 64.7249 | 1688.38 | 26.0854 | 1980 | 2.69715 | 1689.62 | 5 | 6.2832 | 268.91 | -34.476
[10 empty] | 224.641 | 60.1176 | 1677.87 | 27.9098 | 1985 | 2.68059 | 1678.95 | 5 | 6.2832 | 267.212 | -34.89
[10 empty] | 224.848 | 65.5406 | 1688.12 | 25.7568 | 1990 | 2.69721 | 1689.39 | 5 | 6.2832 | 268.874 | -34.485
[10 empty] | 224.641 | 24.4865 | 1687.08 | 68.8982 | 1996 | 2.69412 | 1687.26 | 5 | 6.2832 | 268.534 | -34.568
[10 empty] | 224.426 | 69.8839 | 1658.93 | 23.7384 | 2001 | 2.65021 | 1660.41 | 5 | 6.2832 | 264.261 | -35.609
[10 empty] | 224.242 | 64.4998 | 1679.83 | 26.0439 | 2007 | 2.68345 | 1681.06 | 5 | 6.2832 | 267.549 | -34.808
[10 empty] | 224.145 | 56.5667 | 1678.1 | 29.6659 | 2012 | 2.68123 | 1679.06 | 5 | 6.2832 | 267.229 | -34.886
[10 empty] | 224.242 | 14.7807 | 1707.94 | 115.552 | 2018 | 2.72735 | 1708.01 | 5 | 6.2832 | 271.837 | -33.763
[10 empty] | 224.184 | 34.3619 | 1722.57 | 50.1301 | 2023 | 2.75062 | 1722.91 | 5 | 6.2832 | 274.209 | -33.185
[10 empty] | 224.086 | 59.2475 | 1664.95 | 28.1016 | 2029 | 2.65925 | 1666 | 5 | 6.2832 | 265.152 | -35.392
[10 empty] | 224.086 | 28.3942 | 1674.57 | 58.9758 | 2034 | 2.67383 | 1674.81 | 5 | 6.2832 | 266.553 | -35.05
[10 empty] | 224.098 | 27.8871 | 1687.18 | 60.5004 | 2040 | 2.69289 | 1687.41 | 5 | 6.2832 | 268.559 | -34.562
[10 empty] | 224.121 | 68.135 | 1678.31 | 24.6321 | 2045 | 2.68146 | 1679.69 | 5 | 6.2832 | 267.331 | -34.861
[10 empty] | 224.109 | 43.7654 | 1695.65 | 38.744 | 2051 | 2.70799 | 1696.21 | 5 | 6.2832 | 269.96 | -34.22
[10 empty] | 224.121 | 59.598 | 1716.04 | 28.7936 | 2056 | 2.74152 | 1717.08 | 5 | 6.2832 | 273.281 | -33.411
[10 empty] | 224.266 | 44.6383 | 1697.33 | 38.0242 | 2061 | 2.71062 | 1697.92 | 5 | 6.2832 | 270.232 | -34.154
[10 empty] | 224.668 | 47.3795 | 1701.61 | 35.9145 | 2067 | 2.71592 | 1702.27 | 5 | 6.2832 | 270.924 | -33.985
[10 empty] | 224.617 | 54.2372 | 1676.75 | 30.9151 | 2072 | 2.67692 | 1677.63 | 5 | 6.2832 | 267.002 | -34.941
[10 empty] | 224.305 | 75.4097 | 1707.58 | 22.644 | 2077 | 2.72747 | 1709.24 | 5 | 6.2832 | 272.034 | -33.715
[10 empty] | 224.074 | 57.4424 | 1677.6 | 29.2049 | 2083 | 2.68001 | 1678.58 | 5 | 6.2832 | 267.154 | -34.904
[10 empty] | 223.902 | 60.3613 | 1676.1 | 27.7677 | 2088 | 2.67907 | 1677.18 | 5 | 6.2832 | 266.931 | -34.958
[10 empty] | 223.891 | 45.7769 | 1667.08 | 36.4174 | 2093 | 2.66222 | 1667.7 | 5 | 6.2832 | 265.423 | -35.326
[10 empty] | 223.746 | 49.7557 | 1688.05 | 33.9267 | 2099 | 2.69692 | 1688.78 | 5 | 6.2832 | 268.777 | -34.509
[10 empty] | 224.559 | 56.3335 | 1684.29 | 29.8985 | 2104 | 2.69062 | 1685.23 | 5 | 6.2832 | 268.212 | -34.646
[10 empty] | 224.789 | 17.8502 | 1673.21 | 93.736 | 2109 | 2.67132 | 1673.3 | 5 | 6.2832 | 266.314 | -35.109
[10 empty] | 224.57 | 52.1551 | 1672.4 | 32.0659 | 2115 | 2.6719 | 1673.21 | 5 | 6.2832 | 266.299 | -35.112
[10 empty] | 224.23 | 53.6537 | 1684.16 | 31.3894 | 2120 | 2.6898 | 1685.01 | 5 | 6.2832 | 268.177 | -34.655
[10 empty] | 224.156 | 49.9836 | 1671.53 | 33.4417 | 2126 | 2.67062 | 1672.28 | 5 | 6.2832 | 266.151 | -35.148
[10 empty] | 224.086 | 31.1114 | 1661.35 | 53.3999 | 2131 | 2.65074 | 1661.64 | 5 | 6.2832 | 264.457 | -35.561
[10 empty] | 223.953 | 65.3065 | 1671.57 | 25.5957 | 2137 | 2.66834 | 1672.84 | 5 | 6.2832 | 266.24 | -35.127
[10 empty] | 223.867 | 41.5696 | 1653.63 | 39.7798 | 2142 | 2.64018 | 1654.15 | 5 | 6.2832 | 263.266 | -35.851
[10 empty] | 224.109 | 55.7414 | 1691.3 | 30.3419 | 2147 | 2.70304 | 1692.22 | 5 | 6.2832 | 269.324 | -34.375
[10 empty] | 224.871 | 50.4623 | 1660.41 | 32.9039 | 2153 | 2.65149 | 1661.18 | 5 | 6.2832 | 264.384 | -35.579
[10 empty] | 224.848 | 51.6164 | 1658.38 | 32.1289 | 2158 | 2.64939 | 1659.18 | 5 | 6.2832 | 264.066 | -35.656
[10 empty] | 224.57 | 58.258 | 1668.66 | 28.6427 | 2164 | 2.6659 | 1669.68 | 5 | 6.2832 | 265.737 | -35.249
[10 empty] | 224.484 | 50.3987 | 1661.66 | 32.9702 | 2169 | 2.65394 | 1662.42 | 5 | 6.2832 | 264.582 | -35.531
[10 empty] | 224.398 | 48.0302 | 1652.49 | 34.4053 | 2175 | 2.63931 | 1653.19 | 5 | 6.2832 | 263.112 | -35.889
[10 empty] | 224.242 | 48.2254 | 1660.22 | 34.4263 | 2180 | 2.65155 | 1660.92 | 5 | 6.2832 | 264.343 | -35.589
[10 empty] | 224.219 | 36.3595 | 1663.4 | 45.7487 | 2186 | 2.65692 | 1663.8 | 5 | 6.2832 | 264.801 | -35.477
[10 empty] | 224.23 | 29.8086 | 1662.23 | 55.7634 | 2191 | 2.65505 | 1662.5 | 5 | 6.2832 | 264.594 | -35.528
[10 empty] | 224.254 | 48.1494 | 1650.67 | 34.2822 | 2197 | 2.63692 | 1651.37 | 5 | 6.2832 | 262.823 | -35.959
[10 empty] | 224.195 | 67.6161 | 1653.09 | 24.4481 | 2202 | 2.64053 | 1654.47 | 5 | 6.2832 | 263.316 | -35.839
[10 empty] | 224.133 | 30.5371 | 1668.76 | 54.647 | 2208 | 2.66415 | 1669.04 | 5 | 6.2832 | 265.635 | -35.274
[10 empty] | 224.039 | 39.1904 | 1655.51 | 42.2428 | 2213 | 2.64304 | 1655.98 | 5 | 6.2832 | 263.556 | -35.781
[10 empty] | 223.879 | 57.9947 | 1643.87 | 28.3451 | 2219 | 2.62555 | 1644.89 | 5 | 6.2832 | 261.791 | -36.211
[10 empty] | 223.891 | 28.3167 | 1670 | 58.9759 | 2224 | 2.66794 | 1670.24 | 5 | 6.2832 | 265.827 | -35.227
[10 empty] | 223.746 | 35.8401 | 1653.5 | 46.1355 | 2230 | 2.64006 | 1653.89 | 5 | 6.2832 | 263.224 | -35.862
[10 empty] | 223.902 | 98.6526 | 1649.4 | 16.7193 | 2235 | 2.63756 | 1652.35 | 5 | 6.2832 | 262.979 | -35.921
[10 empty] | 224.617 | 48.6427 | 1672.68 | 34.3871 | 2241 | 2.67155 | 1673.39 | 5 | 6.2832 | 266.327 | -35.106
[10 empty] | 224.789 | 40.7725 | 1649.99 | 40.4681 | 2247 | 2.63377 | 1650.49 | 5 | 6.2832 | 262.683 | -35.994
[10 empty] | 224.461 | 22.0923 | 1644.64 | 74.4441 | 2253 | 2.6259 | 1644.79 | 5 | 6.2832 | 261.775 | -36.215
[10 empty] | 224.254 | 53.9775 | 1646.95 | 30.5118 | 2258 | 2.63056 | 1647.84 | 5 | 6.2832 | 262.261 | -36.096
[10 empty] | 224.133 | 43.3377 | 1636.5 | 37.7616 | 2264 | 2.61348 | 1637.07 | 5 | 6.2832 | 260.547 | -36.514
[10 empty] | 223.953 | 38.271 | 1655.1 | 43.2469 | 2269 | 2.64286 | 1655.54 | 5 | 6.2832 | 263.487 | -35.797
[10 empty] | 223.918 | 33.4874 | 1652 | 49.3319 | 2275 | 2.63826 | 1652.34 | 5 | 6.2832 | 262.977 | -35.922
[10 empty] | 223.902 | 45.2034 | 1649.87 | 36.4987 | 2280 | 2.63499 | 1650.48 | 5 | 6.2832 | 262.682 | -35.994
[10 empty] | 223.941 | 51.8112 | 1651.67 | 31.8787 | 2286 | 2.63808 | 1652.49 | 5 | 6.2832 | 263 | -35.916
[10 empty] | 224.668 | 38.105 | 1639.27 | 43.0198 | 2291 | 2.61785 | 1639.72 | 5 | 6.2832 | 260.968 | -36.411
[10 empty] | 224.992 | 46.0358 | 1642.56 | 35.6801 | 2297 | 2.62327 | 1643.21 | 5 | 6.2832 | 261.524 | -36.276
[10 empty] | 224.691 | 51.5631 | 1637.39 | 31.7551 | 2302 | 2.61563 | 1638.2 | 5 | 6.2832 | 260.727 | -36.47
[10 empty] | 224.582 | 39.1186 | 1639.62 | 41.914 | 2308 | 2.61849 | 1640.09 | 5 | 6.2832 | 261.027 | -36.397
[10 empty] | 224.461 | 47.4789 | 1641.43 | 34.5719 | 2313 | 2.62082 | 1642.12 | 5 | 6.2832 | 261.351 | -36.318
[10 empty] | 224.531 | 45.1424 | 1640.33 | 36.3368 | 2319 | 2.61936 | 1640.95 | 5 | 6.2832 | 261.165 | -36.363
[10 empty] | 224.715 | 40.4795 | 1642.19 | 40.5684 | 2324 | 2.62234 | 1642.69 | 5 | 6.2832 | 261.441 | -36.296
[10 empty] | 224.824 | 45.4251 | 1639.53 | 36.0931 | 2330 | 2.61866 | 1640.16 | 5 | 6.2832 | 261.039 | -36.394
[10 empty] | 225.125 | 46.2575 | 1623.21 | 35.0907 | 2335 | 2.59219 | 1623.87 | 5 | 6.2832 | 258.446 | -37.026
[10 empty] | 225.199 | 47.0525 | 1623.13 | 34.4961 | 2341 | 2.59225 | 1623.81 | 5 | 6.2832 | 258.436 | -37.028
[10 empty] | 224.508 | 46.9126 | 1628.74 | 34.7186 | 2346 | 2.601 | 1629.41 | 5 | 6.2832 | 259.329 | -36.811
[10 empty] | 223.781 | 41.4251 | 1624.22 | 39.2085 | 2351 | 2.594 | 1624.75 | 5 | 6.2832 | 258.586 | -36.992
[10 empty] | 223.492 | 46.0613 | 1630.15 | 35.3909 | 2357 | 2.60362 | 1630.8 | 5 | 6.2832 | 259.55 | -36.757
[10 empty] | 223.699 | 41.8143 | 1635.56 | 39.1148 | 2362 | 2.61237 | 1636.09 | 5 | 6.2832 | 260.391 | -36.552
[10 empty] | 224.098 | 39.8596 | 1633.23 | 40.9746 | 2367 | 2.60817 | 1633.72 | 5 | 6.2832 | 260.013 | -36.644
[10 empty] | 224.23 | 44.0172 | 1628.36 | 36.9937 | 2372 | 2.59966 | 1628.95 | 5 | 6.2832 | 259.255 | -36.829
[10 empty] | 224.219 | 47.2508 | 1626.68 | 34.4266 | 2378 | 2.59773 | 1627.37 | 5 | 6.2832 | 259.003 | -36.89
[10 empty] | 224.133 | 46.9362 | 1623.39 | 34.5872 | 2383 | 2.59272 | 1624.07 | 5 | 6.2832 | 258.478 | -37.018
[10 empty] | 224.207 | 45.1811 | 1634.48 | 36.1762 | 2389 | 2.60963 | 1635.11 | 5 | 6.2832 | 260.235 | -36.59
[10 empty] | 223.879 | 46.0869 | 1624.18 | 35.2418 | 2394 | 2.59359 | 1624.84 | 5 | 6.2832 | 258.6 | -36.988
[10 empty] | 223.844 | 45.1136 | 1627.4 | 36.0733 | 2399 | 2.59872 | 1628.02 | 5 | 6.2832 | 259.107 | -36.865
[10 empty] | 223.734 | 47.1989 | 1628.32 | 34.4991 | 2405 | 2.601 | 1629 | 5 | 6.2832 | 259.263 | -36.827
[10 empty] | 223.758 | 41.9095 | 1631.49 | 38.9288 | 2410 | 2.60496 | 1632.03 | 5 | 6.2832 | 259.744 | -36.71