## Protokoll_1
Parameter:
Auftrags-Nr. | : | ULMBE02681 6/1/2 | Länge [mm] | : | - | : | Frequenz [rad/s] | : | 6.2832 | Temperatur | G' | G'' | tan delta | Zeit | Drehmoment | G* | CMD Deform. | Frequenz | Eta* | Auf- bzw. Abbau | Zeit | Eta* | Auf- bzw. Abbau | Max.Skalierwert für Auf-/Abbau
Auftraggeber | : |  | Breite [mm] | : | - | : | Startfrequenz [rad/s] | : | - | °C | Pa | Pa |  | s | g-cm | Pa | % | rad/s | Pa-s | % | s | Pa-s | %
Partie/Ansatz | : | MT200WT30Rundplatte | Höhe [mm] | : | - | : | Endfrequenz [rad/s] | : | - | 243.066 | 54.2767 | 1504.63 | 27.7215 | 6 | 4.7957 | 1505.61 | 10 | 6.2832 | 239.624 | 0 | 6 | 239.624 | 0 | 100
Bemerkung | : | Rundplatte 25x1,7mm | Durchmesser [mm] | : | - | : | Deformation [%] | : | 10 | 243.367 | 29.4808 | 1456.62 | 49.4093 | 12 | 4.63989 | 1456.92 | 10 | 6.2832 | 231.876 | -3.2337 | 300 | 193.7043 | -19.16317
Prüfer | : | 21931 | Temperatur [°C] | : | 240 | : | Startdeformation [%] | : | - | 243.211 | 38.0681 | 1478.48 | 38.8379 | 17 | 4.71022 | 1478.97 | 10 | 6.2832 | 235.385 | -1.769 | 600 | 178.674 | -25.4358
Prüfdatum | : | 2013-11-12 12:16 | Starttemperatur [°C] | : | - | : | Enddeformation [%] | : | - | 243.055 | 53.3833 | 1438.45 | 26.9457 | 22 | 4.58485 | 1439.44 | 10 | 6.2832 | 229.094 | -4.3947 | 900 | 160.9436 | -32.8352
|  |  | Endtemperatur [°C] | : | - | : | Spalt [mm] | : | 1,5 | 242.848 | 43.5675 | 1416.53 | 32.5134 | 28 | 4.51383 | 1417.2 | 10 | 6.2832 | 225.554 | -5.872 | 1200 | 155.8897 | -34.944
[6 empty] | : |  |  |  | 242.641 | 48.6643 | 1450.41 | 29.8045 | 33 | 4.62159 | 1451.23 | 10 | 6.2832 | 230.97 | -3.6118 | 1500 | 139.9486 | -41.5964
[6 empty] | : |  |  |  | 242.859 | 22.0857 | 1449.9 | 65.6487 | 38 | 4.61914 | 1450.06 | 10 | 6.2832 | 230.784 | -3.6892 | 1800 | 128.0908 | -46.5452
[6 empty] | : |  |  |  | 243.391 | 3.57783 | 1438.21 | 401.978 | 43 | 4.58147 | 1438.21 | 10 | 6.2832 | 228.898 | -4.4764
[10 empty] | 243.547 | 30.2383 | 1399.11 | 46.2693 | 48 | 4.4582 | 1399.43 | 10 | 6.2832 | 222.726 | -7.0519
[10 empty] | 243.379 | 35.6357 | 1360.53 | 38.1788 | 54 | 4.3354 | 1360.99 | 10 | 6.2832 | 216.608 | -9.6051
[10 empty] | 243.148 | 56.1388 | 1425.81 | 25.398 | 59 | 4.54532 | 1426.92 | 10 | 6.2832 | 227.1 | -5.2265
[10 empty] | 242.918 | 42.1618 | 1404.3 | 33.3074 | 64 | 4.47511 | 1404.93 | 10 | 6.2832 | 223.602 | -6.6866
[10 empty] | 242.848 | 48.4926 | 1375.69 | 28.369 | 69 | 4.3845 | 1376.54 | 10 | 6.2832 | 219.083 | -8.5725
[10 empty] | 242.715 | 38.041 | 1331.29 | 34.9963 | 75 | 4.24269 | 1331.84 | 10 | 6.2832 | 211.968 | -11.542
[10 empty] | 242.57 | 11.6831 | 1357.14 | 116.163 | 80 | 4.32246 | 1357.19 | 10 | 6.2832 | 216.004 | -9.8574
[10 empty] | 242.691 | 21.9059 | 1365.85 | 62.3506 | 85 | 4.35091 | 1366.02 | 10 | 6.2832 | 217.409 | -9.2711
[10 empty] | 243.078 | 48.0224 | 1361.27 | 28.3466 | 90 | 4.3389 | 1362.12 | 10 | 6.2832 | 216.787 | -9.5304
[10 empty] | 243.453 | 15.9424 | 1346.06 | 84.4328 | 96 | 4.28806 | 1346.16 | 10 | 6.2832 | 214.247 | -10.591
[10 empty] | 243.488 | 27.0139 | 1318.07 | 48.7924 | 101 | 4.19908 | 1318.35 | 10 | 6.2832 | 209.822 | -12.437
[10 empty] | 242.895 | 22.3174 | 1334.18 | 59.7819 | 106 | 4.25074 | 1334.36 | 10 | 6.2832 | 212.37 | -11.374
[10 empty] | 242.773 | 18.5989 | 1333.29 | 71.6861 | 112 | 4.24747 | 1333.42 | 10 | 6.2832 | 212.219 | -11.437
[10 empty] | 242.449 | 34.4283 | 1337.18 | 38.8395 | 117 | 4.26053 | 1337.62 | 10 | 6.2832 | 212.888 | -11.157
[10 empty] | 242.785 | 71.5062 | 1321.39 | 18.4794 | 122 | 4.21517 | 1323.33 | 10 | 6.2832 | 210.613 | -12.107
[10 empty] | 243.344 | 38.059 | 1344.86 | 35.3361 | 128 | 4.28479 | 1345.39 | 10 | 6.2832 | 214.125 | -10.641
[10 empty] | 243.789 | 50.8791 | 1327.28 | 26.087 | 133 | 4.2308 | 1328.26 | 10 | 6.2832 | 211.398 | -11.779
[10 empty] | 243.391 | 15.4763 | 1283.61 | 82.9403 | 138 | 4.09016 | 1283.7 | 10 | 6.2832 | 204.307 | -14.739
[10 empty] | 243.09 | 63.2211 | 1305.6 | 20.6514 | 143 | 4.16351 | 1307.13 | 10 | 6.2832 | 208.036 | -13.182
[10 empty] | 242.895 | 46.092 | 1321.34 | 28.6676 | 149 | 4.21109 | 1322.15 | 10 | 6.2832 | 210.426 | -12.185
[10 empty] | 242.559 | -8.4655 | 1330.36 | -157.15 | 154 | 4.23733 | 1330.39 | 10 | 6.2832 | 211.737 | -11.638
[10 empty] | 242.352 | 21.958 | 1296.16 | 59.029 | 160 | 4.12899 | 1296.35 | 10 | 6.2832 | 206.319 | -13.899
[10 empty] | 242.836 | 34.5963 | 1277.08 | 36.9137 | 165 | 4.06975 | 1277.55 | 10 | 6.2832 | 203.327 | -15.147
[10 empty] | 243.293 | 10.3554 | 1314.84 | 126.971 | 171 | 4.18753 | 1314.88 | 10 | 6.2832 | 209.269 | -12.668
[10 empty] | 243.816 | 4.72847 | 1275.52 | 269.753 | 176 | 4.06275 | 1275.53 | 10 | 6.2832 | 203.006 | -15.282
[10 empty] | 243.574 | 38.1854 | 1287.62 | 33.7202 | 181 | 4.10275 | 1288.18 | 10 | 6.2832 | 205.02 | -14.441
[10 empty] | 243.344 | 25.5456 | 1269.14 | 49.6815 | 187 | 4.04292 | 1269.4 | 10 | 6.2832 | 202.031 | -15.689
[10 empty] | 242.918 | 12.7324 | 1281.82 | 100.674 | 192 | 4.08292 | 1281.88 | 10 | 6.2832 | 204.018 | -14.859
[10 empty] | 242.824 | 57.28 | 1272.97 | 22.2236 | 198 | 4.05832 | 1274.26 | 10 | 6.2832 | 202.804 | -15.366
[10 empty] | 242.57 | 28.3835 | 1273.76 | 44.8767 | 207 | 4.05797 | 1274.07 | 10 | 6.2832 | 202.775 | -15.378
[10 empty] | 242.473 | 9.99877 | 1243.56 | 124.371 | 212 | 3.96106 | 1243.6 | 10 | 6.2832 | 197.924 | -17.402
[10 empty] | 243.172 | 12.1228 | 1245.04 | 102.702 | 218 | 3.96561 | 1245.1 | 10 | 6.2832 | 198.163 | -17.303
[10 empty] | 243.695 | 27.335 | 1250.71 | 45.7549 | 223 | 3.98427 | 1251.01 | 10 | 6.2832 | 199.103 | -16.91
[10 empty] | 243.609 | 10.8635 | 1221.33 | 112.425 | 229 | 3.88946 | 1221.38 | 10 | 6.2832 | 194.388 | -18.878
[10 empty] | 243.355 | 9.89645 | 1230.85 | 124.373 | 234 | 3.91989 | 1230.89 | 10 | 6.2832 | 195.902 | -18.246
[10 empty] | 243.211 | 34.601 | 1251.86 | 36.1799 | 239 | 3.98835 | 1252.34 | 10 | 6.2832 | 199.315 | -16.822
[10 empty] | 243.078 | 29.619 | 1238.43 | 41.8121 | 245 | 3.94497 | 1238.79 | 10 | 6.2832 | 197.159 | -17.722
[10 empty] | 242.895 | 54.5492 | 1200.87 | 22.0145 | 250 | 3.8287 | 1202.11 | 10 | 6.2832 | 191.322 | -20.158
[10 empty] | 242.57 | 15.03 | 1243.48 | 82.7335 | 256 | 3.95966 | 1243.57 | 10 | 6.2832 | 197.92 | -17.404
[10 empty] | 242.508 | -10.926 | 1232.21 | -112.78 | 261 | 3.92456 | 1232.26 | 10 | 6.2832 | 196.12 | -18.155
[10 empty] | 243.211 | 4.1178 | 1189.39 | 288.841 | 267 | 3.78811 | 1189.39 | 10 | 6.2832 | 189.297 | -21.002
[10 empty] | 243.645 | 17.8143 | 1212.37 | 68.0556 | 272 | 3.86147 | 1212.5 | 10 | 6.2832 | 192.974 | -19.468
[10 empty] | 243.574 | 31.5835 | 1215.21 | 38.4761 | 277 | 3.87103 | 1215.62 | 10 | 6.2832 | 193.471 | -19.261
[10 empty] | 243.113 | 46.3075 | 1237.65 | 26.7268 | 283 | 3.94357 | 1238.52 | 10 | 6.2832 | 197.116 | -17.74
[10 empty] | 242.773 | 45.3039 | 1235.04 | 27.2612 | 288 | 3.93552 | 1235.87 | 10 | 6.2832 | 196.694 | -17.916
[10 empty] | 242.543 | 1.43078 | 1251.36 | 874.597 | 294 | 3.98532 | 1251.36 | 10 | 6.2832 | 199.16 | -16.887
[10 empty] | 242.969 | 32.1224 | 1213.14 | 37.7661 | 299 | 3.86403 | 1213.56 | 10 | 6.2832 | 193.144 | -19.397
[14 empty] | 300 |  |  |  |  | 193.7043 | -19.16317
[10 empty] | 243.477 | 55.1651 | 1233.45 | 22.3593 | 305 | 3.9319 | 1234.69 | 10 | 6.2832 | 196.506 | -17.994
[10 empty] | 243.84 | 38.7695 | 1199.17 | 30.9306 | 310 | 3.82123 | 1199.79 | 10 | 6.2832 | 190.952 | -20.312
[10 empty] | 243.621 | 19.5711 | 1197.59 | 61.1918 | 315 | 3.81435 | 1197.75 | 10 | 6.2832 | 190.627 | -20.447
[10 empty] | 243.27 | 3.18123 | 1225.77 | 385.314 | 321 | 3.90392 | 1225.78 | 10 | 6.2832 | 195.088 | -18.586
[10 empty] | 242.895 | -20.265 | 1237.53 | -61.068 | 326 | 3.94088 | 1237.7 | 10 | 6.2832 | 196.985 | -17.794
[10 empty] | 242.75 | 17.3419 | 1217.95 | 70.2315 | 333 | 3.87908 | 1218.07 | 10 | 6.2832 | 193.862 | -19.098
[10 empty] | 242.57 | 14.1762 | 1174.65 | 82.8604 | 338 | 3.74135 | 1174.73 | 10 | 6.2832 | 186.964 | -21.976
[10 empty] | 242.785 | -24.281 | 1210.02 | -49.833 | 344 | 3.85412 | 1210.26 | 10 | 6.2832 | 192.618 | -19.617
[10 empty] | 243.414 | 23.5664 | 1222.77 | 51.8862 | 349 | 3.89424 | 1223 | 10 | 6.2832 | 194.646 | -18.77
[10 empty] | 243.73 | 22.9506 | 1180.41 | 51.4325 | 355 | 3.76013 | 1180.63 | 10 | 6.2832 | 187.902 | -21.585
[10 empty] | 243.668 | 3.72686 | 1203.75 | 322.992 | 360 | 3.83325 | 1203.75 | 10 | 6.2832 | 191.583 | -20.049
[10 empty] | 243.258 | 24.2911 | 1209.45 | 49.7899 | 366 | 3.85202 | 1209.7 | 10 | 6.2832 | 192.529 | -19.654
[10 empty] | 243.055 | 22.8184 | 1186.64 | 52.0039 | 371 | 3.77902 | 1186.86 | 10 | 6.2832 | 188.894 | -21.171
[10 empty] | 242.906 | 9.32498 | 1196.15 | 128.274 | 376 | 3.80893 | 1196.19 | 10 | 6.2832 | 190.379 | -20.551
[10 empty] | 242.652 | 39.3638 | 1197.74 | 30.4275 | 381 | 3.81616 | 1198.39 | 10 | 6.2832 | 190.729 | -20.405
[10 empty] | 242.727 | 15.8782 | 1194.79 | 75.2468 | 387 | 3.80473 | 1194.89 | 10 | 6.2832 | 190.172 | -20.637
[10 empty] | 243.465 | 32.2248 | 1196.88 | 37.1416 | 392 | 3.81237 | 1197.31 | 10 | 6.2832 | 190.558 | -20.476
[10 empty] | 243.863 | 27.2817 | 1183.15 | 43.3681 | 398 | 3.76858 | 1183.47 | 10 | 6.2832 | 188.354 | -21.396
[10 empty] | 243.875 | 35.0511 | 1186.86 | 33.8608 | 403 | 3.78065 | 1187.38 | 10 | 6.2832 | 188.976 | -21.137
[10 empty] | 243.621 | 10.7561 | 1124.5 | 104.546 | 409 | 3.58152 | 1124.55 | 10 | 6.2832 | 178.977 | -25.309
[10 empty] | 243.402 | 25.9433 | 1155.73 | 44.5485 | 414 | 3.68141 | 1156.03 | 10 | 6.2832 | 183.987 | -23.219
[10 empty] | 243.27 | 24.7013 | 1140.76 | 46.182 | 419 | 3.63307 | 1141.03 | 10 | 6.2832 | 181.599 | -24.215
[10 empty] | 243.414 | 9.33539 | 1154.25 | 123.642 | 425 | 3.67529 | 1154.28 | 10 | 6.2832 | 183.709 | -23.334
[10 empty] | 243.621 | 24.6979 | 1160.22 | 46.9764 | 430 | 3.69517 | 1160.48 | 10 | 6.2832 | 184.696 | -22.923
[10 empty] | 243.621 | 29.7558 | 1141.46 | 38.3607 | 435 | 3.6361 | 1141.84 | 10 | 6.2832 | 181.73 | -24.161
[10 empty] | 243.621 | 27.3124 | 1169.65 | 42.8249 | 441 | 3.72537 | 1169.97 | 10 | 6.2832 | 186.206 | -22.293
[10 empty] | 243.574 | 68.8321 | 1133.49 | 16.4674 | 446 | 3.61558 | 1135.58 | 10 | 6.2832 | 180.732 | -24.577
[10 empty] | 243.547 | 20.8673 | 1144.41 | 54.8422 | 451 | 3.64473 | 1144.6 | 10 | 6.2832 | 182.168 | -23.978
[10 empty] | 243.344 | 34.082 | 1143.91 | 33.5634 | 457 | 3.6445 | 1144.41 | 10 | 6.2832 | 182.139 | -23.99
[10 empty] | 243.148 | 14.1005 | 1128.46 | 80.0302 | 462 | 3.59377 | 1128.55 | 10 | 6.2832 | 179.614 | -25.044
[10 empty] | 243.102 | -6.6484 | 1177.75 | -177.15 | 467 | 3.75027 | 1177.77 | 10 | 6.2832 | 187.447 | -21.775
[10 empty] | 243.078 | 52.8345 | 1146.16 | 21.6935 | 472 | 3.65359 | 1147.38 | 10 | 6.2832 | 182.611 | -23.793
[10 empty] | 242.918 | 6.21613 | 1119.14 | 180.038 | 478 | 3.56316 | 1119.16 | 10 | 6.2832 | 178.119 | -25.668
[10 empty] | 242.785 | 24.3886 | 1172.59 | 48.0794 | 483 | 3.73424 | 1172.84 | 10 | 6.2832 | 186.663 | -22.102
[10 empty] | 242.98 | 29.0547 | 1133.94 | 39.0276 | 489 | 3.61196 | 1134.31 | 10 | 6.2832 | 180.53 | -24.661
[10 empty] | 242.945 | 36.9831 | 1181.41 | 31.9445 | 494 | 3.76327 | 1181.99 | 10 | 6.2832 | 188.119 | -21.494
[10 empty] | 242.934 | 29.0571 | 1145.51 | 39.4229 | 499 | 3.64846 | 1145.88 | 10 | 6.2832 | 182.372 | -23.892
[10 empty] | 243.078 | 55.4745 | 1163.3 | 20.9699 | 505 | 3.7087 | 1164.62 | 10 | 6.2832 | 185.354 | -22.648
[10 empty] | 243.211 | 7.61257 | 1123.59 | 147.597 | 510 | 3.57744 | 1123.62 | 10 | 6.2832 | 178.829 | -25.371
[10 empty] | 243.027 | 35.2394 | 1176.21 | 33.3776 | 515 | 3.74619 | 1176.74 | 10 | 6.2832 | 187.283 | -21.843
[10 empty] | 243.066 | 10.4811 | 1146.96 | 109.431 | 521 | 3.65196 | 1147 | 10 | 6.2832 | 182.551 | -23.818
[10 empty] | 243.113 | -32.744 | 1136.29 | -34.703 | 526 | 3.61978 | 1136.76 | 10 | 6.2832 | 180.921 | -24.498
[10 empty] | 243.211 | 30.5419 | 1161.51 | 38.03 | 532 | 3.69943 | 1161.91 | 10 | 6.2832 | 184.923 | -22.828
[10 empty] | 243.188 | 27.6808 | 1168.62 | 42.2177 | 537 | 3.72147 | 1168.95 | 10 | 6.2832 | 186.043 | -22.36
[10 empty] | 243.234 | -7.622 | 1132.29 | -148.56 | 542 | 3.60549 | 1132.32 | 10 | 6.2832 | 180.214 | -24.793
[10 empty] | 243.344 | 13.7202 | 1131.18 | 82.4467 | 548 | 3.60193 | 1131.27 | 10 | 6.2832 | 180.046 | -24.863
[10 empty] | 243.293 | 38.3329 | 1127.7 | 29.4186 | 553 | 3.59237 | 1128.35 | 10 | 6.2832 | 179.582 | -25.057
[10 empty] | 243.258 | 12.6672 | 1142.07 | 90.1596 | 559 | 3.63663 | 1142.14 | 10 | 6.2832 | 181.777 | -24.141
[10 empty] | 243.344 | 13.854 | 1137.67 | 82.1189 | 564 | 3.62246 | 1137.76 | 10 | 6.2832 | 181.079 | -24.432
[10 empty] | 243.199 | 16.6152 | 1140.29 | 68.6295 | 570 | 3.63062 | 1140.41 | 10 | 6.2832 | 181.502 | -24.256
[10 empty] | 243.281 | 6.65682 | 1136.02 | 170.655 | 575 | 3.61727 | 1136.04 | 10 | 6.2832 | 180.806 | -24.546
[10 empty] | 243.309 | 19.5022 | 1138.15 | 58.3598 | 580 | 3.62415 | 1138.31 | 10 | 6.2832 | 181.167 | -24.395
[10 empty] | 243.32 | 19.877 | 1115.16 | 56.1034 | 586 | 3.55074 | 1115.34 | 10 | 6.2832 | 177.512 | -25.921
[10 empty] | 243.148 | 21.9817 | 1102.21 | 50.1423 | 591 | 3.50922 | 1102.43 | 10 | 6.2832 | 175.457 | -26.778
[10 empty] | 243.309 | 33.9885 | 1111.81 | 32.7114 | 597 | 3.54164 | 1112.33 | 10 | 6.2832 | 177.033 | -26.121
[14 empty] | 600 |  |  |  |  | 178.674 | -25.4358
[10 empty] | 243.441 | -6.3623 | 1129.5 | -177.53 | 602 | 3.59616 | 1129.52 | 10 | 6.2832 | 179.768 | -24.979
[10 empty] | 242.969 | -2.1064 | 1095.51 | -520.09 | 608 | 3.48829 | 1095.51 | 10 | 6.2832 | 174.356 | -27.238
[10 empty] | 242.629 | 54.8559 | 1127.2 | 20.5483 | 613 | 3.59237 | 1128.53 | 10 | 6.2832 | 179.61 | -25.045
[10 empty] | 242.75 | 15.8061 | 1122.4 | 71.0106 | 619 | 3.57307 | 1122.51 | 10 | 6.2832 | 178.652 | -25.445
[10 empty] | 242.859 | 34.8447 | 1110.96 | 31.8831 | 624 | 3.53908 | 1111.5 | 10 | 6.2832 | 176.901 | -26.176
[10 empty] | 242.848 | 48.2836 | 1077.48 | 22.3157 | 630 | 3.43371 | 1078.56 | 10 | 6.2832 | 171.658 | -28.364
[10 empty] | 242.773 | 23.5241 | 1101.95 | 46.8435 | 635 | 3.50945 | 1102.2 | 10 | 6.2832 | 175.42 | -26.794
[10 empty] | 242.641 | 15.654 | 1056.69 | 67.503 | 641 | 3.36426 | 1056.81 | 10 | 6.2832 | 168.196 | -29.809
[10 empty] | 242.375 | -19.366 | 1093.96 | -56.49 | 646 | 3.48403 | 1094.13 | 10 | 6.2832 | 174.136 | -27.33
[10 empty] | 242.109 | 7.36819 | 1100.38 | 149.342 | 651 | 3.50345 | 1100.4 | 10 | 6.2832 | 175.134 | -26.913
[10 empty] | 242.461 | 36.3903 | 1077.27 | 29.6032 | 657 | 3.43155 | 1077.88 | 10 | 6.2832 | 171.55 | -28.409
[10 empty] | 242.957 | 47.686 | 1106.41 | 23.202 | 662 | 3.52496 | 1107.44 | 10 | 6.2832 | 176.254 | -26.446
[10 empty] | 243.281 | 34.8628 | 1100.82 | 31.5757 | 668 | 3.50578 | 1101.37 | 10 | 6.2832 | 175.288 | -26.849
[10 empty] | 243.574 | 2.92965 | 1055.18 | 360.173 | 673 | 3.35942 | 1055.19 | 10 | 6.2832 | 167.938 | -29.916
[10 empty] | 243.828 | 26.2337 | 1091.5 | 41.6069 | 678 | 3.47558 | 1091.82 | 10 | 6.2832 | 173.768 | -27.483
[10 empty] | 243.441 | 55.6847 | 1072.07 | 19.2525 | 685 | 3.41744 | 1073.51 | 10 | 6.2832 | 170.854 | -28.699
[10 empty] | 243.004 | 25.21 | 1098.32 | 43.567 | 690 | 3.49762 | 1098.61 | 10 | 6.2832 | 174.849 | -27.032
[10 empty] | 242.895 | 44.361 | 1068.7 | 24.0909 | 695 | 3.40491 | 1069.62 | 10 | 6.2832 | 170.234 | -28.958
[10 empty] | 242.652 | 17.2947 | 1092.91 | 63.1931 | 701 | 3.47989 | 1093.05 | 10 | 6.2832 | 173.963 | -27.402
[10 empty] | 242.773 | 52.2658 | 1069.56 | 20.4639 | 706 | 3.40846 | 1070.84 | 10 | 6.2832 | 170.429 | -28.877
[10 empty] | 243.355 | 16.8727 | 1106.98 | 65.6076 | 711 | 3.52397 | 1107.11 | 10 | 6.2832 | 176.201 | -26.468
[10 empty] | 243.766 | -29.255 | 1096.56 | -37.483 | 717 | 3.49301 | 1096.95 | 10 | 6.2832 | 174.585 | -27.142
[10 empty] | 243.684 | 20.4755 | 1061.52 | 51.8432 | 722 | 3.37995 | 1061.72 | 10 | 6.2832 | 168.977 | -29.483
[10 empty] | 243.402 | -7.4951 | 1074.35 | -143.34 | 727 | 3.42053 | 1074.38 | 10 | 6.2832 | 170.992 | -28.642
[10 empty] | 243.09 | 34.5229 | 1079.68 | 31.2743 | 733 | 3.43896 | 1080.23 | 10 | 6.2832 | 171.923 | -28.253
[10 empty] | 242.797 | 53.1013 | 1067.01 | 20.0939 | 738 | 3.40088 | 1068.33 | 10 | 6.2832 | 170.03 | -29.043
[10 empty] | 242.785 | 36.3277 | 1098.34 | 30.2341 | 744 | 3.49838 | 1098.94 | 10 | 6.2832 | 174.901 | -27.01
[10 empty] | 242.98 | 29.765 | 1055.98 | 35.4771 | 749 | 3.36222 | 1056.39 | 10 | 6.2832 | 168.13 | -29.836
[10 empty] | 243.453 | 33.7909 | 1042.85 | 30.862 | 755 | 3.321 | 1043.4 | 10 | 6.2832 | 166.062 | -30.699
[10 empty] | 243.754 | 36.8781 | 1100.74 | 29.8481 | 760 | 3.50596 | 1101.36 | 10 | 6.2832 | 175.287 | -26.849
[10 empty] | 243.535 | 50.3785 | 1024.22 | 20.3305 | 766 | 3.26409 | 1025.46 | 10 | 6.2832 | 163.207 | -31.891
[10 empty] | 243.293 | 7.40975 | 1067.72 | 144.096 | 771 | 3.39954 | 1067.74 | 10 | 6.2832 | 169.936 | -29.082
[10 empty] | 243.004 | 25.8748 | 1056.35 | 40.8253 | 776 | 3.36426 | 1056.66 | 10 | 6.2832 | 168.173 | -29.818
[10 empty] | 242.969 | 39.4139 | 1041.56 | 26.4262 | 782 | 3.31855 | 1042.31 | 10 | 6.2832 | 165.888 | -30.772
[10 empty] | 242.883 | 61.2813 | 1081.36 | 17.6459 | 787 | 3.44782 | 1083.1 | 10 | 6.2832 | 172.38 | -28.062
[10 empty] | 243.078 | 3.02372 | 1038.73 | 343.526 | 793 | 3.30613 | 1038.73 | 10 | 6.2832 | 165.318 | -31.009
[10 empty] | 243.586 | 36.1847 | 1055.05 | 29.1573 | 798 | 3.36024 | 1055.67 | 10 | 6.2832 | 168.014 | -29.884
[10 empty] | 243.586 | 8.59017 | 1068.63 | 124.401 | 804 | 3.40193 | 1068.66 | 10 | 6.2832 | 170.082 | -29.021
[10 empty] | 243.234 | 17.3349 | 1030.09 | 59.4231 | 809 | 3.28012 | 1030.24 | 10 | 6.2832 | 163.967 | -31.573
[10 empty] | 242.836 | 21.7416 | 1053.13 | 48.4383 | 815 | 3.35313 | 1053.35 | 10 | 6.2832 | 167.646 | -30.038
[10 empty] | 242.594 | 25.2908 | 1057.67 | 41.8202 | 820 | 3.36782 | 1057.97 | 10 | 6.2832 | 168.38 | -29.732
[10 empty] | 243.039 | 42.862 | 1051.17 | 24.5245 | 825 | 3.34864 | 1052.04 | 10 | 6.2832 | 167.437 | -30.125
[10 empty] | 243.367 | 13.0323 | 1038 | 79.6484 | 831 | 3.30485 | 1038.08 | 10 | 6.2832 | 165.216 | -31.052
[10 empty] | 243.84 | 13.5518 | 1048.77 | 77.3898 | 836 | 3.33907 | 1048.85 | 10 | 6.2832 | 166.93 | -30.337
[10 empty] | 243.816 | 6.32531 | 1039.51 | 164.341 | 841 | 3.30887 | 1039.53 | 10 | 6.2832 | 165.446 | -30.956
[10 empty] | 243.43 | 18.0676 | 1081.43 | 59.855 | 846 | 3.44327 | 1081.59 | 10 | 6.2832 | 172.139 | -28.163
[10 empty] | 243.027 | 4.31908 | 1068.26 | 247.335 | 852 | 3.40001 | 1068.27 | 10 | 6.2832 | 170.019 | -29.048
[10 empty] | 242.813 | 19.3565 | 1027.93 | 53.1052 | 857 | 3.2726 | 1028.12 | 10 | 6.2832 | 163.629 | -31.714
[10 empty] | 242.641 | 15.4793 | 1027.98 | 66.41 | 863 | 3.2726 | 1028.1 | 10 | 6.2832 | 163.626 | -31.716
[10 empty] | 242.906 | 33.3075 | 1059.9 | 31.8218 | 868 | 3.37552 | 1060.43 | 10 | 6.2832 | 168.772 | -29.568
[10 empty] | 243.441 | 30.9515 | 1033.15 | 33.3796 | 873 | 3.2901 | 1033.61 | 10 | 6.2832 | 164.504 | -31.349
[10 empty] | 243.961 | 1.25346 | 1042.77 | 831.911 | 879 | 3.31937 | 1042.77 | 10 | 6.2832 | 165.961 | -30.741
[10 empty] | 243.973 | 29.6425 | 1038.14 | 35.022 | 884 | 3.30625 | 1038.56 | 10 | 6.2832 | 165.292 | -31.02
[10 empty] | 243.402 | 35.9421 | 983.185 | 27.3547 | 890 | 3.13155 | 983.842 | 10 | 6.2832 | 156.583 | -34.655
[10 empty] | 243.172 | 18.9338 | 1024.73 | 54.1218 | 896 | 3.26257 | 1024.9 | 10 | 6.2832 | 163.118 | -31.928
[14 empty] | 900 |  |  |  |  | 160.9436 | -32.8352
[10 empty] | 242.836 | 10.1788 | 1007.77 | 99.0066 | 901 | 3.20864 | 1007.82 | 10 | 6.2832 | 160.4 | -33.062
[10 empty] | 242.68 | 39.2408 | 1010.87 | 25.7607 | 907 | 3.21989 | 1011.63 | 10 | 6.2832 | 161.006 | -32.809
[10 empty] | 242.496 | 8.01697 | 1044.97 | 130.345 | 912 | 3.32648 | 1045 | 10 | 6.2832 | 166.317 | -30.593
[10 empty] | 242.773 | 11.6592 | 1025.91 | 87.9921 | 917 | 3.26549 | 1025.98 | 10 | 6.2832 | 163.289 | -31.856
[10 empty] | 243.32 | 3.36366 | 1045.83 | 310.92 | 923 | 3.32829 | 1045.83 | 10 | 6.2832 | 166.449 | -30.537
[10 empty] | 243.984 | 40.406 | 1007.5 | 24.9345 | 928 | 3.20951 | 1008.31 | 10 | 6.2832 | 160.478 | -33.029
[10 empty] | 243.656 | 36.338 | 1023.07 | 28.1544 | 933 | 3.25861 | 1023.72 | 10 | 6.2832 | 162.929 | -32.006
[10 empty] | 243.453 | 21.0007 | 1033.94 | 49.2337 | 939 | 3.29144 | 1034.15 | 10 | 6.2832 | 164.59 | -31.313
[10 empty] | 243.211 | -3.3542 | 1036.6 | -309.04 | 944 | 3.29925 | 1036.61 | 10 | 6.2832 | 164.981 | -31.15
[10 empty] | 243.039 | 81.7658 | 1011.39 | 12.3694 | 949 | 3.22975 | 1014.69 | 10 | 6.2832 | 161.493 | -32.606
[10 empty] | 242.664 | 3.06506 | 1052.86 | 343.503 | 955 | 3.35138 | 1052.86 | 10 | 6.2832 | 167.568 | -30.071
[10 empty] | 242.605 | -24.654 | 1042.74 | -42.295 | 960 | 3.32042 | 1043.03 | 10 | 6.2832 | 166.004 | -30.723
[10 empty] | 242.484 | 21.6961 | 1019.9 | 47.0084 | 965 | 3.24718 | 1020.13 | 10 | 6.2832 | 162.358 | -32.245
[10 empty] | 242.703 | 44.5894 | 1040.49 | 23.3349 | 970 | 3.31464 | 1041.45 | 10 | 6.2832 | 165.751 | -30.829
[10 empty] | 243.414 | 28.8377 | 998.138 | 34.6123 | 976 | 3.17826 | 998.554 | 10 | 6.2832 | 158.924 | -33.678
[10 empty] | 243.777 | 15.358 | 998.527 | 65.0169 | 982 | 3.17861 | 998.645 | 10 | 6.2832 | 158.939 | -33.672
[10 empty] | 243.742 | 13.055 | 1014.95 | 77.7445 | 987 | 3.23103 | 1015.03 | 10 | 6.2832 | 161.547 | -32.583
[10 empty] | 243.188 | -10.395 | 994.118 | -95.632 | 993 | 3.1645 | 994.173 | 10 | 6.2832 | 158.227 | -33.969
[10 empty] | 242.797 | 18.3542 | 996.677 | 54.3024 | 998 | 3.17307 | 996.846 | 10 | 6.2832 | 158.653 | -33.791
[10 empty] | 242.496 | 33.6592 | 995.627 | 29.5796 | 1004 | 3.1705 | 996.196 | 10 | 6.2832 | 158.549 | -33.834
[10 empty] | 243.027 | -10.679 | 986.698 | -92.395 | 1010 | 3.14077 | 986.756 | 10 | 6.2832 | 157.047 | -34.461
[10 empty] | 243.523 | 30.4376 | 972.397 | 31.9473 | 1015 | 3.09622 | 972.874 | 10 | 6.2832 | 154.837 | -35.383
[10 empty] | 243.73 | 23.2611 | 990.533 | 42.5832 | 1021 | 3.15354 | 990.806 | 10 | 6.2832 | 157.691 | -34.192
[10 empty] | 243.281 | -27.315 | 1025.47 | -37.542 | 1026 | 3.26514 | 1025.83 | 10 | 6.2832 | 163.266 | -31.866
[10 empty] | 242.883 | 9.9354 | 1019.33 | 102.596 | 1032 | 3.24391 | 1019.38 | 10 | 6.2832 | 162.239 | -32.294
[10 empty] | 242.691 | 7.8436 | 994.443 | 126.784 | 1038 | 3.16502 | 994.474 | 10 | 6.2832 | 158.275 | -33.949
[10 empty] | 242.727 | -13.274 | 1019.53 | -76.804 | 1043 | 3.24561 | 1019.61 | 10 | 6.2832 | 162.276 | -32.279
[10 empty] | 243.344 | -4.2872 | 998.942 | -233 | 1049 | 3.17983 | 998.952 | 10 | 6.2832 | 158.988 | -33.651
[10 empty] | 243.789 | 26.1068 | 994.077 | 38.0774 | 1054 | 3.16479 | 994.42 | 10 | 6.2832 | 158.266 | -33.952
[10 empty] | 243.898 | 27.9864 | 984.378 | 35.1734 | 1059 | 3.13458 | 984.775 | 10 | 6.2832 | 156.731 | -34.593
[10 empty] | 243.574 | 13.6887 | 1016.2 | 74.2359 | 1065 | 3.2347 | 1016.29 | 10 | 6.2832 | 161.747 | -32.5
[10 empty] | 243.137 | 4.06422 | 983.855 | 242.077 | 1071 | 3.13138 | 983.864 | 10 | 6.2832 | 156.586 | -34.653
[10 empty] | 242.859 | 15.4993 | 993.107 | 64.0742 | 1076 | 3.16106 | 993.228 | 10 | 6.2832 | 158.077 | -34.031
[10 empty] | 242.75 | 13.5821 | 961.325 | 70.7787 | 1082 | 3.06001 | 961.421 | 10 | 6.2832 | 153.014 | -36.144
[10 empty] | 242.617 | 9.14156 | 980.948 | 107.306 | 1087 | 3.12199 | 980.991 | 10 | 6.2832 | 156.129 | -34.844
[10 empty] | 243.16 | -12.481 | 1013.43 | -81.197 | 1093 | 3.22561 | 1013.51 | 10 | 6.2832 | 161.305 | -32.684
[10 empty] | 243.707 | -8.159 | 980.586 | -120.18 | 1098 | 3.12112 | 980.62 | 10 | 6.2832 | 156.07 | -34.869
[10 empty] | 243.707 | 2.34622 | 945.168 | 402.848 | 1103 | 3.00835 | 945.171 | 10 | 6.2832 | 150.428 | -37.223
[10 empty] | 243.441 | -8.0893 | 972.198 | -120.18 | 1109 | 3.09423 | 972.232 | 10 | 6.2832 | 154.735 | -35.426
[10 empty] | 243.148 | -23.1 | 989.75 | -42.847 | 1115 | 3.15097 | 990.019 | 10 | 6.2832 | 157.566 | -34.245
[10 empty] | 242.813 | 23.167 | 974.394 | 42.0595 | 1120 | 3.10193 | 974.669 | 10 | 6.2832 | 155.123 | -35.264
[10 empty] | 242.594 | 12.2647 | 967.534 | 78.8878 | 1125 | 3.07989 | 967.611 | 10 | 6.2832 | 154 | -35.733
[10 empty] | 242.836 | -3.9586 | 970.595 | -245.18 | 1130 | 3.08887 | 970.603 | 10 | 6.2832 | 154.476 | -35.534
[10 empty] | 243.367 | 8.28176 | 979.878 | 118.318 | 1136 | 3.11832 | 979.913 | 10 | 6.2832 | 155.958 | -34.916
[10 empty] | 243.656 | -2.8526 | 947.457 | -332.14 | 1141 | 3.01534 | 947.462 | 10 | 6.2832 | 150.793 | -37.071
[10 empty] | 243.621 | 24.2406 | 998.482 | 41.1904 | 1146 | 3.17884 | 998.777 | 10 | 6.2832 | 158.96 | -33.663
[10 empty] | 243.199 | 46.5964 | 980.893 | 21.0508 | 1152 | 3.12514 | 981.999 | 10 | 6.2832 | 156.29 | -34.777
[10 empty] | 242.859 | 66.6604 | 970.43 | 14.5578 | 1158 | 3.09499 | 972.717 | 10 | 6.2832 | 154.812 | -35.394
[10 empty] | 242.461 | -1.2828 | 985.821 | -768.51 | 1163 | 3.13773 | 985.822 | 10 | 6.2832 | 156.898 | -34.523
[10 empty] | 242.773 | 5.10481 | 987.659 | 193.476 | 1169 | 3.14362 | 987.673 | 10 | 6.2832 | 157.193 | -34.4
[10 empty] | 243.465 | 26.4791 | 963.367 | 36.3822 | 1174 | 3.06718 | 963.731 | 10 | 6.2832 | 153.382 | -35.991
[10 empty] | 243.73 | -5.2368 | 994 | -189.81 | 1179 | 3.16368 | 994.013 | 10 | 6.2832 | 158.202 | -33.979
[10 empty] | 243.766 | -6.018 | 927.233 | -154.08 | 1185 | 2.95103 | 927.253 | 10 | 6.2832 | 147.576 | -38.413
[10 empty] | 243.066 | -15.584 | 958.601 | -61.513 | 1191 | 3.05149 | 958.727 | 10 | 6.2832 | 152.586 | -36.323
[10 empty] | 242.797 | 49.4774 | 980.95 | 19.8262 | 1196 | 3.12607 | 982.197 | 10 | 6.2832 | 156.321 | -34.764
[14 empty] | 1200 |  |  |  |  | 155.8897 | -34.944
[10 empty] | 242.484 | 18.069 | 977.964 | 54.1238 | 1202 | 3.11301 | 978.131 | 10 | 6.2832 | 155.674 | -35.034
[10 empty] | 243.039 | 1.30734 | 943.101 | 721.388 | 1208 | 3.00106 | 943.102 | 10 | 6.2832 | 150.099 | -37.361
[10 empty] | 243.199 | 29.2668 | 989.036 | 33.7938 | 1213 | 3.14928 | 989.469 | 10 | 6.2832 | 157.478 | -34.281
[10 empty] | 243.586 | 36.5709 | 923.524 | 25.253 | 1219 | 2.94146 | 924.248 | 10 | 6.2832 | 147.098 | -38.613
[10 empty] | 243.766 | 21.8499 | 936.562 | 42.8634 | 1224 | 2.98111 | 936.817 | 10 | 6.2832 | 149.099 | -37.778
[10 empty] | 243.512 | 2.54467 | 954.638 | 375.151 | 1230 | 3.03861 | 954.641 | 10 | 6.2832 | 151.935 | -36.594
[10 empty] | 243.09 | -18.876 | 970 | -51.389 | 1235 | 3.08735 | 970.183 | 10 | 6.2832 | 154.409 | -35.562
[10 empty] | 242.797 | 30.3674 | 935.481 | 30.8054 | 1240 | 2.97855 | 935.974 | 10 | 6.2832 | 148.964 | -37.834
[10 empty] | 242.641 | 45.1466 | 917.364 | 20.3197 | 1246 | 2.92269 | 918.474 | 10 | 6.2832 | 146.179 | -38.996
[10 empty] | 242.992 | 14.5229 | 973.228 | 67.0135 | 1251 | 3.09727 | 973.336 | 10 | 6.2832 | 154.911 | -35.353
[10 empty] | 243.367 | -18.091 | 955.021 | -52.79 | 1257 | 3.04012 | 955.192 | 10 | 6.2832 | 152.023 | -36.558
[10 empty] | 243.84 | -2.3428 | 928.623 | -396.38 | 1262 | 2.95511 | 928.626 | 10 | 6.2832 | 147.795 | -38.322
[10 empty] | 243.453 | 39.2736 | 903.598 | 23.0078 | 1267 | 2.87762 | 904.451 | 10 | 6.2832 | 143.947 | -39.928
[10 empty] | 242.98 | 11.539 | 893.17 | 77.4045 | 1273 | 2.84257 | 893.245 | 10 | 6.2832 | 142.164 | -40.672
[10 empty] | 242.641 | 34.1633 | 945.14 | 27.6654 | 1279 | 3.00992 | 945.758 | 10 | 6.2832 | 150.522 | -37.184
[10 empty] | 242.484 | 16.627 | 946.876 | 56.9481 | 1284 | 3.01383 | 947.022 | 10 | 6.2832 | 150.723 | -37.1
[10 empty] | 242.895 | 28.3572 | 984.725 | 34.7258 | 1291 | 3.13505 | 985.133 | 10 | 6.2832 | 156.788 | -34.569
[10 empty] | 243.344 | 31.4155 | 932.659 | 29.6878 | 1296 | 2.96939 | 933.188 | 10 | 6.2832 | 148.521 | -38.019
[10 empty] | 243.805 | 9.44169 | 906.186 | 95.9771 | 1302 | 2.88386 | 906.235 | 10 | 6.2832 | 144.231 | -39.809
[10 empty] | 243.719 | 9.39074 | 981.958 | 104.567 | 1307 | 3.12491 | 982.003 | 10 | 6.2832 | 156.29 | -34.777
[10 empty] | 243.102 | 11.5883 | 934.27 | 80.6221 | 1313 | 2.97266 | 934.342 | 10 | 6.2832 | 148.705 | -37.943
[10 empty] | 242.957 | -12.245 | 910.479 | -74.354 | 1318 | 2.89779 | 910.561 | 10 | 6.2832 | 144.92 | -39.522
[10 empty] | 242.715 | 28.9926 | 935.305 | 32.2601 | 1324 | 2.9782 | 935.754 | 10 | 6.2832 | 148.929 | -37.849
[10 empty] | 243.234 | 38.3129 | 945.312 | 24.6734 | 1329 | 3.01074 | 946.088 | 10 | 6.2832 | 150.574 | -37.162
[10 empty] | 243.742 | 52.9654 | 944.349 | 17.8295 | 1335 | 3.00939 | 945.833 | 10 | 6.2832 | 150.534 | -37.179
[10 empty] | 243.477 | 19.7676 | 947.771 | 47.9456 | 1340 | 3.01616 | 947.977 | 10 | 6.2832 | 150.875 | -37.037
[10 empty] | 243.16 | 34.4265 | 911.59 | 26.4793 | 1346 | 2.9024 | 912.24 | 10 | 6.2832 | 145.187 | -39.411
[10 empty] | 242.738 | 41.9335 | 903.756 | 21.5521 | 1351 | 2.87872 | 904.729 | 10 | 6.2832 | 143.992 | -39.909
[10 empty] | 242.773 | 8.95109 | 949.417 | 106.067 | 1357 | 3.02146 | 949.46 | 10 | 6.2832 | 151.111 | -36.938
[10 empty] | 243.32 | 18.5719 | 928.237 | 49.9808 | 1362 | 2.95377 | 928.422 | 10 | 6.2832 | 147.763 | -38.336
[10 empty] | 243.563 | 5.90907 | 924.981 | 156.536 | 1368 | 2.94386 | 924.999 | 10 | 6.2832 | 147.218 | -38.563
[10 empty] | 243.621 | 7.74448 | 908.509 | 117.311 | 1374 | 2.89103 | 908.542 | 10 | 6.2832 | 144.599 | -39.656
[10 empty] | 242.957 | -23.516 | 916.417 | -38.97 | 1380 | 2.91756 | 916.718 | 10 | 6.2832 | 145.9 | -39.113
[10 empty] | 242.605 | -19.345 | 947.997 | -49.005 | 1386 | 3.01756 | 948.195 | 10 | 6.2832 | 150.909 | -37.022
[10 empty] | 242.98 | 18.0462 | 883.386 | 48.9514 | 1391 | 2.81178 | 883.57 | 10 | 6.2832 | 140.624 | -41.315
[10 empty] | 243.332 | 11.843 | 945.483 | 79.835 | 1397 | 3.00893 | 945.557 | 10 | 6.2832 | 150.49 | -37.198
[10 empty] | 243.852 | 1.08412 | 903.538 | 833.428 | 1402 | 2.87505 | 903.539 | 10 | 6.2832 | 143.802 | -39.988
[10 empty] | 243.922 | 49.4525 | 935.088 | 18.9088 | 1408 | 2.97966 | 936.395 | 10 | 6.2832 | 149.031 | -37.806
[10 empty] | 243.32 | 12.3616 | 924.934 | 74.8231 | 1414 | 2.94356 | 925.016 | 10 | 6.2832 | 147.22 | -38.562
[10 empty] | 242.98 | 17.3739 | 914.7 | 52.6479 | 1419 | 2.91132 | 914.865 | 10 | 6.2832 | 145.605 | -39.236
[10 empty] | 242.594 | 13.6856 | 905.308 | 66.1504 | 1424 | 2.88129 | 905.411 | 10 | 6.2832 | 144.1 | -39.864
[10 empty] | 242.727 | 10.0627 | 901.12 | 89.5509 | 1429 | 2.86765 | 901.176 | 10 | 6.2832 | 143.426 | -40.145
[10 empty] | 243.102 | 29.0461 | 891.442 | 30.6906 | 1435 | 2.83773 | 891.915 | 10 | 6.2832 | 141.952 | -40.76
[10 empty] | 243.621 | 16.6125 | 920.469 | 55.4083 | 1440 | 2.92969 | 920.619 | 10 | 6.2832 | 146.521 | -38.854
[10 empty] | 243.816 | -52.583 | 901.72 | -17.148 | 1446 | 2.87464 | 903.252 | 10 | 6.2832 | 143.757 | -40.008
[10 empty] | 243.402 | 9.67263 | 882.094 | 91.1949 | 1451 | 2.80665 | 882.147 | 10 | 6.2832 | 140.398 | -41.409
[10 empty] | 243.055 | 79.9177 | 898.999 | 11.2491 | 1457 | 2.87149 | 902.544 | 10 | 6.2832 | 143.644 | -40.055
[10 empty] | 242.824 | -4.6496 | 911.81 | -196.1 | 1463 | 2.90146 | 911.822 | 10 | 6.2832 | 145.121 | -39.438
[10 empty] | 242.906 | 5.77895 | 863.513 | 149.424 | 1469 | 2.74829 | 863.532 | 10 | 6.2832 | 137.435 | -42.646
[10 empty] | 243.391 | 45.8336 | 894.045 | 19.5063 | 1474 | 2.84858 | 895.219 | 10 | 6.2832 | 142.478 | -40.541
[10 empty] | 243.742 | 10.5761 | 918.415 | 86.8389 | 1480 | 2.92298 | 918.476 | 10 | 6.2832 | 146.18 | -38.996
[10 empty] | 243.875 | 30.5841 | 898.216 | 29.3687 | 1485 | 2.85966 | 898.736 | 10 | 6.2832 | 143.038 | -40.307
[10 empty] | 243.344 | 52.1758 | 901.057 | 17.2696 | 1491 | 2.87184 | 902.566 | 10 | 6.2832 | 143.647 | -40.053
[10 empty] | 243.039 | 22.6767 | 893.662 | 39.4088 | 1497 | 2.8442 | 893.95 | 10 | 6.2832 | 142.276 | -40.625
[14 empty] | 1500 |  |  |  |  | 139.9486 | -41.5964
[10 empty] | 242.691 | 32.4555 | 868.97 | 26.7742 | 1502 | 2.76671 | 869.576 | 10 | 6.2832 | 138.397 | -42.244
[10 empty] | 242.438 | -0.3442 | 888.789 | -2581.8 | 1508 | 2.82823 | 888.789 | 10 | 6.2832 | 141.455 | -40.968
[10 empty] | 242.906 | 18.0693 | 892.512 | 49.3939 | 1513 | 2.84082 | 892.695 | 10 | 6.2832 | 142.076 | -40.709
[10 empty] | 243.344 | -30.434 | 886.798 | -29.139 | 1519 | 2.82339 | 887.32 | 10 | 6.2832 | 141.221 | -41.066
[10 empty] | 243.563 | 14.0213 | 898.495 | 64.0806 | 1524 | 2.85902 | 898.605 | 10 | 6.2832 | 143.017 | -40.316
[10 empty] | 243.695 | -0.6249 | 866.871 | -1387.2 | 1530 | 2.75837 | 866.871 | 10 | 6.2832 | 137.966 | -42.424
[10 empty] | 243.199 | 0.26988 | 946.658 | 3507.75 | 1535 | 3.01202 | 946.658 | 10 | 6.2832 | 150.665 | -37.125
[10 empty] | 242.75 | 22.7416 | 867.021 | 38.1249 | 1541 | 2.75942 | 867.319 | 10 | 6.2832 | 138.038 | -42.394
[10 empty] | 242.727 | 24.3249 | 898.085 | 36.9204 | 1547 | 2.85791 | 898.415 | 10 | 6.2832 | 142.987 | -40.329
[10 empty] | 243.188 | 12.8871 | 879.903 | 68.2779 | 1552 | 2.79954 | 879.997 | 10 | 6.2832 | 140.056 | -41.552
[10 empty] | 243.598 | 6.15891 | 850.508 | 138.094 | 1558 | 2.70595 | 850.53 | 10 | 6.2832 | 135.366 | -43.509
[10 empty] | 243.816 | -3.0791 | 864.512 | -280.77 | 1563 | 2.75126 | 864.517 | 10 | 6.2832 | 137.592 | -42.58
[10 empty] | 243.27 | -21.701 | 881.336 | -40.612 | 1569 | 2.8052 | 881.603 | 10 | 6.2832 | 140.311 | -41.445
[10 empty] | 242.871 | -3.4987 | 863.886 | -246.92 | 1575 | 2.74922 | 863.893 | 10 | 6.2832 | 137.492 | -42.622
[10 empty] | 242.57 | -1.3657 | 882.733 | -646.37 | 1581 | 2.80852 | 882.734 | 10 | 6.2832 | 140.491 | -41.37
[10 empty] | 242.617 | 14.7635 | 860.121 | 58.2599 | 1586 | 2.73703 | 860.248 | 10 | 6.2832 | 136.912 | -42.864
[10 empty] | 243.09 | 5.34088 | 878.106 | 164.412 | 1592 | 2.79418 | 878.122 | 10 | 6.2832 | 139.757 | -41.677
[10 empty] | 243.766 | 7.23613 | 850.253 | 117.501 | 1599 | 2.70549 | 850.284 | 10 | 6.2832 | 135.326 | -43.526
[10 empty] | 244.02 | 7.39545 | 849.43 | 114.858 | 1604 | 2.70298 | 849.462 | 10 | 6.2832 | 135.196 | -43.58
[10 empty] | 243.766 | -22.634 | 877.397 | -38.765 | 1610 | 2.79307 | 877.688 | 10 | 6.2832 | 139.688 | -41.705
[10 empty] | 243.332 | 22.0809 | 874.405 | 39.6 | 1616 | 2.78351 | 874.683 | 10 | 6.2832 | 139.21 | -41.905
[10 empty] | 242.871 | -8.3971 | 874.316 | -104.12 | 1622 | 2.78257 | 874.356 | 10 | 6.2832 | 139.158 | -41.927
[10 empty] | 242.594 | 48.6768 | 851.451 | 17.4919 | 1627 | 2.71394 | 852.841 | 10 | 6.2832 | 135.733 | -43.356
[10 empty] | 242.422 | 28.666 | 850.234 | 29.66 | 1633 | 2.70724 | 850.717 | 10 | 6.2832 | 135.395 | -43.497
[10 empty] | 242.75 | 8.01944 | 855.14 | 106.633 | 1638 | 2.7217 | 855.178 | 10 | 6.2832 | 136.105 | -43.201
[10 empty] | 243.258 | 24.4182 | 840.88 | 34.4366 | 1644 | 2.67627 | 841.234 | 10 | 6.2832 | 133.886 | -44.127
[10 empty] | 243.875 | 28.4369 | 882.682 | 31.04 | 1649 | 2.81091 | 883.14 | 10 | 6.2832 | 140.556 | -41.343
[10 empty] | 243.938 | 24.556 | 823.9 | 33.5518 | 1655 | 2.62281 | 824.266 | 10 | 6.2832 | 131.186 | -45.254
[10 empty] | 243.43 | 25.4731 | 884.625 | 34.7278 | 1660 | 2.81592 | 884.992 | 10 | 6.2832 | 140.85 | -41.22
[10 empty] | 243.078 | 7.77565 | 846.843 | 108.91 | 1666 | 2.69476 | 846.879 | 10 | 6.2832 | 134.785 | -43.752
[10 empty] | 242.582 | 27.9508 | 840.515 | 30.0713 | 1671 | 2.67552 | 840.979 | 10 | 6.2832 | 133.846 | -44.144
[10 empty] | 242.363 | 11.305 | 854.912 | 75.6222 | 1677 | 2.71966 | 854.987 | 10 | 6.2832 | 136.075 | -43.213
[10 empty] | 242.57 | 8.65503 | 850.921 | 98.3152 | 1682 | 2.70718 | 850.965 | 10 | 6.2832 | 135.435 | -43.48
[10 empty] | 242.871 | 22.9503 | 871.844 | 37.9883 | 1688 | 2.77353 | 872.146 | 10 | 6.2832 | 138.806 | -42.073
[10 empty] | 243.32 | 49.1903 | 871.63 | 17.7195 | 1693 | 2.77744 | 873.017 | 10 | 6.2832 | 138.945 | -42.016
[10 empty] | 243.645 | 15.2661 | 831.877 | 54.4918 | 1699 | 2.647 | 832.017 | 10 | 6.2832 | 132.419 | -44.739
[10 empty] | 243.887 | 13.1184 | 841.382 | 64.1374 | 1705 | 2.68298 | 841.484 | 10 | 6.2832 | 133.926 | -44.11
[10 empty] | 243.754 | 26.6465 | 882.325 | 33.1122 | 1710 | 2.80817 | 882.727 | 10 | 6.2832 | 140.49 | -41.371
[10 empty] | 243.188 | 32.6617 | 890.51 | 27.2647 | 1716 | 2.83517 | 891.109 | 10 | 6.2832 | 141.824 | -40.814
[10 empty] | 242.715 | 13.9878 | 856.194 | 61.2103 | 1721 | 2.72391 | 856.309 | 10 | 6.2832 | 136.285 | -43.125
[10 empty] | 242.582 | 7.91602 | 867.86 | 109.633 | 1727 | 2.75942 | 867.896 | 10 | 6.2832 | 138.13 | -42.356
[10 empty] | 242.641 | 29.5027 | 868.029 | 29.422 | 1732 | 2.76403 | 868.53 | 10 | 6.2832 | 138.23 | -42.314
[10 empty] | 243.293 | 31.0442 | 846.43 | 27.2653 | 1738 | 2.69383 | 846.999 | 10 | 6.2832 | 134.804 | -43.744
[10 empty] | 243.707 | 11.7187 | 847.099 | 72.286 | 1743 | 2.69814 | 847.18 | 10 | 6.2832 | 134.833 | -43.732
[10 empty] | 243.828 | 34.4058 | 851.514 | 24.7492 | 1748 | 2.70992 | 852.209 | 10 | 6.2832 | 135.633 | -43.398
[10 empty] | 243.332 | 30.0513 | 852.009 | 28.3518 | 1754 | 2.71097 | 852.539 | 10 | 6.2832 | 135.685 | -43.376
[10 empty] | 242.895 | 13.8048 | 857.818 | 62.139 | 1760 | 2.73056 | 857.929 | 10 | 6.2832 | 136.543 | -43.018
[10 empty] | 242.703 | 3.14223 | 835.25 | 265.815 | 1765 | 2.65528 | 835.256 | 10 | 6.2832 | 132.935 | -44.524
[10 empty] | 242.75 | -8.6437 | 831.24 | -96.167 | 1771 | 2.64741 | 831.284 | 10 | 6.2832 | 132.303 | -44.787
[10 empty] | 243.332 | -7.2193 | 842.671 | -116.72 | 1776 | 2.68047 | 842.702 | 10 | 6.2832 | 134.12 | -44.029
[10 empty] | 243.73 | -20.827 | 823.335 | -39.531 | 1782 | 2.61715 | 823.598 | 10 | 6.2832 | 131.079 | -45.298
[10 empty] | 243.465 | 16.661 | 838.166 | 50.307 | 1788 | 2.6698 | 838.331 | 10 | 6.2832 | 133.424 | -44.319
[10 empty] | 243.102 | 14.3346 | 830.877 | 57.963 | 1793 | 2.64403 | 831.001 | 10 | 6.2832 | 132.258 | -44.806
[10 empty] | 242.871 | 34.8623 | 792.116 | 22.7213 | 1799 | 2.52053 | 792.883 | 10 | 6.2832 | 126.191 | -47.338
[14 empty] | 1800 |  |  |  |  | 128.0908 | -46.5452
[10 empty] | 242.68 | 26.8278 | 852.144 | 31.7635 | 1804 | 2.71482 | 852.566 | 10 | 6.2832 | 135.69 | -43.374
[10 empty] | 243.004 | 13.5286 | 837.496 | 61.9057 | 1810 | 2.66764 | 837.605 | 10 | 6.2832 | 133.309 | -44.368
[10 empty] | 243.563 | 21.3932 | 788.947 | 36.8784 | 1815 | 2.51056 | 789.237 | 10 | 6.2832 | 125.611 | -47.58
[10 empty] | 243.789 | 17.2948 | 849.172 | 49.0998 | 1820 | 2.70473 | 849.349 | 10 | 6.2832 | 135.178 | -43.588
[10 empty] | 243.355 | -25.141 | 809.987 | -32.218 | 1826 | 2.57901 | 810.377 | 10 | 6.2832 | 128.975 | -46.176
[10 empty] | 242.883 | -4.2108 | 780.559 | -185.37 | 1831 | 2.48362 | 780.57 | 10 | 6.2832 | 124.231 | -48.156
[10 empty] | 242.508 | 30.4283 | 810.74 | 26.6443 | 1837 | 2.58123 | 811.311 | 10 | 6.2832 | 129.124 | -46.114
[10 empty] | 242.785 | -6.8122 | 830.633 | -121.93 | 1842 | 2.64315 | 830.661 | 10 | 6.2832 | 132.203 | -44.829
[10 empty] | 243.113 | 22.5552 | 805.555 | 35.7148 | 1848 | 2.56397 | 805.871 | 10 | 6.2832 | 128.258 | -46.475
[10 empty] | 243.523 | 15.8924 | 809.471 | 50.9344 | 1854 | 2.57627 | 809.627 | 10 | 6.2832 | 128.856 | -46.226
[10 empty] | 243.789 | 8.93946 | 838.642 | 93.8135 | 1860 | 2.66875 | 838.689 | 10 | 6.2832 | 133.481 | -44.296
[10 empty] | 243.684 | 38.3543 | 824.471 | 21.4962 | 1865 | 2.62537 | 825.362 | 10 | 6.2832 | 131.36 | -45.181
[10 empty] | 243.113 | -23.13 | 843.109 | -36.452 | 1871 | 2.68304 | 843.426 | 10 | 6.2832 | 134.235 | -43.981
[10 empty] | 242.691 | 30.0833 | 816.164 | 27.1302 | 1877 | 2.59884 | 816.718 | 10 | 6.2832 | 129.984 | -45.755
[10 empty] | 242.543 | 34.3891 | 839.672 | 24.4168 | 1882 | 2.67365 | 840.376 | 10 | 6.2832 | 133.75 | -44.184
[10 empty] | 242.859 | 13.1213 | 827.942 | 63.0989 | 1888 | 2.63453 | 828.046 | 10 | 6.2832 | 131.787 | -45.003
[10 empty] | 243.355 | 41.7186 | 830.19 | 19.8997 | 1895 | 2.6452 | 831.238 | 10 | 6.2832 | 132.295 | -44.791
[10 empty] | 243.742 | 31.326 | 815.995 | 26.0485 | 1901 | 2.59779 | 816.596 | 10 | 6.2832 | 129.965 | -45.763
[10 empty] | 243.695 | 1.1093 | 803.299 | 724.152 | 1906 | 2.55604 | 803.3 | 10 | 6.2832 | 127.849 | -46.646
[10 empty] | 243.223 | -12.424 | 790.159 | -63.6 | 1912 | 2.51429 | 790.256 | 10 | 6.2832 | 125.773 | -47.513
[10 empty] | 242.727 | 26.697 | 785.521 | 29.4236 | 1918 | 2.50018 | 785.975 | 10 | 6.2832 | 125.091 | -47.797
[10 empty] | 242.559 | 15.4021 | 804.519 | 52.2343 | 1924 | 2.55989 | 804.666 | 10 | 6.2832 | 128.066 | -46.555
[10 empty] | 242.848 | -1.3217 | 790.899 | -598.4 | 1929 | 2.51639 | 790.9 | 10 | 6.2832 | 125.875 | -47.47
[10 empty] | 243.414 | 7.60571 | 789.101 | 103.751 | 1935 | 2.51103 | 789.137 | 10 | 6.2832 | 125.595 | -47.587
[10 empty] | 243.777 | -15.658 | 790.747 | -50.502 | 1940 | 2.51674 | 790.902 | 10 | 6.2832 | 125.876 | -47.47
[10 empty] | 243.645 | 51.4884 | 790.522 | 15.3534 | 1946 | 2.52012 | 792.197 | 10 | 6.2832 | 126.082 | -47.384
[10 empty] | 243.27 | 10.1451 | 812.249 | 80.0629 | 1952 | 2.58426 | 812.312 | 10 | 6.2832 | 129.283 | -46.048
[10 empty] | 242.969 | -7.4232 | 777.685 | -104.76 | 1958 | 2.47441 | 777.721 | 10 | 6.2832 | 123.778 | -48.345
[10 empty] | 242.75 | -2.1769 | 785.932 | -361.03 | 1963 | 2.50001 | 785.935 | 10 | 6.2832 | 125.085 | -47.8
[10 empty] | 242.582 | -2.9014 | 828.666 | -285.61 | 1969 | 2.63657 | 828.671 | 10 | 6.2832 | 131.887 | -44.961
[10 empty] | 243.137 | 2.01946 | 834.758 | 413.356 | 1974 | 2.65557 | 834.76 | 10 | 6.2832 | 132.856 | -44.557
[10 empty] | 243.73 | 3.37544 | 805.859 | 238.742 | 1980 | 2.5635 | 805.866 | 10 | 6.2832 | 128.257 | -46.476
[10 empty] | 243.898 | 12.5895 | 794.424 | 63.1019 | 1985 | 2.52782 | 794.523 | 10 | 6.2832 | 126.452 | -47.229
[10 empty] | 243.355 | 18.0859 | 784.568 | 43.3801 | 1991 | 2.49657 | 784.777 | 10 | 6.2832 | 124.901 | -47.876
[10 empty] | 242.945 | -4.6574 | 800.047 | -171.78 | 1997 | 2.54514 | 800.06 | 10 | 6.2832 | 127.333 | -46.861
[10 empty] | 242.605 | 30.3299 | 804.192 | 26.5148 | 2002 | 2.5603 | 804.763 | 10 | 6.2832 | 128.082 | -46.549
[10 empty] | 242.629 | -13.994 | 806.31 | -57.62 | 2008 | 2.5656 | 806.431 | 10 | 6.2832 | 128.347 | -46.438
[10 empty] | 243.102 | 32.5841 | 804.017 | 24.6751 | 2014 | 2.56012 | 804.677 | 10 | 6.2832 | 128.068 | -46.555
[10 empty] | 243.5 | 37.4821 | 777.826 | 20.7519 | 2020 | 2.47732 | 778.728 | 10 | 6.2832 | 123.938 | -48.278
[10 empty] | 243.828 | 3.28881 | 785.268 | 238.769 | 2025 | 2.4982 | 785.275 | 10 | 6.2832 | 124.98 | -47.843
[10 empty] | 243.574 | -1.2572 | 813.175 | -646.84 | 2031 | 2.58706 | 813.176 | 10 | 6.2832 | 129.421 | -45.99
[10 empty] | 243.004 | 13.1169 | 788.235 | 60.0929 | 2037 | 2.50811 | 788.344 | 10 | 6.2832 | 125.469 | -47.639
[10 empty] | 242.629 | 53.9061 | 765.799 | 14.2062 | 2044 | 2.44222 | 767.694 | 10 | 6.2832 | 122.182 | -49.011
[10 empty] | 242.605 | 1.74777 | 761.408 | 435.646 | 2049 | 2.42251 | 761.41 | 10 | 6.2832 | 121.182 | -49.428
[10 empty] | 243.125 | 56.8857 | 798.923 | 14.0444 | 2055 | 2.54805 | 800.946 | 10 | 6.2832 | 127.474 | -46.803
[10 empty] | 243.523 | -16.142 | 786.12 | -48.7 | 2061 | 2.50146 | 786.286 | 10 | 6.2832 | 125.141 | -47.776
[10 empty] | 243.766 | 16.9113 | 792.38 | 46.8551 | 2067 | 2.52123 | 792.561 | 10 | 6.2832 | 126.14 | -47.359
[10 empty] | 243.309 | 13.0644 | 766.7 | 58.6862 | 2073 | 2.43936 | 766.811 | 10 | 6.2832 | 122.041 | -49.07
[10 empty] | 242.848 | -26.281 | 800.984 | -30.478 | 2079 | 2.54974 | 801.415 | 10 | 6.2832 | 127.549 | -46.771
[10 empty] | 242.617 | 31.2681 | 778.602 | 24.9009 | 2085 | 2.47901 | 779.229 | 10 | 6.2832 | 124.018 | -48.245
[10 empty] | 242.906 | 9.50219 | 732.259 | 77.0621 | 2090 | 2.32992 | 732.321 | 10 | 6.2832 | 116.552 | -51.36
[10 empty] | 243.293 | 12.1553 | 804.184 | 66.1594 | 2096 | 2.55855 | 804.276 | 10 | 6.2832 | 128.004 | -46.581
[10 empty] | 243.742 | 29.5983 | 811.078 | 27.4029 | 2101 | 2.58211 | 811.618 | 10 | 6.2832 | 129.173 | -46.094
[10 empty] | 243.453 | 17.016 | 783.838 | 46.0647 | 2108 | 2.49412 | 784.022 | 10 | 6.2832 | 124.781 | -47.927
[10 empty] | 243.102 | -16.047 | 776.858 | -48.411 | 2113 | 2.4719 | 777.024 | 10 | 6.2832 | 123.667 | -48.391
[10 empty] | 242.703 | 17.4562 | 798.951 | 45.7689 | 2119 | 2.54216 | 799.141 | 10 | 6.2832 | 127.187 | -46.922
[10 empty] | 242.934 | 10.5463 | 739.637 | 70.1325 | 2125 | 2.35307 | 739.712 | 10 | 6.2832 | 117.729 | -50.87
[10 empty] | 243.477 | 7.98964 | 772.69 | 96.7115 | 2130 | 2.4582 | 772.731 | 10 | 6.2832 | 122.984 | -48.676
[10 empty] | 243.816 | -5.759 | 770.942 | -133.87 | 2136 | 2.45272 | 770.963 | 10 | 6.2832 | 122.702 | -48.794
[10 empty] | 243.512 | 24.2003 | 802.112 | 33.1447 | 2141 | 2.55243 | 802.477 | 10 | 6.2832 | 127.718 | -46.701
[10 empty] | 243.102 | -13.646 | 764.583 | -56.029 | 2146 | 2.43243 | 764.704 | 10 | 6.2832 | 121.706 | -49.21
[10 empty] | 242.75 | 37.6826 | 793.353 | 21.0535 | 2152 | 2.52659 | 794.247 | 10 | 6.2832 | 126.408 | -47.247
[10 empty] | 242.41 | 1.47039 | 762.157 | 518.337 | 2157 | 2.42461 | 762.159 | 10 | 6.2832 | 121.301 | -49.379
[10 empty] | 242.508 | 51.5126 | 731.647 | 14.2033 | 2163 | 2.33313 | 733.458 | 10 | 6.2832 | 116.733 | -51.285
[10 empty] | 242.957 | 26.8134 | 773.652 | 28.8532 | 2168 | 2.46304 | 774.117 | 10 | 6.2832 | 123.204 | -48.584
[10 empty] | 243.391 | 32.6521 | 768.605 | 23.5392 | 2174 | 2.44747 | 769.299 | 10 | 6.2832 | 122.437 | -48.904
[10 empty] | 243.73 | 17.1647 | 762.811 | 44.4407 | 2180 | 2.42759 | 763.004 | 10 | 6.2832 | 121.436 | -49.323
[10 empty] | 243.598 | 15.9165 | 750.098 | 47.1271 | 2185 | 2.38706 | 750.267 | 10 | 6.2832 | 119.408 | -50.169
[10 empty] | 243.125 | 16.1523 | 752.458 | 46.5851 | 2191 | 2.39412 | 752.631 | 10 | 6.2832 | 119.785 | -50.011
[10 empty] | 242.652 | 46.7904 | 746.5 | 15.9541 | 2197 | 2.37936 | 747.965 | 10 | 6.2832 | 119.042 | -50.321
[10 empty] | 242.277 | -19.313 | 758.929 | -39.296 | 2203 | 2.41517 | 759.175 | 10 | 6.2832 | 120.826 | -49.577
[10 empty] | 242.738 | 34.1664 | 747.25 | 21.8709 | 2208 | 2.37948 | 748.03 | 10 | 6.2832 | 119.052 | -50.317
[10 empty] | 243.355 | 46.7873 | 760.572 | 16.2559 | 2215 | 2.42461 | 762.01 | 10 | 6.2832 | 121.277 | -49.389
[10 empty] | 243.742 | -11.318 | 739.852 | -65.372 | 2221 | 2.35365 | 739.939 | 10 | 6.2832 | 117.765 | -50.854
[10 empty] | 243.789 | 36.0118 | 745.71 | 20.7074 | 2226 | 2.37505 | 746.579 | 10 | 6.2832 | 118.821 | -50.413
[10 empty] | 243.523 | 13.4083 | 796.965 | 59.438 | 2232 | 2.5354 | 797.077 | 10 | 6.2832 | 126.858 | -47.059
[10 empty] | 243.016 | -11.406 | 755.346 | -66.221 | 2238 | 2.40321 | 755.432 | 10 | 6.2832 | 120.23 | -49.825
[10 empty] | 242.75 | -4.832 | 765.704 | -158.47 | 2243 | 2.43575 | 765.719 | 10 | 6.2832 | 121.868 | -49.142
[10 empty] | 242.387 | -43.73 | 770.088 | -17.61 | 2249 | 2.45359 | 771.329 | 10 | 6.2832 | 122.76 | -48.77
[10 empty] | 242.762 | 62.1916 | 772.838 | 12.4267 | 2254 | 2.46624 | 775.337 | 10 | 6.2832 | 123.398 | -48.503
[10 empty] | 243.32 | 65.9468 | 749.648 | 11.3675 | 2260 | 2.39388 | 752.543 | 10 | 6.2832 | 119.771 | -50.017
[10 empty] | 243.863 | 33.1471 | 722.068 | 21.7838 | 2266 | 2.29954 | 722.829 | 10 | 6.2832 | 115.041 | -51.991
[10 empty] | 244.031 | 50.3293 | 748.775 | 14.8775 | 2272 | 2.38764 | 750.465 | 10 | 6.2832 | 119.44 | -50.155
[10 empty] | 243.512 | 39.0476 | 739.65 | 18.9423 | 2278 | 2.3561 | 740.68 | 10 | 6.2832 | 117.883 | -50.805
[10 empty] | 243.055 | 12.6558 | 731.085 | 57.7667 | 2283 | 2.32584 | 731.195 | 10 | 6.2832 | 116.373 | -51.435
[10 empty] | 242.859 | 30.7236 | 708.95 | 23.0751 | 2289 | 2.25697 | 709.615 | 10 | 6.2832 | 112.938 | -52.869
[10 empty] | 242.641 | 18.529 | 751.01 | 40.5316 | 2295 | 2.38968 | 751.238 | 10 | 6.2832 | 119.563 | -50.104
[10 empty] | 242.727 | 32.7643 | 780.225 | 23.8132 | 2300 | 2.48403 | 780.912 | 10 | 6.2832 | 124.286 | -48.133
[10 empty] | 243.332 | 17.0037 | 745.553 | 43.8466 | 2307 | 2.37231 | 745.747 | 10 | 6.2832 | 118.689 | -50.469
[10 empty] | 243.805 | 22.339 | 732.37 | 32.7843 | 2313 | 2.33079 | 732.71 | 10 | 6.2832 | 116.614 | -51.335
[10 empty] | 243.523 | 6.86644 | 704.939 | 102.664 | 2320 | 2.24251 | 704.972 | 10 | 6.2832 | 112.199 | -53.177
[10 empty] | 243.172 | 31.9814 | 732.793 | 22.9131 | 2326 | 2.33318 | 733.49 | 10 | 6.2832 | 116.738 | -51.283
[10 empty] | 242.715 | -13.689 | 751.524 | -54.901 | 2332 | 2.39132 | 751.649 | 10 | 6.2832 | 119.628 | -50.077
[10 empty] | 242.473 | -12.37 | 728.652 | -58.905 | 2338 | 2.31849 | 728.757 | 10 | 6.2832 | 115.985 | -51.597
[10 empty] | 242.918 | 18.4145 | 756.744 | 41.0951 | 2343 | 2.40805 | 756.968 | 10 | 6.2832 | 120.475 | -49.723
[10 empty] | 243.379 | 11.996 | 751.23 | 62.6236 | 2349 | 2.39015 | 751.326 | 10 | 6.2832 | 119.577 | -50.098
[10 empty] | 243.777 | 40.2435 | 755.763 | 18.7797 | 2354 | 2.40729 | 756.833 | 10 | 6.2832 | 120.453 | -49.732
[10 empty] | 243.852 | 16.7418 | 718.7 | 42.9284 | 2360 | 2.28671 | 718.895 | 10 | 6.2832 | 114.415 | -52.252
[10 empty] | 243.441 | 32.0812 | 759.543 | 23.6756 | 2366 | 2.41826 | 760.22 | 10 | 6.2832 | 120.992 | -49.507
[10 empty] | 243.004 | 27.6018 | 715.614 | 25.9264 | 2372 | 2.27779 | 716.146 | 10 | 6.2832 | 113.978 | -52.435
[10 empty] | 242.762 | 51.1135 | 737.569 | 14.43 | 2377 | 2.35178 | 739.338 | 10 | 6.2832 | 117.669 | -50.894
[10 empty] | 242.559 | 13.364 | 718.775 | 53.7842 | 2383 | 2.28677 | 718.899 | 10 | 6.2832 | 114.416 | -52.252
[10 empty] | 242.68 | -1.2083 | 749.984 | -620.69 | 2388 | 2.38584 | 749.985 | 10 | 6.2832 | 119.363 | -50.187
[10 empty] | 243.32 | 48.748 | 697.887 | 14.3162 | 2394 | 2.22508 | 699.587 | 10 | 6.2832 | 111.342 | -53.535
[10 empty] | 243.73 | 12.8034 | 725.439 | 56.6598 | 2400 | 2.30753 | 725.552 | 10 | 6.2832 | 115.475 | -51.81
[10 empty] | 243.73 | 8.13113 | 702.675 | 86.4179 | 2405 | 2.23557 | 702.722 | 10 | 6.2832 | 111.841 | -53.326
[10 empty] | 243.234 | 18.886 | 711.361 | 37.6661 | 2410 | 2.26385 | 711.612 | 10 | 6.2832 | 113.256 | -52.736