## Protokoll_1
Parameter:
Auftrags-Nr. | : | ULMBE02681 6/1 | Länge [mm] | : | - | : | Frequenz [rad/s] | : | 6.2832 | G' | G'' | tan delta | Zeit | Drehmoment | G* | CMD Deform. | Frequenz | Eta* | Auf- bzw. Abbau | Zeit | Eta* | Auf- bzw. Abbau | Max.Skalierwert für Auf-/Abbau
Auftraggeber | : |  | Breite [mm] | : | - | : | Startfrequenz [rad/s] | : | - | Pa | Pa |  | s | g-cm | Pa | % | rad/s | Pa-s | % | s | Pa-s | %
Partie/Ansatz | : | MT200WT30Rundplatte | Höhe [mm] | : | - | : | Endfrequenz [rad/s] | : | - | 432.877 | 6104.39 | 14.1019 | 6 | 9.74556 | 6119.72 | 5 | 6.2832 | 973.98 | 0 | 6 | 973.98 | 0 | 100
Bemerkung | : | Rundplatte 25x2mm | Durchmesser [mm] | : | - | : | Deformation [%] | : | 5 | 422.449 | 6048.67 | 14.3181 | 12 | 9.67606 | 6063.41 | 5 | 6.2832 | 965.019 | -0.9201 | 300 | 836.275 | -14.138
Prüfer | : | 21931 | Temperatur [°C] | : | 200 | : | Startdeformation [%] | : | - | 391.117 | 5968.38 | 15.2598 | 17 | 9.56807 | 5981.18 | 5 | 6.2832 | 951.931 | -2.2638 | 600 | 799.2454 | -17.9402
Prüfdatum | : | 2013-10-24 11:13 | Starttemperatur [°C] | : | - | : | Enddeformation [%] | : | - | 404.252 | 5953 | 14.726 | 22 | 9.51489 | 5966.71 | 5 | 6.2832 | 949.629 | -2.5001 | 900 | 773.5956 | -20.57367
|  |  | Endtemperatur [°C] | : | - | : | Spalt [mm] | : | 1,5 | 411.812 | 5883.68 | 14.2873 | 27 | 9.42999 | 5898.07 | 5 | 6.2832 | 938.705 | -3.6218 | 1200 | 744.3777 | -23.57333
[6 empty] | : |  |  |  | 420.458 | 5823.46 | 13.8503 | 33 | 9.30591 | 5838.62 | 5 | 6.2832 | 929.243 | -4.5932 | 1500 | 720.1284 | -26.0635
[6 empty] | : |  |  |  | 402.979 | 5791.53 | 14.3718 | 38 | 9.29448 | 5805.53 | 5 | 6.2832 | 923.976 | -5.134 | 1800 | 701.1907 | -28.00733
[6 empty] | : |  |  |  | 398.879 | 5739.14 | 14.3882 | 43 | 9.19606 | 5752.98 | 5 | 6.2832 | 915.613 | -5.9926
[10 empty] | 388.145 | 5705.52 | 14.6995 | 48 | 9.16597 | 5718.71 | 5 | 6.2832 | 910.158 | -6.5527
[10 empty] | 350.923 | 5697.35 | 16.2353 | 54 | 9.12119 | 5708.15 | 5 | 6.2832 | 908.477 | -6.7253
[10 empty] | 378.568 | 5644.67 | 14.9106 | 59 | 9.04142 | 5657.35 | 5 | 6.2832 | 900.392 | -7.5554
[10 empty] | 378.359 | 5631.24 | 14.8833 | 64 | 8.98684 | 5643.94 | 5 | 6.2832 | 898.258 | -7.7745
[10 empty] | 375.031 | 5608.81 | 14.9556 | 69 | 8.97775 | 5621.33 | 5 | 6.2832 | 894.66 | -8.1439
[10 empty] | 358.961 | 5583.44 | 15.5545 | 75 | 8.96469 | 5594.97 | 5 | 6.2832 | 890.465 | -8.5747
[10 empty] | 387.714 | 5579.52 | 14.3908 | 80 | 8.93646 | 5592.98 | 5 | 6.2832 | 890.148 | -8.6072
[10 empty] | 388.902 | 5576.93 | 14.3402 | 85 | 8.90918 | 5590.47 | 5 | 6.2832 | 889.748 | -8.6482
[10 empty] | 381.174 | 5567.92 | 14.6073 | 90 | 8.90754 | 5580.96 | 5 | 6.2832 | 888.234 | -8.8037
[10 empty] | 350.449 | 5498.21 | 15.6891 | 96 | 8.79209 | 5509.37 | 5 | 6.2832 | 876.841 | -9.9734
[10 empty] | 367.826 | 5496.01 | 14.9419 | 101 | 8.79792 | 5508.31 | 5 | 6.2832 | 876.672 | -9.9908
[10 empty] | 333.965 | 5466.67 | 16.369 | 106 | 8.72165 | 5476.86 | 5 | 6.2832 | 871.667 | -10.505
[10 empty] | 326.818 | 5458 | 16.7004 | 111 | 8.73098 | 5467.78 | 5 | 6.2832 | 870.222 | -10.653
[10 empty] | 339.324 | 5425.17 | 15.9882 | 116 | 8.69693 | 5435.77 | 5 | 6.2832 | 865.127 | -11.176
[10 empty] | 332.635 | 5450.37 | 16.3854 | 122 | 8.68713 | 5460.51 | 5 | 6.2832 | 869.065 | -10.772
[10 empty] | 328.225 | 5432.64 | 16.5516 | 127 | 8.70253 | 5442.54 | 5 | 6.2832 | 866.205 | -11.065
[10 empty] | 316.464 | 5435.2 | 17.1748 | 132 | 8.66404 | 5444.4 | 5 | 6.2832 | 866.501 | -11.035
[10 empty] | 330.172 | 5381.88 | 16.3002 | 137 | 8.63209 | 5391.99 | 5 | 6.2832 | 858.16 | -11.891
[10 empty] | 310.847 | 5382.6 | 17.3159 | 143 | 8.60527 | 5391.57 | 5 | 6.2832 | 858.092 | -11.898
[10 empty] | 362.266 | 5329.94 | 14.7128 | 148 | 8.56305 | 5342.23 | 5 | 6.2832 | 850.24 | -12.705
[10 empty] | 333.14 | 5344.86 | 16.0439 | 153 | 8.55676 | 5355.23 | 5 | 6.2832 | 852.309 | -12.492
[10 empty] | 326.509 | 5359.63 | 16.415 | 158 | 8.56982 | 5369.57 | 5 | 6.2832 | 854.59 | -12.258
[10 empty] | 344.614 | 5337.39 | 15.488 | 164 | 8.54136 | 5348.51 | 5 | 6.2832 | 851.239 | -12.602
[10 empty] | 334.715 | 5339.72 | 15.953 | 169 | 8.54789 | 5350.2 | 5 | 6.2832 | 851.509 | -12.574
[10 empty] | 347.03 | 5326.78 | 15.3496 | 174 | 8.53763 | 5338.07 | 5 | 6.2832 | 849.578 | -12.773
[10 empty] | 333.964 | 5313.46 | 15.9103 | 179 | 8.50941 | 5323.94 | 5 | 6.2832 | 847.329 | -13.003
[10 empty] | 352.35 | 5306.09 | 15.0592 | 185 | 8.50451 | 5317.77 | 5 | 6.2832 | 846.348 | -13.104
[10 empty] | 350.659 | 5302.65 | 15.122 | 190 | 8.48002 | 5314.23 | 5 | 6.2832 | 845.784 | -13.162
[10 empty] | 290.99 | 5298.58 | 18.2088 | 195 | 8.48049 | 5306.57 | 5 | 6.2832 | 844.564 | -13.287
[10 empty] | 347.527 | 5294.36 | 15.2344 | 200 | 8.50754 | 5305.75 | 5 | 6.2832 | 844.434 | -13.301
[10 empty] | 321.516 | 5275.03 | 16.4067 | 206 | 8.46183 | 5284.82 | 5 | 6.2832 | 841.103 | -13.643
[10 empty] | 319.136 | 5281.09 | 16.5481 | 211 | 8.44317 | 5290.73 | 5 | 6.2832 | 842.043 | -13.546
[10 empty] | 343.031 | 5280.1 | 15.3925 | 216 | 8.45646 | 5291.23 | 5 | 6.2832 | 842.122 | -13.538
[10 empty] | 342.088 | 5294.29 | 15.4764 | 221 | 8.45856 | 5305.33 | 5 | 6.2832 | 844.367 | -13.308
[10 empty] | 337.357 | 5292.83 | 15.6891 | 227 | 8.46416 | 5303.57 | 5 | 6.2832 | 844.087 | -13.336
[10 empty] | 339.545 | 5291.54 | 15.5842 | 232 | 8.46299 | 5302.43 | 5 | 6.2832 | 843.905 | -13.355
[10 empty] | 329.942 | 5266.14 | 15.9608 | 237 | 8.456 | 5276.47 | 5 | 6.2832 | 839.773 | -13.779
[10 empty] | 333.159 | 5313.82 | 15.9498 | 242 | 8.50941 | 5324.25 | 5 | 6.2832 | 847.378 | -12.998
[10 empty] | 336.078 | 5246.07 | 15.6097 | 248 | 8.41308 | 5256.82 | 5 | 6.2832 | 836.647 | -14.1
[10 empty] | 296.11 | 5297.32 | 17.8897 | 253 | 8.45716 | 5305.59 | 5 | 6.2832 | 844.409 | -13.303
[10 empty] | 287.052 | 5244.41 | 18.2699 | 258 | 8.38766 | 5252.26 | 5 | 6.2832 | 835.921 | -14.175
[10 empty] | 316.877 | 5254.36 | 16.5817 | 263 | 8.41052 | 5263.91 | 5 | 6.2832 | 837.775 | -13.984
[10 empty] | 333.33 | 5220.65 | 15.6621 | 269 | 8.33984 | 5231.28 | 5 | 6.2832 | 832.582 | -14.518
[10 empty] | 348.275 | 5203.89 | 14.9419 | 274 | 8.33565 | 5215.53 | 5 | 6.2832 | 830.075 | -14.775
[10 empty] | 331.993 | 5226.05 | 15.7414 | 279 | 8.36947 | 5236.59 | 5 | 6.2832 | 833.427 | -14.431
[10 empty] | 306.367 | 5198.9 | 16.9695 | 284 | 8.32235 | 5207.92 | 5 | 6.2832 | 828.864 | -14.899
[10 empty] | 315.462 | 5183.52 | 16.4315 | 290 | 8.2953 | 5193.11 | 5 | 6.2832 | 826.507 | -15.141
[10 empty] | 313.992 | 5177.38 | 16.4889 | 295 | 8.28247 | 5186.9 | 5 | 6.2832 | 825.518 | -15.243
[10 empty] | 305.424 | 5245.6 | 17.1748 | 300 | 8.37553 | 5254.48 | 5 | 6.2832 | 836.275 | -14.138
[10 empty] | 341.707 | 5196.19 | 15.2066 | 306 | 8.34031 | 5207.41 | 5 | 6.2832 | 828.783 | -14.908
[10 empty] | 331.685 | 5198.63 | 15.6734 | 311 | 8.32958 | 5209.2 | 5 | 6.2832 | 829.068 | -14.878
[10 empty] | 316.477 | 5184.54 | 16.382 | 316 | 8.2925 | 5194.19 | 5 | 6.2832 | 826.678 | -15.124
[10 empty] | 288.958 | 5219.16 | 18.062 | 321 | 8.34334 | 5227.16 | 5 | 6.2832 | 831.925 | -14.585
[10 empty] | 305.004 | 5210.97 | 17.0849 | 327 | 8.35477 | 5219.88 | 5 | 6.2832 | 830.768 | -14.704
[10 empty] | 324.495 | 5226.7 | 16.1072 | 332 | 8.34941 | 5236.77 | 5 | 6.2832 | 833.455 | -14.428
[10 empty] | 322.824 | 5204.92 | 16.1231 | 337 | 8.33355 | 5214.93 | 5 | 6.2832 | 829.979 | -14.785
[10 empty] | 316.132 | 5205 | 16.4647 | 342 | 8.31536 | 5214.6 | 5 | 6.2832 | 829.926 | -14.79
[10 empty] | 308.961 | 5218.51 | 16.8905 | 349 | 8.32935 | 5227.65 | 5 | 6.2832 | 832.004 | -14.577
[10 empty] | 310.056 | 5177.85 | 16.6998 | 354 | 8.29879 | 5187.13 | 5 | 6.2832 | 825.555 | -15.239
[10 empty] | 320.864 | 5173.33 | 16.1231 | 359 | 8.2799 | 5183.27 | 5 | 6.2832 | 824.941 | -15.302
[10 empty] | 294.781 | 5166.03 | 17.525 | 364 | 8.26241 | 5174.44 | 5 | 6.2832 | 823.535 | -15.446
[10 empty] | 309.867 | 5206.89 | 16.8036 | 370 | 8.30673 | 5216.1 | 5 | 6.2832 | 830.165 | -14.766
[10 empty] | 330.473 | 5179.84 | 15.674 | 375 | 8.26334 | 5190.38 | 5 | 6.2832 | 826.072 | -15.186
[10 empty] | 339.768 | 5137.97 | 15.122 | 380 | 8.24515 | 5149.2 | 5 | 6.2832 | 819.518 | -15.859
[10 empty] | 299.142 | 5151.02 | 17.2193 | 386 | 8.24305 | 5159.7 | 5 | 6.2832 | 821.19 | -15.687
[10 empty] | 328.038 | 5151.58 | 15.7042 | 391 | 8.24049 | 5162.01 | 5 | 6.2832 | 821.557 | -15.649
[10 empty] | 309.191 | 5158.36 | 16.6834 | 396 | 8.22486 | 5167.62 | 5 | 6.2832 | 822.449 | -15.558
[10 empty] | 316.035 | 5177.3 | 16.382 | 402 | 8.25658 | 5186.94 | 5 | 6.2832 | 825.524 | -15.242
[10 empty] | 325.001 | 5114.75 | 15.7377 | 407 | 8.17705 | 5125.06 | 5 | 6.2832 | 815.677 | -16.253
[10 empty] | 318.245 | 5114.48 | 16.0709 | 412 | 8.19967 | 5124.37 | 5 | 6.2832 | 815.567 | -16.265
[10 empty] | 302.077 | 5123.44 | 16.9607 | 417 | 8.20667 | 5132.33 | 5 | 6.2832 | 816.834 | -16.134
[10 empty] | 314.888 | 5117.42 | 16.2516 | 423 | 8.19431 | 5127.09 | 5 | 6.2832 | 816 | -16.22
[10 empty] | 302.089 | 5113.03 | 16.9256 | 428 | 8.18894 | 5121.94 | 5 | 6.2832 | 815.181 | -16.304
[10 empty] | 326.358 | 5115.35 | 15.6741 | 434 | 8.18451 | 5125.75 | 5 | 6.2832 | 815.786 | -16.242
[10 empty] | 307.328 | 5096.04 | 16.5817 | 439 | 8.14836 | 5105.29 | 5 | 6.2832 | 812.531 | -16.576
[10 empty] | 339.227 | 5115.37 | 15.0795 | 445 | 8.16772 | 5126.61 | 5 | 6.2832 | 815.923 | -16.228
[10 empty] | 309.5 | 5104.61 | 16.4931 | 450 | 8.17891 | 5113.98 | 5 | 6.2832 | 813.913 | -16.434
[10 empty] | 306.736 | 5106.96 | 16.6494 | 455 | 8.16538 | 5116.16 | 5 | 6.2832 | 814.26 | -16.399
[10 empty] | 314.254 | 5089.18 | 16.1945 | 461 | 8.14159 | 5098.87 | 5 | 6.2832 | 811.508 | -16.681
[10 empty] | 322.935 | 5110.8 | 15.8261 | 466 | 8.16259 | 5120.99 | 5 | 6.2832 | 815.028 | -16.32
[10 empty] | 330.199 | 5087.58 | 15.4076 | 471 | 8.13273 | 5098.28 | 5 | 6.2832 | 811.415 | -16.691
[10 empty] | 301.713 | 5109.08 | 16.9336 | 477 | 8.17751 | 5117.98 | 5 | 6.2832 | 814.549 | -16.369
[10 empty] | 316.661 | 5068.02 | 16.0046 | 482 | 8.11174 | 5077.9 | 5 | 6.2832 | 808.171 | -17.024
[10 empty] | 272.613 | 5094.57 | 18.6879 | 487 | 8.14463 | 5101.86 | 5 | 6.2832 | 811.984 | -16.632
[10 empty] | 316.015 | 5096.19 | 16.1264 | 493 | 8.15279 | 5105.98 | 5 | 6.2832 | 812.64 | -16.565
[10 empty] | 303.147 | 5093.96 | 16.8036 | 498 | 8.1353 | 5102.97 | 5 | 6.2832 | 812.161 | -16.614
[10 empty] | 324.569 | 5092.21 | 15.6891 | 503 | 8.15792 | 5102.54 | 5 | 6.2832 | 812.093 | -16.621
[10 empty] | 297.448 | 5103.24 | 17.1568 | 508 | 8.15652 | 5111.9 | 5 | 6.2832 | 813.582 | -16.468
[10 empty] | 328.923 | 5056.99 | 15.3744 | 514 | 8.10894 | 5067.67 | 5 | 6.2832 | 806.543 | -17.191
[10 empty] | 340.636 | 5089.76 | 14.9419 | 519 | 8.13856 | 5101.14 | 5 | 6.2832 | 811.87 | -16.644
[10 empty] | 317.882 | 5040.4 | 15.8562 | 524 | 8.06626 | 5050.41 | 5 | 6.2832 | 803.796 | -17.473
[10 empty] | 309.047 | 5085.8 | 16.4564 | 530 | 8.1262 | 5095.18 | 5 | 6.2832 | 810.921 | -16.742
[10 empty] | 324.712 | 5060.39 | 15.5842 | 535 | 8.09471 | 5070.79 | 5 | 6.2832 | 807.04 | -17.14
[10 empty] | 322.119 | 5039.03 | 15.6434 | 540 | 8.06999 | 5049.31 | 5 | 6.2832 | 803.621 | -17.491
[10 empty] | 319.359 | 5034.67 | 15.7649 | 546 | 8.07139 | 5044.79 | 5 | 6.2832 | 802.901 | -17.565
[10 empty] | 323.043 | 5024.79 | 15.5545 | 551 | 8.05786 | 5035.16 | 5 | 6.2832 | 801.369 | -17.722
[10 empty] | 287.327 | 5024.62 | 17.4875 | 557 | 8.05413 | 5032.83 | 5 | 6.2832 | 800.998 | -17.76
[10 empty] | 293.375 | 5038.66 | 17.1748 | 562 | 8.06159 | 5047.2 | 5 | 6.2832 | 803.284 | -17.526
[10 empty] | 294.786 | 4999.79 | 16.9607 | 567 | 8.0371 | 5008.48 | 5 | 6.2832 | 797.122 | -18.158
[10 empty] | 327.96 | 4996.47 | 15.235 | 573 | 8.02311 | 5007.22 | 5 | 6.2832 | 796.922 | -18.179
[10 empty] | 272.671 | 5032.34 | 18.4557 | 578 | 8.03477 | 5039.72 | 5 | 6.2832 | 802.094 | -17.648
[10 empty] | 300.45 | 4988.12 | 16.6021 | 583 | 7.9767 | 4997.16 | 5 | 6.2832 | 795.32 | -18.343
[10 empty] | 292.009 | 5005.78 | 17.1425 | 589 | 8.01495 | 5014.29 | 5 | 6.2832 | 798.046 | -18.063
[10 empty] | 287.512 | 5017.12 | 17.4501 | 594 | 8.02264 | 5025.35 | 5 | 6.2832 | 799.808 | -17.883
[10 empty] | 282.971 | 5009.93 | 17.7047 | 599 | 8.00655 | 5017.91 | 5 | 6.2832 | 798.623 | -18.004
[13 empty] | 600 |  |  |  |  | 799.2454 | -17.9402
[10 empty] | 324.815 | 5026.98 | 15.4765 | 604 | 8.04573 | 5037.46 | 5 | 6.2832 | 801.735 | -17.685
[10 empty] | 266.773 | 5008.37 | 18.7739 | 610 | 8.00795 | 5015.47 | 5 | 6.2832 | 798.234 | -18.044
[10 empty] | 310.757 | 5010.38 | 16.1231 | 615 | 8.03267 | 5020.01 | 5 | 6.2832 | 798.957 | -17.97
[10 empty] | 284.187 | 5012.65 | 17.6386 | 620 | 8.00445 | 5020.7 | 5 | 6.2832 | 799.067 | -17.959
[10 empty] | 312.968 | 5001.57 | 15.9811 | 626 | 8.02847 | 5011.35 | 5 | 6.2832 | 797.579 | -18.111
[10 empty] | 315.723 | 5047.86 | 15.9882 | 631 | 8.08422 | 5057.72 | 5 | 6.2832 | 804.959 | -17.354
[10 empty] | 312.6 | 5033.67 | 16.1026 | 636 | 8.06159 | 5043.37 | 5 | 6.2832 | 802.675 | -17.588
[10 empty] | 325.446 | 5014.35 | 15.4076 | 642 | 8.02801 | 5024.9 | 5 | 6.2832 | 799.735 | -17.89
[10 empty] | 272.263 | 5019.15 | 18.4349 | 647 | 8.02264 | 5026.53 | 5 | 6.2832 | 799.995 | -17.863
[10 empty] | 288.61 | 5010.62 | 17.3612 | 652 | 8.01425 | 5018.92 | 5 | 6.2832 | 798.784 | -17.988
[10 empty] | 308.208 | 5013.85 | 16.2678 | 658 | 8.01658 | 5023.32 | 5 | 6.2832 | 799.483 | -17.916
[10 empty] | 311.203 | 4981.69 | 16.0078 | 663 | 7.99512 | 4991.4 | 5 | 6.2832 | 794.404 | -18.437
[10 empty] | 308.624 | 4989.34 | 16.1664 | 668 | 8.00072 | 4998.87 | 5 | 6.2832 | 795.593 | -18.315
[10 empty] | 297.238 | 4999.83 | 16.8209 | 674 | 7.98882 | 5008.66 | 5 | 6.2832 | 797.15 | -18.155
[10 empty] | 312.222 | 4979.89 | 15.9498 | 679 | 7.99792 | 4989.66 | 5 | 6.2832 | 794.127 | -18.466
[10 empty] | 277.029 | 5008.09 | 18.0779 | 684 | 8.01681 | 5015.75 | 5 | 6.2832 | 798.278 | -18.04
[10 empty] | 295.258 | 4961.41 | 16.8036 | 690 | 7.94847 | 4970.19 | 5 | 6.2832 | 791.028 | -18.784
[10 empty] | 297.016 | 4996.08 | 16.8209 | 695 | 7.96573 | 5004.91 | 5 | 6.2832 | 796.553 | -18.217
[10 empty] | 321.693 | 4958.87 | 15.4149 | 700 | 7.93098 | 4969.29 | 5 | 6.2832 | 790.885 | -18.799
[10 empty] | 295.906 | 4926.66 | 16.6494 | 706 | 7.85471 | 4935.54 | 5 | 6.2832 | 785.513 | -19.35
[10 empty] | 293.836 | 4953.88 | 16.8593 | 712 | 7.93261 | 4962.58 | 5 | 6.2832 | 789.818 | -18.908
[10 empty] | 290.636 | 4952.56 | 17.0404 | 717 | 7.92188 | 4961.08 | 5 | 6.2832 | 789.578 | -18.933
[10 empty] | 289.805 | 4946.13 | 17.0671 | 722 | 7.91325 | 4954.62 | 5 | 6.2832 | 788.549 | -19.038
[10 empty] | 299.646 | 4933.59 | 16.4647 | 728 | 7.8925 | 4942.68 | 5 | 6.2832 | 786.649 | -19.234
[10 empty] | 283.502 | 4910.42 | 17.3206 | 733 | 7.85191 | 4918.6 | 5 | 6.2832 | 782.818 | -19.627
[10 empty] | 259.154 | 4921.88 | 18.9921 | 739 | 7.89483 | 4928.69 | 5 | 6.2832 | 784.424 | -19.462
[10 empty] | 302.286 | 4935.76 | 16.3281 | 744 | 7.8953 | 4945.01 | 5 | 6.2832 | 787.02 | -19.195
[10 empty] | 298.635 | 4907.04 | 16.4316 | 749 | 7.86964 | 4916.12 | 5 | 6.2832 | 782.422 | -19.668
[10 empty] | 308.68 | 4957.3 | 16.0597 | 755 | 7.9585 | 4966.9 | 5 | 6.2832 | 790.505 | -18.838
[10 empty] | 288.748 | 4902.49 | 16.9784 | 760 | 7.86264 | 4910.98 | 5 | 6.2832 | 781.605 | -19.751
[10 empty] | 298.264 | 4925.74 | 16.5147 | 765 | 7.87664 | 4934.76 | 5 | 6.2832 | 785.389 | -19.363
[10 empty] | 268.879 | 4925.95 | 18.3203 | 771 | 7.87197 | 4933.28 | 5 | 6.2832 | 785.154 | -19.387
[10 empty] | 294.649 | 4908.24 | 16.6579 | 776 | 7.84398 | 4917.08 | 5 | 6.2832 | 782.575 | -19.652
[10 empty] | 283.858 | 4906.18 | 17.2839 | 781 | 7.85098 | 4914.38 | 5 | 6.2832 | 782.146 | -19.696
[10 empty] | 302.809 | 4906.47 | 16.2032 | 787 | 7.83722 | 4915.81 | 5 | 6.2832 | 782.373 | -19.673
[10 empty] | 290.821 | 4922.31 | 16.9256 | 792 | 7.86847 | 4930.9 | 5 | 6.2832 | 784.774 | -19.426
[10 empty] | 304.222 | 4880.92 | 16.0439 | 797 | 7.82299 | 4890.39 | 5 | 6.2832 | 778.328 | -20.088
[10 empty] | 288.492 | 4897.92 | 16.9777 | 803 | 7.83932 | 4906.41 | 5 | 6.2832 | 780.878 | -19.826
[10 empty] | 285.62 | 4901.39 | 17.1605 | 808 | 7.82672 | 4909.7 | 5 | 6.2832 | 781.402 | -19.772
[10 empty] | 293.461 | 4890.94 | 16.6664 | 813 | 7.82043 | 4899.74 | 5 | 6.2832 | 779.815 | -19.935
[10 empty] | 326.332 | 4917.52 | 15.0691 | 819 | 7.87174 | 4928.33 | 5 | 6.2832 | 784.367 | -19.468
[10 empty] | 320.746 | 4895.71 | 15.2635 | 824 | 7.86124 | 4906.2 | 5 | 6.2832 | 780.844 | -19.83
[10 empty] | 311.261 | 4878.73 | 15.6741 | 829 | 7.82066 | 4888.65 | 5 | 6.2832 | 778.051 | -20.116
[10 empty] | 273.888 | 4925.19 | 17.9825 | 835 | 7.8827 | 4932.8 | 5 | 6.2832 | 785.077 | -19.395
[10 empty] | 269.274 | 4882.53 | 18.1322 | 840 | 7.80876 | 4889.95 | 5 | 6.2832 | 778.258 | -20.095
[10 empty] | 324.934 | 4877.49 | 15.0107 | 845 | 7.81646 | 4888.3 | 5 | 6.2832 | 777.996 | -20.122
[10 empty] | 281.762 | 4859.67 | 17.2474 | 851 | 7.76935 | 4867.83 | 5 | 6.2832 | 774.737 | -20.457
[10 empty] | 282.399 | 4914.77 | 17.4037 | 856 | 7.84818 | 4922.88 | 5 | 6.2832 | 783.498 | -19.557
[10 empty] | 254.572 | 4868.81 | 19.1255 | 861 | 7.75699 | 4875.46 | 5 | 6.2832 | 775.952 | -20.332
[10 empty] | 283.112 | 4855.82 | 17.1515 | 866 | 7.76515 | 4864.06 | 5 | 6.2832 | 774.137 | -20.518
[10 empty] | 285.521 | 4852.73 | 16.9961 | 872 | 7.76771 | 4861.13 | 5 | 6.2832 | 773.67 | -20.566
[10 empty] | 296.373 | 4826.15 | 16.284 | 877 | 7.71524 | 4835.24 | 5 | 6.2832 | 769.551 | -20.989
[10 empty] | 266.614 | 4838.57 | 18.1482 | 882 | 7.73693 | 4845.91 | 5 | 6.2832 | 771.249 | -20.815
[10 empty] | 284.204 | 4823.87 | 16.9733 | 888 | 7.722 | 4832.24 | 5 | 6.2832 | 769.072 | -21.038
[10 empty] | 306.759 | 4868.96 | 15.8723 | 893 | 7.79081 | 4878.61 | 5 | 6.2832 | 776.453 | -20.28
[10 empty] | 318.846 | 4844.05 | 15.1924 | 898 | 7.75325 | 4854.53 | 5 | 6.2832 | 772.62 | -20.674
[13 empty] | 900 |  |  |  |  | 773.5956 | -20.57367
[10 empty] | 310.049 | 4863.04 | 15.6848 | 904 | 7.77308 | 4872.92 | 5 | 6.2832 | 775.547 | -20.373
[10 empty] | 293.315 | 4839.12 | 16.498 | 909 | 7.73016 | 4848 | 5 | 6.2832 | 771.581 | -20.781
[10 empty] | 290.969 | 4841.79 | 16.6402 | 914 | 7.74369 | 4850.53 | 5 | 6.2832 | 771.983 | -20.739
[10 empty] | 270.102 | 4846.45 | 17.943 | 920 | 7.74859 | 4853.97 | 5 | 6.2832 | 772.531 | -20.683
[10 empty] | 277.615 | 4844.43 | 17.4502 | 925 | 7.74439 | 4852.38 | 5 | 6.2832 | 772.278 | -20.709
[10 empty] | 266.289 | 4825.75 | 18.1222 | 930 | 7.7136 | 4833.09 | 5 | 6.2832 | 769.208 | -21.024
[10 empty] | 264.548 | 4819.81 | 18.2191 | 935 | 7.69844 | 4827.07 | 5 | 6.2832 | 768.25 | -21.123
[10 empty] | 286.125 | 4822.84 | 16.8557 | 941 | 7.71454 | 4831.32 | 5 | 6.2832 | 768.927 | -21.053
[10 empty] | 294.435 | 4789.81 | 16.2678 | 946 | 7.66999 | 4798.85 | 5 | 6.2832 | 763.758 | -21.584
[10 empty] | 303.002 | 4789.34 | 15.8063 | 951 | 7.65996 | 4798.92 | 5 | 6.2832 | 763.769 | -21.583
[10 empty] | 284.587 | 4782.1 | 16.8037 | 956 | 7.65436 | 4790.56 | 5 | 6.2832 | 762.439 | -21.719
[10 empty] | 298.571 | 4743.43 | 15.8871 | 962 | 7.59302 | 4752.82 | 5 | 6.2832 | 756.432 | -22.336
[10 empty] | 295.901 | 4785.05 | 16.1711 | 967 | 7.66299 | 4794.19 | 5 | 6.2832 | 763.017 | -21.66
[10 empty] | 317.062 | 4806.7 | 15.1601 | 973 | 7.68935 | 4817.14 | 5 | 6.2832 | 766.67 | -21.285
[10 empty] | 278.342 | 4805.76 | 17.2657 | 978 | 7.69541 | 4813.82 | 5 | 6.2832 | 766.141 | -21.339
[10 empty] | 264.787 | 4810.76 | 18.1684 | 984 | 7.68375 | 4818.04 | 5 | 6.2832 | 766.813 | -21.27
[10 empty] | 291.293 | 4803.33 | 16.4897 | 989 | 7.69634 | 4812.16 | 5 | 6.2832 | 765.876 | -21.366
[10 empty] | 285.097 | 4830.45 | 16.9432 | 995 | 7.72807 | 4838.85 | 5 | 6.2832 | 770.125 | -20.93
[10 empty] | 275.145 | 4806.47 | 17.4688 | 1000 | 7.69564 | 4814.34 | 5 | 6.2832 | 766.224 | -21.331
[10 empty] | 266.279 | 4809.56 | 18.0621 | 1005 | 7.69215 | 4816.93 | 5 | 6.2832 | 766.635 | -21.288
[10 empty] | 273.306 | 4800.01 | 17.5628 | 1012 | 7.67022 | 4807.78 | 5 | 6.2832 | 765.18 | -21.438
[10 empty] | 281.846 | 4805.29 | 17.0493 | 1017 | 7.68585 | 4813.54 | 5 | 6.2832 | 766.097 | -21.344
[10 empty] | 263.198 | 4776.58 | 18.1482 | 1022 | 7.64806 | 4783.83 | 5 | 6.2832 | 761.368 | -21.829
[10 empty] | 257.915 | 4777.34 | 18.5229 | 1028 | 7.63559 | 4784.3 | 5 | 6.2832 | 761.443 | -21.822
[10 empty] | 259.654 | 4766.54 | 18.3573 | 1033 | 7.60072 | 4773.61 | 5 | 6.2832 | 759.741 | -21.996
[10 empty] | 263.931 | 4747.67 | 17.9883 | 1038 | 7.5971 | 4755 | 5 | 6.2832 | 756.78 | -22.3
[10 empty] | 300.705 | 4722.16 | 15.7036 | 1044 | 7.58859 | 4731.73 | 5 | 6.2832 | 753.075 | -22.681
[10 empty] | 299.077 | 4740.12 | 15.8492 | 1049 | 7.59267 | 4749.55 | 5 | 6.2832 | 755.912 | -22.389
[10 empty] | 259.318 | 4695.74 | 18.108 | 1054 | 7.50976 | 4702.89 | 5 | 6.2832 | 748.487 | -23.152
[10 empty] | 289.649 | 4707.28 | 16.2516 | 1060 | 7.57553 | 4716.18 | 5 | 6.2832 | 750.601 | -22.935
[10 empty] | 269.212 | 4702.83 | 17.4689 | 1065 | 7.52795 | 4710.53 | 5 | 6.2832 | 749.702 | -23.027
[10 empty] | 263.59 | 4741.54 | 17.9883 | 1070 | 7.57903 | 4748.86 | 5 | 6.2832 | 755.803 | -22.401
[10 empty] | 243.596 | 4774.63 | 19.6006 | 1076 | 7.61075 | 4780.84 | 5 | 6.2832 | 760.892 | -21.878
[10 empty] | 299.372 | 4727.39 | 15.791 | 1081 | 7.58299 | 4736.86 | 5 | 6.2832 | 753.893 | -22.597
[10 empty] | 251.483 | 4737.66 | 18.8389 | 1086 | 7.56398 | 4744.33 | 5 | 6.2832 | 755.082 | -22.475
[10 empty] | 293.646 | 4767.47 | 16.2355 | 1092 | 7.61973 | 4776.5 | 5 | 6.2832 | 760.202 | -21.949
[10 empty] | 233.475 | 4719.42 | 20.2138 | 1097 | 7.53273 | 4725.19 | 5 | 6.2832 | 752.035 | -22.787
[10 empty] | 280.326 | 4748.17 | 16.9381 | 1103 | 7.57471 | 4756.44 | 5 | 6.2832 | 757.009 | -22.277
[10 empty] | 286.175 | 4711.8 | 16.4647 | 1108 | 7.54591 | 4720.48 | 5 | 6.2832 | 751.286 | -22.864
[10 empty] | 310.402 | 4764.57 | 15.3497 | 1114 | 7.61844 | 4774.68 | 5 | 6.2832 | 759.911 | -21.979
[10 empty] | 264.892 | 4697.71 | 17.7344 | 1119 | 7.51559 | 4705.17 | 5 | 6.2832 | 748.849 | -23.115
[10 empty] | 312.042 | 4729.5 | 15.1566 | 1125 | 7.57646 | 4739.78 | 5 | 6.2832 | 754.357 | -22.549
[10 empty] | 290.225 | 4688.63 | 16.1551 | 1130 | 7.49984 | 4697.6 | 5 | 6.2832 | 747.644 | -23.238
[10 empty] | 309.506 | 4733.02 | 15.2922 | 1135 | 7.56736 | 4743.12 | 5 | 6.2832 | 754.89 | -22.494
[10 empty] | 283.416 | 4719.71 | 16.653 | 1141 | 7.55034 | 4728.22 | 5 | 6.2832 | 752.517 | -22.738
[10 empty] | 277.235 | 4734.09 | 17.0761 | 1146 | 7.57576 | 4742.2 | 5 | 6.2832 | 754.742 | -22.509
[10 empty] | 241.93 | 4709.73 | 19.4673 | 1151 | 7.53425 | 4715.94 | 5 | 6.2832 | 750.562 | -22.939
[10 empty] | 301.744 | 4738.67 | 15.7043 | 1156 | 7.58591 | 4748.27 | 5 | 6.2832 | 755.709 | -22.41
[10 empty] | 292.698 | 4755.43 | 16.2469 | 1162 | 7.6055 | 4764.43 | 5 | 6.2832 | 758.28 | -22.146
[10 empty] | 274.163 | 4728.61 | 17.2474 | 1167 | 7.56527 | 4736.55 | 5 | 6.2832 | 753.843 | -22.602
[10 empty] | 284.01 | 4749 | 16.7212 | 1172 | 7.595 | 4757.48 | 5 | 6.2832 | 757.175 | -22.26
[10 empty] | 281.421 | 4758.29 | 16.9081 | 1177 | 7.61401 | 4766.61 | 5 | 6.2832 | 758.627 | -22.111
[10 empty] | 272.182 | 4729.41 | 17.3759 | 1182 | 7.56503 | 4737.23 | 5 | 6.2832 | 753.952 | -22.591
[10 empty] | 300.834 | 4713.04 | 15.6666 | 1188 | 7.53599 | 4722.63 | 5 | 6.2832 | 751.628 | -22.829
[10 empty] | 280.282 | 4690.46 | 16.7348 | 1193 | 7.50136 | 4698.82 | 5 | 6.2832 | 747.839 | -23.218
[10 empty] | 280.995 | 4672.27 | 16.6276 | 1198 | 7.47244 | 4680.71 | 5 | 6.2832 | 744.956 | -23.514
[13 empty] | 1200 |  |  |  |  | 744.3777 | -23.57333
[10 empty] | 250.178 | 4663.1 | 18.6392 | 1204 | 7.4504 | 4669.81 | 5 | 6.2832 | 743.221 | -23.692
[10 empty] | 273.075 | 4655.75 | 17.0494 | 1209 | 7.44666 | 4663.75 | 5 | 6.2832 | 742.256 | -23.791
[10 empty] | 256.731 | 4659.22 | 18.1482 | 1214 | 7.45856 | 4666.29 | 5 | 6.2832 | 742.661 | -23.75
[10 empty] | 275.316 | 4653.67 | 16.903 | 1220 | 7.44153 | 4661.8 | 5 | 6.2832 | 741.947 | -23.823
[10 empty] | 245.597 | 4648.21 | 18.9262 | 1225 | 7.42614 | 4654.7 | 5 | 6.2832 | 740.816 | -23.939
[10 empty] | 277.546 | 4676.84 | 16.8507 | 1230 | 7.47197 | 4685.07 | 5 | 6.2832 | 745.649 | -23.443
[10 empty] | 235.634 | 4660.5 | 19.7786 | 1236 | 7.42241 | 4666.45 | 5 | 6.2832 | 742.686 | -23.747
[10 empty] | 251.851 | 4663.92 | 18.5186 | 1241 | 7.45634 | 4670.72 | 5 | 6.2832 | 743.366 | -23.678
[10 empty] | 280.514 | 4660.9 | 16.6156 | 1246 | 7.44165 | 4669.33 | 5 | 6.2832 | 743.145 | -23.7
[10 empty] | 264.51 | 4669.18 | 17.6522 | 1251 | 7.47384 | 4676.67 | 5 | 6.2832 | 744.313 | -23.58
[10 empty] | 282.677 | 4692.06 | 16.5987 | 1257 | 7.49903 | 4700.57 | 5 | 6.2832 | 748.116 | -23.19
[10 empty] | 252.192 | 4639.77 | 18.3978 | 1262 | 7.42812 | 4646.62 | 5 | 6.2832 | 739.53 | -24.071
[10 empty] | 242.84 | 4664.69 | 19.2089 | 1267 | 7.44911 | 4671.01 | 5 | 6.2832 | 743.412 | -23.673
[10 empty] | 246.525 | 4633.57 | 18.7955 | 1273 | 7.39279 | 4640.12 | 5 | 6.2832 | 738.496 | -24.178
[10 empty] | 269.178 | 4667.07 | 17.3382 | 1278 | 7.46101 | 4674.82 | 5 | 6.2832 | 744.019 | -23.61
[10 empty] | 291.298 | 4660.78 | 16 | 1283 | 7.49448 | 4669.88 | 5 | 6.2832 | 743.232 | -23.691
[10 empty] | 289.765 | 4648.97 | 16.044 | 1289 | 7.43734 | 4657.99 | 5 | 6.2832 | 741.341 | -23.885
[10 empty] | 263.488 | 4622.61 | 17.5439 | 1294 | 7.38404 | 4630.11 | 5 | 6.2832 | 736.903 | -24.341
[10 empty] | 305.441 | 4651.23 | 15.2279 | 1299 | 7.4476 | 4661.25 | 5 | 6.2832 | 741.858 | -23.832
[10 empty] | 289.739 | 4612.29 | 15.9188 | 1305 | 7.3908 | 4621.39 | 5 | 6.2832 | 735.514 | -24.484
[10 empty] | 287.329 | 4609.9 | 16.044 | 1311 | 7.3711 | 4618.85 | 5 | 6.2832 | 735.11 | -24.525
[10 empty] | 271.057 | 4616.52 | 17.0316 | 1316 | 7.38008 | 4624.47 | 5 | 6.2832 | 736.006 | -24.433
[10 empty] | 302.166 | 4594.93 | 15.2066 | 1322 | 7.36795 | 4604.86 | 5 | 6.2832 | 732.884 | -24.754
[10 empty] | 266.57 | 4609.62 | 17.2924 | 1327 | 7.38229 | 4617.32 | 5 | 6.2832 | 734.867 | -24.55
[10 empty] | 288.524 | 4651.93 | 16.1232 | 1332 | 7.45669 | 4660.87 | 5 | 6.2832 | 741.798 | -23.839
[10 empty] | 240.148 | 4609.15 | 19.193 | 1338 | 7.36258 | 4615.4 | 5 | 6.2832 | 734.562 | -24.581
[10 empty] | 238.642 | 4596.46 | 19.2609 | 1343 | 7.34252 | 4602.65 | 5 | 6.2832 | 732.532 | -24.79
[10 empty] | 247.357 | 4584.37 | 18.5335 | 1349 | 7.33215 | 4591.04 | 5 | 6.2832 | 730.685 | -24.979
[10 empty] | 271.375 | 4553.08 | 16.7778 | 1354 | 7.2813 | 4561.16 | 5 | 6.2832 | 725.929 | -25.468
[10 empty] | 266.733 | 4595.62 | 17.2293 | 1360 | 7.35209 | 4603.35 | 5 | 6.2832 | 732.644 | -24.778
[10 empty] | 257.78 | 4576.55 | 17.7537 | 1365 | 7.31745 | 4583.8 | 5 | 6.2832 | 729.533 | -25.098
[10 empty] | 239.465 | 4579.91 | 19.1256 | 1370 | 7.29728 | 4586.17 | 5 | 6.2832 | 729.909 | -25.059
[10 empty] | 272.016 | 4519.7 | 16.6156 | 1376 | 7.24282 | 4527.88 | 5 | 6.2832 | 720.633 | -26.012
[10 empty] | 270.772 | 4557.98 | 16.8333 | 1381 | 7.28282 | 4566.02 | 5 | 6.2832 | 726.702 | -25.388
[10 empty] | 275.431 | 4567.15 | 16.5818 | 1387 | 7.30567 | 4575.45 | 5 | 6.2832 | 728.203 | -25.234
[10 empty] | 267.86 | 4541.75 | 16.9557 | 1392 | 7.26136 | 4549.64 | 5 | 6.2832 | 724.096 | -25.656
[10 empty] | 259.33 | 4592.63 | 17.7096 | 1397 | 7.34451 | 4599.95 | 5 | 6.2832 | 732.102 | -24.834
[10 empty] | 269.78 | 4570.94 | 16.9432 | 1402 | 7.30847 | 4578.89 | 5 | 6.2832 | 728.751 | -25.178
[10 empty] | 288.361 | 4563.64 | 15.8262 | 1408 | 7.2708 | 4572.74 | 5 | 6.2832 | 727.773 | -25.278
[10 empty] | 301.125 | 4570.58 | 15.1784 | 1413 | 7.32398 | 4580.49 | 5 | 6.2832 | 729.006 | -25.152
[10 empty] | 242.45 | 4551.76 | 18.774 | 1419 | 7.27617 | 4558.21 | 5 | 6.2832 | 725.46 | -25.516
[10 empty] | 274.712 | 4541.39 | 16.5315 | 1424 | 7.25564 | 4549.69 | 5 | 6.2832 | 724.104 | -25.655
[10 empty] | 241.55 | 4524.45 | 18.7309 | 1429 | 7.23862 | 4530.89 | 5 | 6.2832 | 721.112 | -25.962
[10 empty] | 232.73 | 4541.25 | 19.5129 | 1435 | 7.25903 | 4547.2 | 5 | 6.2832 | 723.708 | -25.696
[10 empty] | 275.539 | 4535.35 | 16.4599 | 1440 | 7.24527 | 4543.71 | 5 | 6.2832 | 723.153 | -25.753
[10 empty] | 279.021 | 4503.17 | 16.1392 | 1445 | 7.20293 | 4511.8 | 5 | 6.2832 | 718.074 | -26.274
[10 empty] | 269.888 | 4514.03 | 16.7255 | 1451 | 7.21401 | 4522.09 | 5 | 6.2832 | 719.711 | -26.106
[10 empty] | 284.319 | 4504.05 | 15.8415 | 1456 | 7.22381 | 4513.02 | 5 | 6.2832 | 718.267 | -26.254
[10 empty] | 256.959 | 4508.08 | 17.544 | 1462 | 7.21961 | 4515.39 | 5 | 6.2832 | 718.645 | -26.216
[10 empty] | 277.962 | 4562.78 | 16.4151 | 1467 | 7.30392 | 4571.24 | 5 | 6.2832 | 727.533 | -25.303
[10 empty] | 278.123 | 4513.04 | 16.2268 | 1473 | 7.20888 | 4521.6 | 5 | 6.2832 | 719.633 | -26.114
[10 empty] | 261.191 | 4566.17 | 17.4821 | 1478 | 7.30719 | 4573.64 | 5 | 6.2832 | 727.915 | -25.264
[10 empty] | 259.121 | 4531.4 | 17.4876 | 1483 | 7.25168 | 4538.8 | 5 | 6.2832 | 722.371 | -25.833
[10 empty] | 276.884 | 4567.85 | 16.4973 | 1489 | 7.30707 | 4576.23 | 5 | 6.2832 | 728.328 | -25.221
[10 empty] | 261.916 | 4538.96 | 17.3298 | 1494 | 7.25623 | 4546.51 | 5 | 6.2832 | 723.598 | -25.707
[10 empty] | 263.308 | 4508.07 | 17.1209 | 1499 | 7.20783 | 4515.75 | 5 | 6.2832 | 718.702 | -26.21
[13 empty] | 1500 |  |  |  |  | 720.1284 | -26.0635
[10 empty] | 246.394 | 4562.87 | 18.5186 | 1505 | 7.29564 | 4569.52 | 5 | 6.2832 | 727.26 | -25.331
[10 empty] | 260.081 | 4528.79 | 17.413 | 1510 | 7.25028 | 4536.25 | 5 | 6.2832 | 721.965 | -25.875
[10 empty] | 242.362 | 4548.58 | 18.7677 | 1516 | 7.25623 | 4555.03 | 5 | 6.2832 | 724.953 | -25.568
[10 empty] | 236.66 | 4536.88 | 19.1705 | 1521 | 7.25833 | 4543.05 | 5 | 6.2832 | 723.047 | -25.764
[10 empty] | 289.629 | 4517.98 | 15.5992 | 1527 | 7.23267 | 4527.26 | 5 | 6.2832 | 720.533 | -26.022
[10 empty] | 256.029 | 4511.15 | 17.6197 | 1532 | 7.20492 | 4518.41 | 5 | 6.2832 | 719.125 | -26.166
[10 empty] | 270.998 | 4523.32 | 16.6913 | 1538 | 7.23512 | 4531.44 | 5 | 6.2832 | 721.198 | -25.953
[10 empty] | 287.038 | 4479.72 | 15.6067 | 1543 | 7.16457 | 4488.91 | 5 | 6.2832 | 714.43 | -26.648
[10 empty] | 255.861 | 4464.84 | 17.4502 | 1548 | 7.10894 | 4472.17 | 5 | 6.2832 | 711.765 | -26.922
[10 empty] | 243.084 | 4546.46 | 18.7032 | 1553 | 7.22929 | 4552.95 | 5 | 6.2832 | 724.623 | -25.602
[10 empty] | 277.26 | 4488.99 | 16.1905 | 1559 | 7.18101 | 4497.54 | 5 | 6.2832 | 715.804 | -26.507
[10 empty] | 251.486 | 4489.22 | 17.8508 | 1564 | 7.18287 | 4496.26 | 5 | 6.2832 | 715.6 | -26.528
[10 empty] | 243.39 | 4471.76 | 18.3728 | 1569 | 7.14707 | 4478.38 | 5 | 6.2832 | 712.755 | -26.82
[10 empty] | 231.331 | 4512.59 | 19.5071 | 1575 | 7.21098 | 4518.51 | 5 | 6.2832 | 719.142 | -26.165
[10 empty] | 267.475 | 4471.56 | 16.7177 | 1581 | 7.16258 | 4479.55 | 5 | 6.2832 | 712.941 | -26.801
[10 empty] | 233.84 | 4503.97 | 19.2609 | 1586 | 7.17459 | 4510.03 | 5 | 6.2832 | 717.792 | -26.303
[10 empty] | 253.39 | 4471.89 | 17.6482 | 1592 | 7.12491 | 4479.06 | 5 | 6.2832 | 712.863 | -26.809
[10 empty] | 234.724 | 4484 | 19.1033 | 1597 | 7.15034 | 4490.13 | 5 | 6.2832 | 714.625 | -26.628
[10 empty] | 244.439 | 4487.04 | 18.3565 | 1602 | 7.1641 | 4493.69 | 5 | 6.2832 | 715.191 | -26.57
[10 empty] | 252.168 | 4521.15 | 17.9291 | 1608 | 7.21669 | 4528.18 | 5 | 6.2832 | 720.68 | -26.007
[10 empty] | 280.38 | 4489.59 | 16.0125 | 1613 | 7.18031 | 4498.33 | 5 | 6.2832 | 715.93 | -26.494
[10 empty] | 275.97 | 4445.14 | 16.1073 | 1619 | 7.12456 | 4453.7 | 5 | 6.2832 | 708.826 | -27.224
[10 empty] | 282.11 | 4464.72 | 15.8262 | 1624 | 7.14754 | 4473.62 | 5 | 6.2832 | 711.997 | -26.898
[10 empty] | 281.435 | 4458.37 | 15.8415 | 1630 | 7.14567 | 4467.24 | 5 | 6.2832 | 710.981 | -27.002
[10 empty] | 245.936 | 4463.31 | 18.1483 | 1635 | 7.15314 | 4470.08 | 5 | 6.2832 | 711.434 | -26.956
[10 empty] | 246.213 | 4438.76 | 18.0281 | 1641 | 7.10357 | 4445.59 | 5 | 6.2832 | 707.535 | -27.356
[10 empty] | 271.798 | 4461.6 | 16.4151 | 1647 | 7.13529 | 4469.87 | 5 | 6.2832 | 711.4 | -26.96
[10 empty] | 210.267 | 4471.48 | 21.2658 | 1652 | 7.12072 | 4476.43 | 5 | 6.2832 | 712.443 | -26.852
[10 empty] | 243.572 | 4455.06 | 18.2905 | 1658 | 7.11174 | 4461.71 | 5 | 6.2832 | 710.102 | -27.093
[10 empty] | 294.543 | 4429.47 | 15.0385 | 1663 | 7.10836 | 4439.25 | 5 | 6.2832 | 706.527 | -27.46
[10 empty] | 267.576 | 4403.18 | 16.4558 | 1670 | 7.07593 | 4411.3 | 5 | 6.2832 | 702.078 | -27.917
[10 empty] | 242.019 | 4431.62 | 18.311 | 1675 | 7.09098 | 4438.22 | 5 | 6.2832 | 706.363 | -27.477
[10 empty] | 250.728 | 4412.98 | 17.6007 | 1681 | 7.08771 | 4420.1 | 5 | 6.2832 | 703.479 | -27.773
[10 empty] | 239.881 | 4452.36 | 18.5607 | 1686 | 7.12596 | 4458.82 | 5 | 6.2832 | 709.641 | -27.14
[10 empty] | 248.056 | 4452.13 | 17.948 | 1692 | 7.11827 | 4459.03 | 5 | 6.2832 | 709.675 | -27.137
[10 empty] | 263.634 | 4462.18 | 16.9257 | 1697 | 7.10042 | 4469.96 | 5 | 6.2832 | 711.414 | -26.958
[10 empty] | 237.316 | 4414.78 | 18.603 | 1703 | 7.06591 | 4421.15 | 5 | 6.2832 | 703.646 | -27.756
[10 empty] | 276.152 | 4417.55 | 15.9968 | 1708 | 7.06486 | 4426.18 | 5 | 6.2832 | 704.446 | -27.673
[10 empty] | 250.464 | 4412.9 | 17.6189 | 1714 | 7.06544 | 4420 | 5 | 6.2832 | 703.463 | -27.774
[10 empty] | 287.113 | 4440.53 | 15.4662 | 1719 | 7.1276 | 4449.8 | 5 | 6.2832 | 708.206 | -27.287
[10 empty] | 285.471 | 4386.04 | 15.3642 | 1725 | 7.03663 | 4395.32 | 5 | 6.2832 | 699.534 | -28.178
[10 empty] | 224.728 | 4364.48 | 19.4212 | 1730 | 6.98824 | 4370.26 | 5 | 6.2832 | 695.547 | -28.587
[10 empty] | 278.116 | 4372.72 | 15.7226 | 1736 | 7.02999 | 4381.55 | 5 | 6.2832 | 697.344 | -28.403
[10 empty] | 300.539 | 4413.84 | 14.6864 | 1741 | 7.05226 | 4424.06 | 5 | 6.2832 | 704.108 | -27.708
[10 empty] | 239.015 | 4419.76 | 18.4915 | 1747 | 7.03617 | 4426.21 | 5 | 6.2832 | 704.452 | -27.673
[10 empty] | 246.743 | 4361.66 | 17.6769 | 1752 | 6.97179 | 4368.64 | 5 | 6.2832 | 695.288 | -28.614
[10 empty] | 248.013 | 4342.78 | 17.5103 | 1758 | 6.94357 | 4349.85 | 5 | 6.2832 | 692.299 | -28.921
[10 empty] | 259.787 | 4365.39 | 16.8038 | 1763 | 7.00503 | 4373.11 | 5 | 6.2832 | 696.001 | -28.541
[10 empty] | 250.338 | 4388.19 | 17.5291 | 1769 | 7.00072 | 4395.32 | 5 | 6.2832 | 699.535 | -28.178
[10 empty] | 259.473 | 4369.12 | 16.8384 | 1774 | 6.96526 | 4376.82 | 5 | 6.2832 | 696.591 | -28.48
[10 empty] | 249.452 | 4367 | 17.5064 | 1780 | 6.98544 | 4374.12 | 5 | 6.2832 | 696.161 | -28.524
[10 empty] | 269.688 | 4369.84 | 16.2033 | 1785 | 6.99337 | 4378.15 | 5 | 6.2832 | 696.802 | -28.458
[10 empty] | 253.174 | 4394.48 | 17.3575 | 1791 | 7.00701 | 4401.76 | 5 | 6.2832 | 700.561 | -28.072
[10 empty] | 260.882 | 4356.88 | 16.7006 | 1796 | 7.00212 | 4364.69 | 5 | 6.2832 | 694.66 | -28.678
[13 empty] | 1800 |  |  |  |  | 701.1907 | -28.00733
[10 empty] | 230.384 | 4420.24 | 19.1864 | 1802 | 7.0413 | 4426.24 | 5 | 6.2832 | 704.456 | -27.672
[10 empty] | 259.706 | 4355.07 | 16.7692 | 1807 | 6.98649 | 4362.81 | 5 | 6.2832 | 694.36 | -28.709
[10 empty] | 250.001 | 4409.7 | 17.6387 | 1813 | 7.04025 | 4416.78 | 5 | 6.2832 | 702.95 | -27.827
[10 empty] | 283.721 | 4392.24 | 15.4808 | 1818 | 7.03733 | 4401.39 | 5 | 6.2832 | 700.501 | -28.078
[10 empty] | 261.146 | 4359.99 | 16.6956 | 1824 | 6.97576 | 4367.81 | 5 | 6.2832 | 695.156 | -28.627
[10 empty] | 250.316 | 4372.74 | 17.4689 | 1829 | 6.99372 | 4379.9 | 5 | 6.2832 | 697.081 | -28.43
[10 empty] | 283.11 | 4370.34 | 15.4369 | 1835 | 6.98614 | 4379.5 | 5 | 6.2832 | 697.018 | -28.436
[10 empty] | 227.466 | 4396.75 | 19.3293 | 1840 | 7.00305 | 4402.63 | 5 | 6.2832 | 700.698 | -28.058
[10 empty] | 232.431 | 4403.94 | 18.9473 | 1846 | 7.02859 | 4410.07 | 5 | 6.2832 | 701.882 | -27.937
[10 empty] | 213.923 | 4324.22 | 20.2139 | 1851 | 6.91768 | 4329.5 | 5 | 6.2832 | 689.06 | -29.253
[10 empty] | 261.021 | 4359.22 | 16.7006 | 1856 | 6.97424 | 4367.03 | 5 | 6.2832 | 695.032 | -28.64
[10 empty] | 268.497 | 4380.98 | 16.3167 | 1862 | 7.00025 | 4389.2 | 5 | 6.2832 | 698.561 | -28.278
[10 empty] | 229.765 | 4347.12 | 18.9199 | 1867 | 6.94497 | 4353.19 | 5 | 6.2832 | 692.829 | -28.866
[10 empty] | 282.628 | 4367.03 | 15.4515 | 1872 | 6.98462 | 4376.17 | 5 | 6.2832 | 696.486 | -28.491
[10 empty] | 253.824 | 4296.15 | 16.9257 | 1878 | 6.89214 | 4303.64 | 5 | 6.2832 | 684.944 | -29.676
[10 empty] | 241.283 | 4321.26 | 17.9095 | 1883 | 6.90451 | 4327.99 | 5 | 6.2832 | 688.819 | -29.278
[10 empty] | 252.034 | 4337.6 | 17.2104 | 1889 | 6.93448 | 4344.92 | 5 | 6.2832 | 691.513 | -29.001
[10 empty] | 228.604 | 4321.61 | 18.9044 | 1894 | 6.915 | 4327.66 | 5 | 6.2832 | 688.766 | -29.283
[10 empty] | 250.463 | 4339.15 | 17.3245 | 1900 | 6.92748 | 4346.37 | 5 | 6.2832 | 691.745 | -28.978
[10 empty] | 193.212 | 4346.24 | 22.4947 | 1905 | 6.9529 | 4350.53 | 5 | 6.2832 | 692.406 | -28.91
[10 empty] | 248.14 | 4314.93 | 17.3891 | 1911 | 6.89168 | 4322.05 | 5 | 6.2832 | 687.874 | -29.375
[10 empty] | 248.369 | 4390.4 | 17.6769 | 1916 | 7.0027 | 4397.42 | 5 | 6.2832 | 699.87 | -28.143
[10 empty] | 244.764 | 4305.52 | 17.5905 | 1921 | 6.88095 | 4312.47 | 5 | 6.2832 | 686.349 | -29.532
[10 empty] | 248.552 | 4309.67 | 17.3391 | 1927 | 6.89623 | 4316.83 | 5 | 6.2832 | 687.043 | -29.46
[10 empty] | 255.213 | 4334.07 | 16.9822 | 1932 | 6.93401 | 4341.58 | 5 | 6.2832 | 690.982 | -29.056
[10 empty] | 265.131 | 4330.38 | 16.333 | 1938 | 6.93366 | 4338.49 | 5 | 6.2832 | 690.49 | -29.106
[10 empty] | 246.569 | 4284.39 | 17.376 | 1943 | 6.85226 | 4291.48 | 5 | 6.2832 | 683.008 | -29.875
[10 empty] | 226.7 | 4345.96 | 19.1705 | 1949 | 6.9522 | 4351.87 | 5 | 6.2832 | 692.62 | -28.888
[10 empty] | 249.811 | 4299.53 | 17.2112 | 1954 | 6.88888 | 4306.78 | 5 | 6.2832 | 685.444 | -29.624
[10 empty] | 226.703 | 4315.65 | 19.0365 | 1960 | 6.90357 | 4321.6 | 5 | 6.2832 | 687.802 | -29.382
[10 empty] | 189.789 | 4304.77 | 22.6819 | 1965 | 6.85646 | 4308.95 | 5 | 6.2832 | 685.789 | -29.589
[10 empty] | 252.556 | 4323.99 | 17.1209 | 1971 | 6.89844 | 4331.36 | 5 | 6.2832 | 689.356 | -29.223
[10 empty] | 254.377 | 4278.91 | 16.8211 | 1976 | 6.84025 | 4286.46 | 5 | 6.2832 | 682.209 | -29.957
[10 empty] | 212.916 | 4303.87 | 20.2139 | 1982 | 6.85541 | 4309.14 | 5 | 6.2832 | 685.818 | -29.586
[10 empty] | 252.193 | 4317.78 | 17.1209 | 1987 | 6.88853 | 4325.14 | 5 | 6.2832 | 688.365 | -29.325
[10 empty] | 247.464 | 4290.8 | 17.3391 | 1994 | 6.87057 | 4297.93 | 5 | 6.2832 | 684.034 | -29.769
[10 empty] | 239.652 | 4344.46 | 18.1282 | 1999 | 6.93739 | 4351.06 | 5 | 6.2832 | 692.491 | -28.901
[10 empty] | 255.069 | 4308.29 | 16.8907 | 2005 | 6.89249 | 4315.84 | 5 | 6.2832 | 686.885 | -29.477
[10 empty] | 225.844 | 4360.24 | 19.3064 | 2010 | 6.96107 | 4366.08 | 5 | 6.2832 | 694.881 | -28.655
[10 empty] | 289.268 | 4331.01 | 14.9723 | 2016 | 6.91244 | 4340.66 | 5 | 6.2832 | 690.835 | -29.071
[10 empty] | 222.381 | 4349.93 | 19.5607 | 2021 | 6.95127 | 4355.61 | 5 | 6.2832 | 693.214 | -28.827
[10 empty] | 266.763 | 4309.61 | 16.1552 | 2027 | 6.8764 | 4317.86 | 5 | 6.2832 | 687.207 | -29.443
[10 empty] | 256.204 | 4287.55 | 16.7349 | 2032 | 6.86847 | 4295.19 | 5 | 6.2832 | 683.599 | -29.814
[10 empty] | 224.093 | 4346.97 | 19.3981 | 2038 | 6.91978 | 4352.75 | 5 | 6.2832 | 692.759 | -28.873
[10 empty] | 236.653 | 4280.58 | 18.088 | 2044 | 6.85716 | 4287.12 | 5 | 6.2832 | 682.315 | -29.946
[10 empty] | 231.143 | 4280.47 | 18.5187 | 2050 | 6.8469 | 4286.7 | 5 | 6.2832 | 682.248 | -29.953
[10 empty] | 239.606 | 4281.85 | 17.8704 | 2055 | 6.85331 | 4288.55 | 5 | 6.2832 | 682.542 | -29.922
[10 empty] | 246.539 | 4279.31 | 17.3575 | 2061 | 6.85214 | 4286.4 | 5 | 6.2832 | 682.2 | -29.958
[10 empty] | 246.918 | 4254.24 | 17.2293 | 2066 | 6.79722 | 4261.4 | 5 | 6.2832 | 678.221 | -30.366
[10 empty] | 232.823 | 4299.18 | 18.4655 | 2072 | 6.87943 | 4305.48 | 5 | 6.2832 | 685.237 | -29.646
[10 empty] | 247.987 | 4254.7 | 17.1569 | 2077 | 6.82042 | 4261.92 | 5 | 6.2832 | 678.303 | -30.358
[10 empty] | 257.69 | 4271.72 | 16.577 | 2083 | 6.8399 | 4279.49 | 5 | 6.2832 | 681.1 | -30.07
[10 empty] | 255.754 | 4306.5 | 16.8384 | 2088 | 6.86369 | 4314.09 | 5 | 6.2832 | 686.606 | -29.505
[10 empty] | 252.768 | 4291.63 | 16.9785 | 2094 | 6.86451 | 4299.06 | 5 | 6.2832 | 684.215 | -29.751
[10 empty] | 264.073 | 4270.37 | 16.1712 | 2099 | 6.85273 | 4278.53 | 5 | 6.2832 | 680.947 | -30.086
[10 empty] | 265.53 | 4300.16 | 16.1946 | 2105 | 6.86299 | 4308.35 | 5 | 6.2832 | 685.693 | -29.599
[10 empty] | 269.957 | 4297.39 | 15.9188 | 2110 | 6.87617 | 4305.87 | 5 | 6.2832 | 685.298 | -29.639
[10 empty] | 227.418 | 4324 | 19.0134 | 2116 | 6.88223 | 4329.97 | 5 | 6.2832 | 689.134 | -29.246
[10 empty] | 245.408 | 4291.61 | 17.4876 | 2121 | 6.85284 | 4298.62 | 5 | 6.2832 | 684.145 | -29.758
[10 empty] | 219.014 | 4284.06 | 19.5607 | 2127 | 6.83815 | 4289.66 | 5 | 6.2832 | 682.718 | -29.904
[10 empty] | 244.897 | 4287.26 | 17.5064 | 2132 | 6.84655 | 4294.25 | 5 | 6.2832 | 683.45 | -29.829
[10 empty] | 220.529 | 4267.72 | 19.3522 | 2138 | 6.81518 | 4273.41 | 5 | 6.2832 | 680.133 | -30.17
[10 empty] | 225.717 | 4291.87 | 19.0144 | 2143 | 6.86556 | 4297.8 | 5 | 6.2832 | 684.014 | -29.771
[10 empty] | 229.967 | 4268.36 | 18.5608 | 2149 | 6.82602 | 4274.55 | 5 | 6.2832 | 680.313 | -30.151
[10 empty] | 260.599 | 4256.37 | 16.333 | 2154 | 6.80561 | 4264.34 | 5 | 6.2832 | 678.689 | -30.318
[10 empty] | 248.451 | 4289.7 | 17.2658 | 2160 | 6.86637 | 4296.89 | 5 | 6.2832 | 683.869 | -29.786
[10 empty] | 223.131 | 4262.53 | 19.1033 | 2165 | 6.81961 | 4268.37 | 5 | 6.2832 | 679.33 | -30.252
[10 empty] | 173.147 | 4306.28 | 24.8707 | 2171 | 6.86136 | 4309.76 | 5 | 6.2832 | 685.918 | -29.576
[10 empty] | 251.87 | 4276.39 | 16.9785 | 2176 | 6.83827 | 4283.8 | 5 | 6.2832 | 681.786 | -30
[10 empty] | 298.685 | 4297.43 | 14.3878 | 2182 | 6.87162 | 4307.8 | 5 | 6.2832 | 685.605 | -29.608
[10 empty] | 243.825 | 4209.84 | 17.2658 | 2187 | 6.762 | 4216.89 | 5 | 6.2832 | 671.137 | -31.093
[10 empty] | 255.1 | 4273.44 | 16.7521 | 2193 | 6.82031 | 4281.05 | 5 | 6.2832 | 681.348 | -30.045
[10 empty] | 249.323 | 4295.67 | 17.2293 | 2198 | 6.84736 | 4302.9 | 5 | 6.2832 | 684.826 | -29.688
[10 empty] | 214.822 | 4252.75 | 19.7966 | 2204 | 6.80795 | 4258.17 | 5 | 6.2832 | 677.707 | -30.419
[10 empty] | 222.931 | 4238.89 | 19.0144 | 2209 | 6.79454 | 4244.75 | 5 | 6.2832 | 675.571 | -30.638
[10 empty] | 216.621 | 4237.26 | 19.5607 | 2215 | 6.77611 | 4242.8 | 5 | 6.2832 | 675.26 | -30.67
[10 empty] | 263.944 | 4243.07 | 16.0756 | 2220 | 6.78754 | 4251.28 | 5 | 6.2832 | 676.61 | -30.531
[10 empty] | 242.133 | 4252.55 | 17.5629 | 2226 | 6.78322 | 4259.43 | 5 | 6.2832 | 677.908 | -30.398
[10 empty] | 219.226 | 4262.69 | 19.4443 | 2231 | 6.80958 | 4268.32 | 5 | 6.2832 | 679.322 | -30.253
[10 empty] | 262.131 | 4191.05 | 15.9884 | 2237 | 6.71372 | 4199.24 | 5 | 6.2832 | 668.327 | -31.382
[10 empty] | 244.19 | 4225.06 | 17.3024 | 2242 | 6.76142 | 4232.11 | 5 | 6.2832 | 673.56 | -30.845
[10 empty] | 212.217 | 4232.15 | 19.9426 | 2248 | 6.78789 | 4237.47 | 5 | 6.2832 | 674.413 | -30.757
[10 empty] | 187.267 | 4229.96 | 22.5879 | 2253 | 6.77144 | 4234.11 | 5 | 6.2832 | 673.877 | -30.812
[10 empty] | 216.523 | 4259.34 | 19.6715 | 2259 | 6.79302 | 4264.84 | 5 | 6.2832 | 678.768 | -30.31
[10 empty] | 223.863 | 4217.35 | 18.839 | 2264 | 6.74194 | 4223.29 | 5 | 6.2832 | 672.156 | -30.989
[10 empty] | 218.932 | 4239.12 | 19.3627 | 2270 | 6.79034 | 4244.77 | 5 | 6.2832 | 675.574 | -30.638
[10 empty] | 233.557 | 4219.93 | 18.0681 | 2275 | 6.72363 | 4226.39 | 5 | 6.2832 | 672.648 | -30.938
[10 empty] | 205.762 | 4230.99 | 20.5625 | 2280 | 6.77261 | 4235.99 | 5 | 6.2832 | 674.177 | -30.781
[10 empty] | 222.944 | 4219.5 | 18.9263 | 2286 | 6.73413 | 4225.39 | 5 | 6.2832 | 672.49 | -30.954
[10 empty] | 230.092 | 4236.99 | 18.4143 | 2291 | 6.75465 | 4243.23 | 5 | 6.2832 | 675.329 | -30.663
[10 empty] | 263.187 | 4239.25 | 16.1074 | 2297 | 6.78824 | 4247.41 | 5 | 6.2832 | 675.995 | -30.595
[10 empty] | 237.946 | 4209.38 | 17.6905 | 2302 | 6.73937 | 4216.1 | 5 | 6.2832 | 671.012 | -31.106
[10 empty] | 267.77 | 4169.05 | 15.5695 | 2308 | 6.66439 | 4177.64 | 5 | 6.2832 | 664.89 | -31.735
[10 empty] | 232.581 | 4202.29 | 18.0681 | 2313 | 6.7234 | 4208.73 | 5 | 6.2832 | 669.838 | -31.227
[10 empty] | 218.003 | 4194.01 | 19.2383 | 2319 | 6.71115 | 4199.67 | 5 | 6.2832 | 668.397 | -31.375
[10 empty] | 249.93 | 4173.99 | 16.7007 | 2325 | 6.69051 | 4181.47 | 5 | 6.2832 | 665.5 | -31.672
[10 empty] | 271.593 | 4208.49 | 15.4956 | 2331 | 6.72153 | 4217.24 | 5 | 6.2832 | 671.193 | -31.088
[10 empty] | 230.591 | 4212.93 | 18.2701 | 2336 | 6.72445 | 4219.23 | 5 | 6.2832 | 671.51 | -31.055
[10 empty] | 214.004 | 4186.07 | 19.5607 | 2342 | 6.66859 | 4191.54 | 5 | 6.2832 | 667.102 | -31.508
[10 empty] | 210.924 | 4232.19 | 20.065 | 2348 | 6.75465 | 4237.44 | 5 | 6.2832 | 674.408 | -30.758
[10 empty] | 214.946 | 4229.59 | 19.6775 | 2353 | 6.76177 | 4235.05 | 5 | 6.2832 | 674.027 | -30.797
[10 empty] | 238.46 | 4215.25 | 17.677 | 2358 | 6.74276 | 4221.99 | 5 | 6.2832 | 671.949 | -31.01
[10 empty] | 226.276 | 4223.86 | 18.6668 | 2364 | 6.74357 | 4229.91 | 5 | 6.2832 | 673.21 | -30.881
[10 empty] | 233.113 | 4230.61 | 18.1483 | 2370 | 6.75465 | 4237.03 | 5 | 6.2832 | 674.342 | -30.764
[10 empty] | 252.765 | 4208.43 | 16.6496 | 2375 | 6.7522 | 4216.01 | 5 | 6.2832 | 670.997 | -31.108
[10 empty] | 243.854 | 4191.31 | 17.1878 | 2381 | 6.70416 | 4198.4 | 5 | 6.2832 | 668.194 | -31.396
[10 empty] | 225.043 | 4210.45 | 18.7096 | 2386 | 6.7199 | 4216.46 | 5 | 6.2832 | 671.069 | -31.1
[10 empty] | 226.147 | 4221.44 | 18.6668 | 2392 | 6.75232 | 4227.49 | 5 | 6.2832 | 672.824 | -30.92
[10 empty] | 212.226 | 4227.18 | 19.9183 | 2397 | 6.74929 | 4232.51 | 5 | 6.2832 | 673.623 | -30.838
[10 empty] | 243.133 | 4218.88 | 17.3522 | 2403 | 6.75185 | 4225.88 | 5 | 6.2832 | 672.568 | -30.946
[10 empty] | 219.98 | 4187.66 | 19.0366 | 2408 | 6.69728 | 4193.43 | 5 | 6.2832 | 667.404 | -31.477