## Protokoll_1
Parameter:
Auftrags-Nr. | : | ULMBE02682 6/1/1 | Länge [mm] | : | - | : | Frequenz [rad/s] | : | 6.2832 | Temperatur | G' | G'' | tan delta | Zeit | Drehmoment | G* | CMD Deform. | Frequenz | Eta* | Auf- bzw. Abbau | Zeit | Eta* | Auf- bzw. Abbau | Max.Skalierwert für Auf-/Abbau
Auftraggeber | : |  | Breite [mm] | : | - | : | Startfrequenz [rad/s] | : | - | °C | Pa | Pa |  | s | g-cm | Pa | % | rad/s | Pa-s | % | s | Pa-s | %
Partie/Ansatz | : | MT200WT30Rundplatte | Höhe [mm] | : | - | : | Endfrequenz [rad/s] | : | - | 226.637 | 17.9087 | 725.067 | 40.4868 | 6 | 2.30898 | 725.288 | 10 | 6.2832 | 115.433 | 0 | 6 | 115.433 | 0 | 100
Bemerkung | : | Rundplatte 25x1,7mm | Durchmesser [mm] | : | - | : | Deformation [%] | : | 10 | 226.566 | 17.563 | 721.706 | 41.0924 | 15 | 2.29808 | 721.919 | 10 | 6.2832 | 114.897 | -0.4645 | 300 | 96.67226 | -16.25267
Prüfer | : | 21931 | Temperatur [°C] | : | 220 | : | Startdeformation [%] | : | - | 226.008 | 17.9363 | 709.887 | 39.5782 | 20 | 2.26041 | 710.114 | 10 | 6.2832 | 113.018 | -2.0921 | 600 | 90.7115 | -21.416
Prüfdatum | : | 2013-11-11 14:42 | Starttemperatur [°C] | : | - | : | Enddeformation [%] | : | - | 225.621 | 8.11668 | 684.165 | 84.2913 | 25 | 2.17861 | 684.214 | 10 | 6.2832 | 108.896 | -5.6632 | 900 | 85.25867 | -26.14
|  |  | Endtemperatur [°C] | : | - | : | Spalt [mm] | : | 1,5 | 225.887 | 8.64809 | 699.393 | 80.8725 | 30 | 2.22776 | 699.446 | 10 | 6.2832 | 111.32 | -3.563 | 1200 | 82.48178 | -28.5454
[6 empty] | : |  |  |  | 226.324 | 3.93689 | 685.345 | 174.083 | 35 | 2.18199 | 685.356 | 10 | 6.2832 | 109.077 | -5.5057 | 1500 | 79.30074 | -31.30133
[6 empty] | : |  |  |  | 226.504 | 9.82486 | 675.632 | 68.7676 | 41 | 2.15155 | 675.703 | 10 | 6.2832 | 107.541 | -6.8365 | 1800 | 75.11797 | -34.92467
[6 empty] | : |  |  |  | 226.699 | 11.4749 | 687.675 | 59.9287 | 49 | 2.18998 | 687.771 | 10 | 6.2832 | 109.462 | -5.1727
[10 empty] | 226.891 | 11.6487 | 680.668 | 58.4329 | 54 | 2.16776 | 680.767 | 10 | 6.2832 | 108.347 | -6.1383
[10 empty] | 226.273 | 22.0099 | 674.344 | 30.6382 | 59 | 2.14858 | 674.703 | 10 | 6.2832 | 107.382 | -6.9744
[10 empty] | 225.332 | 7.98584 | 649.125 | 81.2845 | 67 | 2.06712 | 649.174 | 10 | 6.2832 | 103.319 | -10.494
[10 empty] | 225.719 | -0.0586 | 668.972 | -11413 | 75 | 2.13033 | 668.972 | 10 | 6.2832 | 106.47 | -7.7646
[10 empty] | 225.828 | 5.30811 | 651.166 | 122.674 | 81 | 2.07365 | 651.187 | 10 | 6.2832 | 103.639 | -10.217
[10 empty] | 226.422 | 4.66229 | 661.004 | 141.777 | 88 | 2.10496 | 661.02 | 10 | 6.2832 | 105.204 | -8.861
[10 empty] | 226.469 | 22.53 | 661.79 | 29.3738 | 94 | 2.10863 | 662.174 | 10 | 6.2832 | 105.388 | -8.7019
[10 empty] | 226.613 | 5.96396 | 656.441 | 110.068 | 100 | 2.09038 | 656.468 | 10 | 6.2832 | 104.48 | -9.4886
[10 empty] | 226.336 | -2.8111 | 656.554 | -233.55 | 105 | 2.09108 | 656.56 | 10 | 6.2832 | 104.494 | -9.476
[10 empty] | 225.523 | 11.5781 | 639.612 | 55.2431 | 110 | 2.03744 | 639.716 | 10 | 6.2832 | 101.814 | -11.798
[10 empty] | 225.793 | 5.40908 | 648.98 | 119.98 | 115 | 2.06665 | 649.003 | 10 | 6.2832 | 103.292 | -10.518
[10 empty] | 226.047 | 14.9843 | 657.086 | 43.8517 | 120 | 2.09318 | 657.257 | 10 | 6.2832 | 104.605 | -9.3798
[10 empty] | 225.621 | -2.7277 | 643.5 | -235.91 | 128 | 2.04951 | 643.506 | 10 | 6.2832 | 102.417 | -11.276
[10 empty] | 225.523 | -6.5861 | 640.554 | -97.259 | 133 | 2.04041 | 640.588 | 10 | 6.2832 | 101.952 | -11.678
[10 empty] | 225.973 | -7.0199 | 634.836 | -90.434 | 139 | 2.02245 | 634.875 | 10 | 6.2832 | 101.043 | -12.466
[10 empty] | 226.445 | 11.5047 | 642.051 | 55.8075 | 144 | 2.0456 | 642.154 | 10 | 6.2832 | 102.202 | -11.462
[10 empty] | 226.215 | -6.5972 | 626.72 | -94.998 | 149 | 1.99627 | 626.754 | 10 | 6.2832 | 99.7508 | -13.585
[10 empty] | 225.297 | -0.1219 | 630.683 | -5175.6 | 157 | 2.0091 | 630.683 | 10 | 6.2832 | 100.376 | -13.044
[10 empty] | 225.027 | 13.8171 | 639.679 | 46.2962 | 162 | 2.03756 | 639.828 | 10 | 6.2832 | 101.831 | -11.783
[10 empty] | 225.391 | 7.6941 | 632.371 | 82.1891 | 168 | 2.01423 | 632.417 | 10 | 6.2832 | 100.652 | -12.805
[10 empty] | 225.816 | 8.05659 | 623.962 | 77.4474 | 173 | 1.98735 | 624.014 | 10 | 6.2832 | 99.3147 | -13.963
[10 empty] | 226.457 | 5.94309 | 626.006 | 105.333 | 178 | 1.99406 | 626.034 | 10 | 6.2832 | 99.6361 | -13.685
[10 empty] | 226.406 | 2.49239 | 632.675 | 253.842 | 183 | 2.01511 | 632.68 | 10 | 6.2832 | 100.694 | -12.768
[10 empty] | 226.031 | -5.7036 | 618.136 | -108.38 | 188 | 1.96898 | 618.162 | 10 | 6.2832 | 98.3833 | -14.77
[10 empty] | 225.656 | 8.46781 | 646.597 | 76.3594 | 194 | 2.05977 | 646.653 | 10 | 6.2832 | 102.918 | -10.842
[10 empty] | 225.199 | -2.2381 | 616.622 | -275.52 | 199 | 1.96432 | 616.626 | 10 | 6.2832 | 98.1388 | -14.982
[10 empty] | 224.895 | -3.9857 | 617.955 | -155.04 | 204 | 1.9684 | 617.967 | 10 | 6.2832 | 98.3523 | -14.797
[10 empty] | 225.176 | 9.38849 | 623.877 | 66.4512 | 209 | 1.98741 | 623.947 | 10 | 6.2832 | 99.304 | -13.972
[10 empty] | 225.926 | 3.56787 | 618.347 | 173.31 | 217 | 1.96957 | 618.358 | 10 | 6.2832 | 98.4144 | -14.743
[10 empty] | 226.262 | 8.84484 | 620.478 | 70.1514 | 222 | 1.97621 | 620.541 | 10 | 6.2832 | 98.762 | -14.442
[10 empty] | 226.117 | 6.06596 | 615.24 | 101.425 | 228 | 1.95977 | 615.27 | 10 | 6.2832 | 97.923 | -15.169
[10 empty] | 225.176 | 7.62577 | 625.982 | 82.0877 | 236 | 1.99365 | 626.028 | 10 | 6.2832 | 99.6352 | -13.686
[10 empty] | 224.813 | 6.37076 | 616.415 | 96.757 | 241 | 1.96356 | 616.448 | 10 | 6.2832 | 98.1105 | -15.006
[10 empty] | 225.066 | 9.84788 | 616.876 | 62.6405 | 246 | 1.96525 | 616.955 | 10 | 6.2832 | 98.1911 | -14.937
[10 empty] | 225.633 | 3.59375 | 616.321 | 171.498 | 252 | 1.96304 | 616.331 | 10 | 6.2832 | 98.0919 | -15.023
[10 empty] | 226.141 | 3.75225 | 615.838 | 164.125 | 257 | 1.96146 | 615.849 | 10 | 6.2832 | 98.0151 | -15.089
[10 empty] | 226.313 | 4.77829 | 613.853 | 128.467 | 262 | 1.95516 | 613.872 | 10 | 6.2832 | 97.7005 | -15.362
[10 empty] | 225.852 | 10.0776 | 609.613 | 60.492 | 268 | 1.94164 | 609.696 | 10 | 6.2832 | 97.0358 | -15.937
[10 empty] | 225.355 | 6.08068 | 609.204 | 100.187 | 273 | 1.94047 | 609.235 | 10 | 6.2832 | 96.9624 | -16.001
[10 empty] | 224.773 | 7.05403 | 613.667 | 86.9953 | 282 | 1.95476 | 613.708 | 10 | 6.2832 | 97.6743 | -15.384
[10 empty] | 225.234 | 3.45715 | 608.86 | 176.116 | 288 | 1.93942 | 608.869 | 10 | 6.2832 | 96.9043 | -16.051
[10 empty] | 225.742 | 5.10686 | 608.375 | 119.129 | 293 | 1.93761 | 608.397 | 10 | 6.2832 | 96.8291 | -16.116
[10 empty] | 226.301 | 5.51129 | 607.929 | 110.306 | 298 | 1.93651 | 607.954 | 10 | 6.2832 | 96.7586 | -16.178
[14 empty] | 300 |  |  |  |  | 96.67226 | -16.25267
[10 empty] | 226.383 | 5.46105 | 606.302 | 111.023 | 304 | 1.93091 | 606.327 | 10 | 6.2832 | 96.4996 | -16.402
[10 empty] | 225.84 | 4.19226 | 605.014 | 144.317 | 309 | 1.92689 | 605.028 | 10 | 6.2832 | 96.2929 | -16.581
[10 empty] | 225.488 | 4.27801 | 601.506 | 140.604 | 314 | 1.91586 | 601.521 | 10 | 6.2832 | 95.7347 | -17.065
[10 empty] | 225.164 | 5.91452 | 603.646 | 102.062 | 319 | 1.92269 | 603.674 | 10 | 6.2832 | 96.0775 | -16.768
[10 empty] | 224.957 | 5.74107 | 597.908 | 104.146 | 325 | 1.90441 | 597.935 | 10 | 6.2832 | 95.1641 | -17.559
[10 empty] | 224.922 | 8.67271 | 603.264 | 69.559 | 330 | 1.92158 | 603.327 | 10 | 6.2832 | 96.0221 | -16.816
[10 empty] | 225.379 | 9.73688 | 602.361 | 61.8639 | 335 | 1.91861 | 602.44 | 10 | 6.2832 | 95.881 | -16.938
[10 empty] | 226.152 | 5.6048 | 598.134 | 106.718 | 340 | 1.90505 | 598.16 | 10 | 6.2832 | 95.1998 | -17.528
[10 empty] | 226.191 | 6.43482 | 597.091 | 92.7906 | 345 | 1.90216 | 597.125 | 10 | 6.2832 | 95.0352 | -17.671
[10 empty] | 225.707 | 9.1008 | 598.026 | 65.7114 | 351 | 1.90484 | 598.096 | 10 | 6.2832 | 95.1896 | -17.537
[10 empty] | 225.211 | 2.71948 | 597.892 | 219.855 | 356 | 1.90403 | 597.898 | 10 | 6.2832 | 95.1581 | -17.564
[10 empty] | 224.836 | 4.6899 | 595.358 | 126.945 | 361 | 1.89633 | 595.376 | 10 | 6.2832 | 94.7568 | -17.912
[10 empty] | 224.617 | 5.62626 | 596.542 | 106.028 | 367 | 1.90009 | 596.569 | 10 | 6.2832 | 94.9466 | -17.747
[10 empty] | 224.922 | 7.17952 | 595.503 | 82.9447 | 372 | 1.8968 | 595.546 | 10 | 6.2832 | 94.7838 | -17.888
[10 empty] | 225.512 | 6.92698 | 592.564 | 85.5443 | 377 | 1.88761 | 592.605 | 10 | 6.2832 | 94.3157 | -18.294
[10 empty] | 225.875 | 11.28 | 595.498 | 52.7922 | 382 | 1.89665 | 595.605 | 10 | 6.2832 | 94.7932 | -17.88
[10 empty] | 226.25 | 5.98335 | 596.594 | 99.7092 | 388 | 1.90012 | 596.624 | 10 | 6.2832 | 94.9555 | -17.74
[10 empty] | 225.961 | 4.41697 | 586.886 | 132.871 | 393 | 1.8696 | 586.902 | 10 | 6.2832 | 93.4081 | -19.08
[10 empty] | 225.512 | 5.77935 | 593.573 | 102.706 | 398 | 1.89053 | 593.601 | 10 | 6.2832 | 94.4743 | -18.156
[10 empty] | 225.043 | -0.3944 | 590.561 | -1497.4 | 403 | 1.88114 | 590.561 | 10 | 6.2832 | 93.9905 | -18.576
[10 empty] | 224.871 | 5.88668 | 590.565 | 100.322 | 408 | 1.88088 | 590.594 | 10 | 6.2832 | 93.9957 | -18.571
[10 empty] | 224.594 | 2.6714 | 591.325 | 221.354 | 414 | 1.8833 | 591.331 | 10 | 6.2832 | 94.113 | -18.47
[10 empty] | 225.066 | 6.08643 | 591.73 | 97.2211 | 419 | 1.88467 | 591.761 | 10 | 6.2832 | 94.1814 | -18.41
[10 empty] | 225.828 | 5.30625 | 589.33 | 111.063 | 424 | 1.87686 | 589.354 | 10 | 6.2832 | 93.7983 | -18.742
[10 empty] | 226.301 | 5.15033 | 587.96 | 114.16 | 429 | 1.87245 | 587.983 | 10 | 6.2832 | 93.5801 | -18.931
[10 empty] | 226.07 | 4.7785 | 586.377 | 122.712 | 434 | 1.86773 | 586.397 | 10 | 6.2832 | 93.3277 | -19.15
[10 empty] | 225.586 | 6.38697 | 588.504 | 92.1413 | 440 | 1.87426 | 588.539 | 10 | 6.2832 | 93.6686 | -18.854
[10 empty] | 225.27 | 4.83664 | 589.091 | 121.798 | 445 | 1.8763 | 589.111 | 10 | 6.2832 | 93.7596 | -18.776
[10 empty] | 224.992 | 3.01584 | 584.663 | 193.864 | 450 | 1.86187 | 584.671 | 10 | 6.2832 | 93.053 | -19.388
[10 empty] | 224.824 | -0.9075 | 583.345 | -642.79 | 455 | 1.85776 | 583.346 | 10 | 6.2832 | 92.8421 | -19.57
[10 empty] | 224.691 | 7.21201 | 586.341 | 81.3007 | 461 | 1.86744 | 586.385 | 10 | 6.2832 | 93.3259 | -19.151
[10 empty] | 224.883 | 6.21859 | 583.809 | 93.8813 | 466 | 1.8593 | 583.843 | 10 | 6.2832 | 92.9212 | -19.502
[10 empty] | 225.656 | 3.8361 | 583.006 | 151.979 | 471 | 1.85668 | 583.019 | 10 | 6.2832 | 92.79 | -19.616
[10 empty] | 225.828 | 2.58254 | 585.192 | 226.596 | 476 | 1.86377 | 585.198 | 10 | 6.2832 | 93.1368 | -19.315
[10 empty] | 225.574 | 0.75635 | 581.735 | 769.13 | 481 | 1.85277 | 581.735 | 10 | 6.2832 | 92.5857 | -19.793
[10 empty] | 225.199 | 5.15686 | 584.641 | 113.372 | 487 | 1.86181 | 584.664 | 10 | 6.2832 | 93.0519 | -19.389
[10 empty] | 225.09 | 7.14658 | 583.925 | 81.7069 | 492 | 1.85989 | 583.969 | 10 | 6.2832 | 92.9412 | -19.485
[10 empty] | 224.906 | -7.0828 | 581.675 | -82.125 | 497 | 1.85254 | 581.719 | 10 | 6.2832 | 92.5831 | -19.795
[10 empty] | 224.52 | 6.30718 | 579.543 | 91.8862 | 504 | 1.8454 | 579.577 | 10 | 6.2832 | 92.2424 | -20.09
[10 empty] | 224.801 | 13.4483 | 580.481 | 43.1638 | 510 | 1.84852 | 580.637 | 10 | 6.2832 | 92.4109 | -19.944
[10 empty] | 225.5 | 6.06107 | 572.329 | 94.427 | 515 | 1.82228 | 572.361 | 10 | 6.2832 | 91.0938 | -21.085
[10 empty] | 225.887 | 0.3591 | 585.163 | 1629.53 | 520 | 1.86333 | 585.163 | 10 | 6.2832 | 93.1313 | -19.32
[10 empty] | 225.402 | 6.44978 | 575.833 | 89.2795 | 525 | 1.83359 | 575.869 | 10 | 6.2832 | 91.6522 | -20.601
[10 empty] | 224.762 | 6.83629 | 577.177 | 84.4285 | 534 | 1.83799 | 577.218 | 10 | 6.2832 | 91.8668 | -20.415
[10 empty] | 224.52 | 4.82519 | 582.127 | 120.643 | 539 | 1.85394 | 582.147 | 10 | 6.2832 | 92.6513 | -19.736
[10 empty] | 224.57 | 7.55288 | 576.073 | 76.272 | 544 | 1.83429 | 576.123 | 10 | 6.2832 | 91.6925 | -20.566
[10 empty] | 225.164 | 4.65449 | 576.406 | 123.839 | 549 | 1.83525 | 576.425 | 10 | 6.2832 | 91.7406 | -20.525
[10 empty] | 225.656 | 7.18074 | 575.257 | 80.1111 | 555 | 1.83178 | 575.301 | 10 | 6.2832 | 91.5618 | -20.68
[10 empty] | 225.539 | 6.50641 | 579.171 | 89.0155 | 560 | 1.84444 | 579.207 | 10 | 6.2832 | 92.1835 | -20.141
[10 empty] | 225.125 | 8.46296 | 574.097 | 67.8365 | 565 | 1.82858 | 574.16 | 10 | 6.2832 | 91.3801 | -20.837
[10 empty] | 224.703 | 6.63592 | 573.697 | 86.4533 | 573 | 1.8268 | 573.736 | 10 | 6.2832 | 91.3126 | -20.895
[10 empty] | 225.043 | 10.1478 | 578.729 | 57.03 | 578 | 1.84298 | 578.818 | 10 | 6.2832 | 92.1214 | -20.195
[10 empty] | 225.586 | 4.71753 | 569.178 | 120.652 | 583 | 1.81245 | 569.197 | 10 | 6.2832 | 90.5903 | -21.521
[10 empty] | 225.73 | 3.7375 | 574.943 | 153.831 | 589 | 1.83097 | 574.955 | 10 | 6.2832 | 91.5067 | -20.727
[10 empty] | 225.441 | 7.51706 | 571.466 | 76.0225 | 595 | 1.8198 | 571.516 | 10 | 6.2832 | 90.9593 | -21.202
[10 empty] | 225.113 | 8.57485 | 569.894 | 66.4611 | 600 | 1.81452 | 569.959 | 10 | 6.2832 | 90.7115 | -21.416
[10 empty] | 224.824 | 8.64875 | 571.553 | 66.0851 | 609 | 1.82009 | 571.618 | 10 | 6.2832 | 90.9756 | -21.187
[10 empty] | 224.703 | 3.74134 | 570.198 | 152.405 | 617 | 1.81557 | 570.21 | 10 | 6.2832 | 90.7515 | -21.382
[10 empty] | 225.234 | 3.9248 | 575.39 | 146.604 | 622 | 1.83193 | 575.403 | 10 | 6.2832 | 91.578 | -20.666
[10 empty] | 225.863 | 6.06166 | 574.724 | 94.813 | 627 | 1.82998 | 574.756 | 10 | 6.2832 | 91.475 | -20.755
[10 empty] | 226.059 | 2.87486 | 564.107 | 196.221 | 632 | 1.79613 | 564.114 | 10 | 6.2832 | 89.7813 | -22.222
[10 empty] | 225.766 | 6.66453 | 566.348 | 84.9794 | 637 | 1.80298 | 566.387 | 10 | 6.2832 | 90.1431 | -21.909
[10 empty] | 225.379 | 4.13809 | 567.344 | 137.103 | 645 | 1.80656 | 567.359 | 10 | 6.2832 | 90.2977 | -21.775
[10 empty] | 225.281 | 5.12619 | 564.457 | 110.112 | 650 | 1.79729 | 564.48 | 10 | 6.2832 | 89.8396 | -22.172
[10 empty] | 225.211 | 1.02096 | 567.042 | 555.403 | 655 | 1.80531 | 567.043 | 10 | 6.2832 | 90.2474 | -21.818
[10 empty] | 225.09 | 1.06798 | 562.342 | 526.55 | 660 | 1.79038 | 562.343 | 10 | 6.2832 | 89.4994 | -22.466
[10 empty] | 224.68 | -2.096 | 558.31 | -266.37 | 670 | 1.77756 | 558.314 | 10 | 6.2832 | 88.8582 | -23.022
[10 empty] | 224.461 | 6.47834 | 563.69 | 87.0115 | 675 | 1.79476 | 563.728 | 10 | 6.2832 | 89.7198 | -22.275
[10 empty] | 224.219 | 4.09084 | 565.604 | 138.261 | 680 | 1.80102 | 565.619 | 10 | 6.2832 | 90.0208 | -22.015
[10 empty] | 224.801 | 3.88052 | 560.183 | 144.358 | 685 | 1.78344 | 560.197 | 10 | 6.2832 | 89.1578 | -22.762
[10 empty] | 225.453 | 2.09826 | 565.515 | 269.517 | 691 | 1.80035 | 565.519 | 10 | 6.2832 | 90.0049 | -22.028
[10 empty] | 225.887 | 1.25208 | 562.096 | 448.931 | 696 | 1.78957 | 562.098 | 10 | 6.2832 | 89.4604 | -22.5
[10 empty] | 225.621 | 8.07045 | 560.157 | 69.4083 | 701 | 1.7835 | 560.215 | 10 | 6.2832 | 89.1607 | -22.76
[10 empty] | 225.223 | 4.98036 | 557.002 | 111.84 | 707 | 1.77324 | 557.024 | 10 | 6.2832 | 88.6529 | -23.2
[10 empty] | 224.859 | 7.13659 | 559.329 | 78.3748 | 712 | 1.78097 | 559.374 | 10 | 6.2832 | 89.0269 | -22.876
[10 empty] | 224.762 | 0.94359 | 556.448 | 589.712 | 718 | 1.77155 | 556.449 | 10 | 6.2832 | 88.5614 | -23.279
[10 empty] | 224.508 | 7.75384 | 555.956 | 71.7007 | 723 | 1.77015 | 556.01 | 10 | 6.2832 | 88.4914 | -23.339
[10 empty] | 224.98 | 6.2172 | 570.63 | 91.7825 | 728 | 1.81677 | 570.664 | 10 | 6.2832 | 90.8237 | -21.319
[10 empty] | 225.996 | -0.4293 | 562.522 | -1310.3 | 736 | 1.79085 | 562.523 | 10 | 6.2832 | 89.528 | -22.441
[10 empty] | 225.84 | 4.363 | 554.169 | 127.016 | 741 | 1.76438 | 554.186 | 10 | 6.2832 | 88.2011 | -23.591
[10 empty] | 225.465 | -8.8164 | 558.733 | -63.374 | 747 | 1.77904 | 558.803 | 10 | 6.2832 | 88.936 | -22.954
[10 empty] | 225.379 | 13.1116 | 564.478 | 43.0517 | 754 | 1.79753 | 564.631 | 10 | 6.2832 | 89.8635 | -22.151
[10 empty] | 225.418 | -0.2521 | 549.688 | -2180.4 | 759 | 1.7503 | 549.688 | 10 | 6.2832 | 87.4852 | -24.211
[10 empty] | 225.563 | -4.311 | 549.585 | -127.49 | 765 | 1.74989 | 549.602 | 10 | 6.2832 | 87.4717 | -24.223
[10 empty] | 225.633 | 8.40332 | 558.514 | 66.4635 | 770 | 1.77808 | 558.577 | 10 | 6.2832 | 88.9 | -22.985
[10 empty] | 225.766 | 8.43816 | 563.106 | 66.7333 | 775 | 1.7928 | 563.169 | 10 | 6.2832 | 89.6309 | -22.352
[10 empty] | 225.816 | 5.02129 | 539.532 | 107.449 | 781 | 1.71773 | 539.555 | 10 | 6.2832 | 85.8726 | -25.608
[10 empty] | 225.234 | -2.3744 | 551.699 | -232.35 | 786 | 1.75648 | 551.704 | 10 | 6.2832 | 87.8062 | -23.933
[10 empty] | 224.254 | 9.81931 | 548.112 | 55.8198 | 792 | 1.74546 | 548.2 | 10 | 6.2832 | 87.2485 | -24.416
[10 empty] | 224.426 | 0.99292 | 551.691 | 555.627 | 797 | 1.75651 | 551.692 | 10 | 6.2832 | 87.8042 | -23.935
[10 empty] | 224.715 | -5.5774 | 550.418 | -98.687 | 802 | 1.75234 | 550.447 | 10 | 6.2832 | 87.6061 | -24.106
[10 empty] | 224.98 | 15.0344 | 556.54 | 37.0177 | 808 | 1.77228 | 556.743 | 10 | 6.2832 | 88.6082 | -23.238
[10 empty] | 225.211 | -0.76 | 553.111 | -727.8 | 813 | 1.7612 | 553.112 | 10 | 6.2832 | 88.0303 | -23.739
[10 empty] | 225.309 | -3.4395 | 549.707 | -159.82 | 822 | 1.75032 | 549.718 | 10 | 6.2832 | 87.4901 | -24.207
[10 empty] | 225.281 | 5.66158 | 554.491 | 97.9393 | 827 | 1.76534 | 554.52 | 10 | 6.2832 | 88.2544 | -23.545
[10 empty] | 225.258 | 2.7632 | 543.657 | 196.749 | 832 | 1.73088 | 543.664 | 10 | 6.2832 | 86.5266 | -25.042
[10 empty] | 225.223 | 14.4268 | 543.898 | 37.7005 | 838 | 1.73213 | 544.09 | 10 | 6.2832 | 86.5943 | -24.983
[10 empty] | 225.199 | 3.91659 | 541.6 | 138.283 | 843 | 1.72432 | 541.614 | 10 | 6.2832 | 86.2003 | -25.324
[10 empty] | 225.066 | -0.6475 | 543.457 | -839.37 | 848 | 1.72992 | 543.457 | 10 | 6.2832 | 86.4937 | -25.07
[10 empty] | 225.066 | -1.3211 | 557.252 | -421.82 | 853 | 1.77432 | 557.254 | 10 | 6.2832 | 88.6895 | -23.168
[10 empty] | 225.164 | 1.79388 | 539.505 | 300.747 | 860 | 1.71761 | 539.508 | 10 | 6.2832 | 85.8651 | -25.615
[10 empty] | 224.52 | -0.5145 | 543.182 | -1055.7 | 869 | 1.72948 | 543.182 | 10 | 6.2832 | 86.4498 | -25.108
[10 empty] | 224.484 | 8.14636 | 545.237 | 66.9302 | 874 | 1.73578 | 545.298 | 10 | 6.2832 | 86.7867 | -24.816
[10 empty] | 224.727 | 8.60536 | 543.31 | 63.1362 | 880 | 1.7298 | 543.378 | 10 | 6.2832 | 86.4811 | -25.081
[10 empty] | 224.945 | 8.38331 | 543.967 | 64.8868 | 886 | 1.73181 | 544.031 | 10 | 6.2832 | 86.585 | -24.991
[10 empty] | 225.223 | -0.8887 | 544.819 | -613.03 | 891 | 1.73388 | 544.82 | 10 | 6.2832 | 86.7105 | -24.882
[10 empty] | 225.332 | 8.84622 | 533.841 | 60.3468 | 896 | 1.69977 | 533.914 | 10 | 6.2832 | 84.9748 | -26.386
[14 empty] | 900 |  |  |  |  | 85.25867 | -26.14
[10 empty] | 225.32 | 3.55262 | 536.577 | 151.037 | 902 | 1.70825 | 536.589 | 10 | 6.2832 | 85.4006 | -26.017
[10 empty] | 225.477 | 0.63177 | 545.293 | 863.124 | 907 | 1.73586 | 545.294 | 10 | 6.2832 | 86.7859 | -24.817
[10 empty] | 225.125 | 7.27794 | 540.799 | 74.3066 | 912 | 1.72181 | 540.848 | 10 | 6.2832 | 86.0783 | -25.43
[10 empty] | 224.363 | -1.1482 | 537.754 | -468.35 | 918 | 1.7119 | 537.755 | 10 | 6.2832 | 85.5861 | -25.856
[10 empty] | 224.484 | 6.70373 | 539.756 | 80.5158 | 923 | 1.7184 | 539.797 | 10 | 6.2832 | 85.9112 | -25.575
[10 empty] | 225.027 | -5.2801 | 544.149 | -103.06 | 931 | 1.73234 | 544.175 | 10 | 6.2832 | 86.6079 | -24.971
[10 empty] | 225.367 | 2.86597 | 536.788 | 187.297 | 936 | 1.70901 | 536.796 | 10 | 6.2832 | 85.4335 | -25.989
[10 empty] | 225.488 | 9.90924 | 536.687 | 54.1603 | 943 | 1.70893 | 536.779 | 10 | 6.2832 | 85.4308 | -25.991
[10 empty] | 225.672 | -8.5983 | 536.57 | -62.404 | 951 | 1.70855 | 536.639 | 10 | 6.2832 | 85.4085 | -26.01
[10 empty] | 225.453 | 7.46111 | 544.522 | 72.9814 | 957 | 1.7335 | 544.573 | 10 | 6.2832 | 86.6713 | -24.916
[10 empty] | 224.461 | 1.2313 | 538.301 | 437.181 | 962 | 1.71347 | 538.302 | 10 | 6.2832 | 85.6732 | -25.781
[10 empty] | 223.902 | 8.50177 | 549.917 | 64.6827 | 967 | 1.75079 | 549.983 | 10 | 6.2832 | 87.5322 | -24.17
[10 empty] | 224.23 | 2.48443 | 539.296 | 217.07 | 972 | 1.71662 | 539.302 | 10 | 6.2832 | 85.8323 | -25.643
[10 empty] | 224.266 | -1.0129 | 526.251 | -519.57 | 977 | 1.67528 | 526.252 | 10 | 6.2832 | 83.7554 | -27.442
[10 empty] | 224.219 | 10.5773 | 537.678 | 50.8331 | 983 | 1.71199 | 537.782 | 10 | 6.2832 | 85.5905 | -25.853
[10 empty] | 224.109 | 3.06181 | 536.659 | 175.275 | 988 | 1.7086 | 536.668 | 10 | 6.2832 | 85.4131 | -26.006
[10 empty] | 224.098 | 6.00952 | 539.551 | 89.7827 | 993 | 1.71756 | 539.584 | 10 | 6.2832 | 85.8773 | -25.604
[10 empty] | 224.836 | 3.18713 | 540.648 | 169.635 | 998 | 1.72137 | 540.657 | 10 | 6.2832 | 86.0481 | -25.456
[10 empty] | 225.609 | 5.74227 | 536.133 | 93.3661 | 1005 | 1.70677 | 536.164 | 10 | 6.2832 | 85.3329 | -26.076
[10 empty] | 225.43 | 1.55304 | 532.727 | 343.021 | 1010 | 1.69583 | 532.73 | 10 | 6.2832 | 84.7863 | -26.549
[10 empty] | 225.148 | 3.96558 | 534.857 | 134.875 | 1015 | 1.70269 | 534.871 | 10 | 6.2832 | 85.1272 | -26.254
[10 empty] | 224.906 | 2.6488 | 532.67 | 201.099 | 1020 | 1.6956 | 532.677 | 10 | 6.2832 | 84.7779 | -26.556
[10 empty] | 224.762 | 4.16404 | 535.011 | 128.484 | 1025 | 1.70295 | 535.027 | 10 | 6.2832 | 85.1519 | -26.232
[10 empty] | 224.57 | 6.43263 | 530.997 | 82.5474 | 1031 | 1.69067 | 531.036 | 10 | 6.2832 | 84.5167 | -26.783
[10 empty] | 224.438 | 3.6993 | 534.122 | 144.385 | 1036 | 1.70021 | 534.135 | 10 | 6.2832 | 85.0099 | -26.355
[10 empty] | 224.484 | 3.77249 | 535.25 | 141.883 | 1041 | 1.7035 | 535.264 | 10 | 6.2832 | 85.1896 | -26.2
[10 empty] | 225.055 | 4.98718 | 532.396 | 106.753 | 1049 | 1.69481 | 532.419 | 10 | 6.2832 | 84.7369 | -26.592
[10 empty] | 225.477 | 0.95823 | 532.704 | 555.923 | 1054 | 1.69569 | 532.705 | 10 | 6.2832 | 84.7823 | -26.553
[10 empty] | 225.09 | 3.67936 | 531.254 | 144.388 | 1063 | 1.69111 | 531.267 | 10 | 6.2832 | 84.5535 | -26.751
[10 empty] | 225.016 | 4.63561 | 529.369 | 114.196 | 1070 | 1.68514 | 529.389 | 10 | 6.2832 | 84.2546 | -27.01
[10 empty] | 224.848 | 4.16675 | 524.095 | 125.78 | 1075 | 1.6684 | 524.111 | 10 | 6.2832 | 83.4147 | -27.737
[10 empty] | 224.813 | -2.1267 | 529.514 | -248.99 | 1082 | 1.68551 | 529.518 | 10 | 6.2832 | 84.2752 | -26.992
[10 empty] | 224.75 | 3.4788 | 536.348 | 154.176 | 1090 | 1.70709 | 536.359 | 10 | 6.2832 | 85.3639 | -26.049
[10 empty] | 224.703 | 3.33148 | 522.504 | 156.838 | 1095 | 1.66312 | 522.515 | 10 | 6.2832 | 83.1606 | -27.958
[10 empty] | 224.641 | -4.0104 | 527.609 | -131.56 | 1101 | 1.67968 | 527.625 | 10 | 6.2832 | 83.9738 | -27.253
[10 empty] | 224.715 | 8.41024 | 528.977 | 62.8967 | 1106 | 1.68371 | 529.044 | 10 | 6.2832 | 84.1997 | -27.057
[10 empty] | 224.934 | 1.80922 | 534.351 | 295.349 | 1111 | 1.70091 | 534.354 | 10 | 6.2832 | 85.0449 | -26.325
[10 empty] | 225.391 | 6.84101 | 527.501 | 77.1087 | 1119 | 1.67933 | 527.546 | 10 | 6.2832 | 83.9613 | -27.264
[10 empty] | 225.258 | 0.56136 | 526.577 | 938.03 | 1124 | 1.67645 | 526.577 | 10 | 6.2832 | 83.8072 | -27.397
[10 empty] | 224.934 | 4.77154 | 519.571 | 108.89 | 1130 | 1.65382 | 519.593 | 10 | 6.2832 | 82.6955 | -28.36
[10 empty] | 224.703 | 4.91707 | 525.644 | 106.902 | 1136 | 1.67339 | 525.667 | 10 | 6.2832 | 83.6623 | -27.523
[10 empty] | 224.508 | -6.2522 | 532.03 | -85.095 | 1141 | 1.69356 | 532.067 | 10 | 6.2832 | 84.6809 | -26.641
[10 empty] | 224.34 | 11.5 | 521.178 | 45.3197 | 1147 | 1.6593 | 521.305 | 10 | 6.2832 | 82.968 | -28.124
[10 empty] | 224.52 | 4.99819 | 523.367 | 104.711 | 1152 | 1.66601 | 523.391 | 10 | 6.2832 | 83.3 | -27.837
[10 empty] | 225.367 | 6.25078 | 513.439 | 82.1399 | 1158 | 1.63426 | 513.477 | 10 | 6.2832 | 81.7221 | -29.204
[10 empty] | 225.379 | 0.51451 | 512.337 | 995.77 | 1165 | 1.63076 | 512.338 | 10 | 6.2832 | 81.5408 | -29.361
[10 empty] | 225.223 | 4.44856 | 525.258 | 118.074 | 1170 | 1.67175 | 525.277 | 10 | 6.2832 | 83.6003 | -27.577
[10 empty] | 224.945 | 4.48146 | 526.453 | 117.474 | 1175 | 1.67598 | 526.472 | 10 | 6.2832 | 83.7904 | -27.412
[10 empty] | 224.789 | 4.80598 | 519.865 | 108.17 | 1181 | 1.65502 | 519.887 | 10 | 6.2832 | 82.7424 | -28.32
[10 empty] | 224.703 | 1.84298 | 523.193 | 283.884 | 1186 | 1.66546 | 523.196 | 10 | 6.2832 | 83.2691 | -27.864
[10 empty] | 224.738 | 4.82701 | 524.578 | 108.675 | 1191 | 1.66986 | 524.6 | 10 | 6.2832 | 83.4924 | -27.67
[10 empty] | 224.641 | -2.9778 | 516.04 | -173.29 | 1197 | 1.64283 | 516.049 | 10 | 6.2832 | 82.1315 | -28.849
[14 empty] | 1200 |  |  |  |  | 82.48178 | -28.5454
[10 empty] | 224.605 | 10.1647 | 519.618 | 51.1199 | 1202 | 1.65435 | 519.717 | 10 | 6.2832 | 82.7153 | -28.343
[10 empty] | 224.629 | 3.66739 | 511.571 | 139.492 | 1208 | 1.62881 | 511.584 | 10 | 6.2832 | 81.4209 | -29.465
[10 empty] | 224.559 | 8.00704 | 525.833 | 65.6713 | 1214 | 1.67391 | 525.894 | 10 | 6.2832 | 83.6983 | -27.492
[10 empty] | 225.309 | 2.19671 | 533.415 | 242.824 | 1222 | 1.6977 | 533.42 | 10 | 6.2832 | 84.8962 | -26.454
[10 empty] | 225.488 | 7.26606 | 522.665 | 71.9323 | 1227 | 1.6635 | 522.716 | 10 | 6.2832 | 83.1925 | -27.93
[10 empty] | 225.281 | 6.08448 | 526.13 | 86.4707 | 1232 | 1.67461 | 526.165 | 10 | 6.2832 | 83.7415 | -27.454
[10 empty] | 225.258 | -2.1268 | 515.899 | -242.57 | 1238 | 1.64234 | 515.903 | 10 | 6.2832 | 82.1083 | -28.869
[10 empty] | 225.102 | -7.3983 | 510.234 | -68.966 | 1243 | 1.62417 | 510.287 | 10 | 6.2832 | 81.2145 | -29.643
[10 empty] | 225.09 | 2.35043 | 515.185 | 219.188 | 1248 | 1.63968 | 515.191 | 10 | 6.2832 | 81.9949 | -28.967
[10 empty] | 225.066 | 18.2102 | 521.88 | 28.6587 | 1253 | 1.66202 | 522.197 | 10 | 6.2832 | 83.11 | -28.001
[10 empty] | 224.934 | -3.391 | 507.138 | -149.55 | 1259 | 1.61441 | 507.15 | 10 | 6.2832 | 80.7151 | -30.076
[10 empty] | 224.934 | 5.9666 | 521.453 | 87.3953 | 1264 | 1.65962 | 521.487 | 10 | 6.2832 | 82.997 | -28.099
[10 empty] | 224.934 | 7.54808 | 522.953 | 69.2829 | 1271 | 1.66476 | 523.007 | 10 | 6.2832 | 83.239 | -27.89
[10 empty] | 224.801 | 15.5068 | 505.201 | 32.5792 | 1277 | 1.60846 | 505.439 | 10 | 6.2832 | 80.4429 | -30.312
[10 empty] | 224.641 | -3.2222 | 500.129 | -155.21 | 1282 | 1.59181 | 500.139 | 10 | 6.2832 | 79.5994 | -31.043
[10 empty] | 224.641 | 19.2121 | 517.938 | 26.959 | 1288 | 1.6493 | 518.295 | 10 | 6.2832 | 82.4889 | -28.539
[10 empty] | 224.449 | 6.128 | 514.201 | 83.9101 | 1297 | 1.63665 | 514.238 | 10 | 6.2832 | 81.8433 | -29.099
[10 empty] | 224.789 | 0.67301 | 513.942 | 763.642 | 1306 | 1.63581 | 513.942 | 10 | 6.2832 | 81.7962 | -29.14
[10 empty] | 225.539 | 21.5883 | 517.976 | 23.9934 | 1313 | 1.65024 | 518.426 | 10 | 6.2832 | 82.5098 | -28.521
[10 empty] | 225.355 | 10.6534 | 503.744 | 47.2846 | 1318 | 1.60374 | 503.856 | 10 | 6.2832 | 80.191 | -30.53
[10 empty] | 225.113 | 9.93416 | 507.851 | 51.1217 | 1324 | 1.61688 | 507.948 | 10 | 6.2832 | 80.8422 | -29.966
[10 empty] | 224.922 | -6.0052 | 500.538 | -83.351 | 1331 | 1.59347 | 500.574 | 10 | 6.2832 | 79.6685 | -30.983
[10 empty] | 224.859 | 13.201 | 515.163 | 39.0244 | 1338 | 1.64 | 515.332 | 10 | 6.2832 | 82.0173 | -28.948
[10 empty] | 224.75 | 4.57299 | 500.365 | 109.418 | 1343 | 1.59266 | 500.386 | 10 | 6.2832 | 79.6386 | -31.009
[10 empty] | 224.691 | 15.838 | 507.198 | 32.0241 | 1349 | 1.61563 | 507.445 | 10 | 6.2832 | 80.7622 | -30.035
[10 empty] | 224.641 | 5.97679 | 502.828 | 84.1302 | 1358 | 1.6003 | 502.864 | 10 | 6.2832 | 80.0331 | -30.667
[10 empty] | 224.617 | 2.67276 | 512.442 | 191.728 | 1363 | 1.63105 | 512.449 | 10 | 6.2832 | 81.5586 | -29.345
[10 empty] | 224.668 | -2.1179 | 512.127 | -241.81 | 1372 | 1.63027 | 512.132 | 10 | 6.2832 | 81.5081 | -29.389
[10 empty] | 224.559 | 6.80198 | 505.504 | 74.3172 | 1377 | 1.60919 | 505.55 | 10 | 6.2832 | 80.4605 | -30.297
[10 empty] | 225.125 | 5.28544 | 514.045 | 97.2569 | 1383 | 1.63648 | 514.073 | 10 | 6.2832 | 81.817 | -29.122
[10 empty] | 225.777 | 3.34861 | 505.698 | 151.017 | 1390 | 1.60992 | 505.709 | 10 | 6.2832 | 80.4859 | -30.275
[10 empty] | 225.551 | 8.57422 | 509.951 | 59.4749 | 1395 | 1.62292 | 510.023 | 10 | 6.2832 | 81.1725 | -29.68
[10 empty] | 225.391 | 3.06109 | 509.415 | 166.416 | 1400 | 1.62152 | 509.424 | 10 | 6.2832 | 81.0771 | -29.763
[10 empty] | 225.563 | 2.16348 | 503.177 | 232.577 | 1406 | 1.60143 | 503.182 | 10 | 6.2832 | 80.0837 | -30.623
[10 empty] | 225.695 | 2.44238 | 503.686 | 206.228 | 1411 | 1.60318 | 503.692 | 10 | 6.2832 | 80.1649 | -30.553
[10 empty] | 225.898 | 18.5808 | 499.29 | 26.8712 | 1419 | 1.59021 | 499.636 | 10 | 6.2832 | 79.5193 | -31.112
[10 empty] | 224.473 | 8.14409 | 514.237 | 63.1424 | 1427 | 1.63653 | 514.302 | 10 | 6.2832 | 81.8534 | -29.09
[10 empty] | 223.953 | -1.1827 | 499.83 | -422.63 | 1432 | 1.59067 | 499.831 | 10 | 6.2832 | 79.5504 | -31.085
[10 empty] | 224.219 | -4.3914 | 497.699 | -113.33 | 1438 | 1.58376 | 497.718 | 10 | 6.2832 | 79.2141 | -31.376
[10 empty] | 224.57 | 10.7882 | 510.106 | 47.2838 | 1443 | 1.62409 | 510.22 | 10 | 6.2832 | 81.2038 | -29.653
[10 empty] | 224.484 | 11.1547 | 501.393 | 44.9488 | 1448 | 1.59604 | 501.517 | 10 | 6.2832 | 79.8186 | -30.853
[10 empty] | 224.328 | -2.0356 | 499.514 | -245.39 | 1454 | 1.58977 | 499.518 | 10 | 6.2832 | 79.5005 | -31.128
[10 empty] | 224.195 | 6.80263 | 495.917 | 72.9007 | 1459 | 1.57846 | 495.963 | 10 | 6.2832 | 78.9348 | -31.618
[10 empty] | 224.063 | 2.34268 | 502.096 | 214.325 | 1465 | 1.59796 | 502.102 | 10 | 6.2832 | 79.9117 | -30.772
[10 empty] | 224.398 | 5.57484 | 505.339 | 90.6464 | 1470 | 1.60846 | 505.37 | 10 | 6.2832 | 80.4319 | -30.321
[10 empty] | 225.113 | 6.93223 | 505.344 | 72.8978 | 1475 | 1.60837 | 505.392 | 10 | 6.2832 | 80.4354 | -30.318
[10 empty] | 225.523 | -1.063 | 504.011 | -474.15 | 1481 | 1.60423 | 504.012 | 10 | 6.2832 | 80.2158 | -30.509
[10 empty] | 225.234 | 2.05369 | 506.372 | 246.567 | 1486 | 1.61132 | 506.376 | 10 | 6.2832 | 80.5921 | -30.183
[10 empty] | 225.066 | -0.5696 | 502.934 | -882.98 | 1491 | 1.60065 | 502.935 | 10 | 6.2832 | 80.0443 | -30.657
[10 empty] | 224.895 | 5.70142 | 498.334 | 87.4053 | 1499 | 1.58592 | 498.367 | 10 | 6.2832 | 79.3173 | -31.287
[14 empty] | 1500 |  |  |  |  | 79.30074 | -31.30133
[10 empty] | 224.906 | 2.86723 | 497.422 | 173.485 | 1508 | 1.58306 | 497.43 | 10 | 6.2832 | 79.1683 | -31.416
[10 empty] | 224.906 | 2.84239 | 493.135 | 173.493 | 1514 | 1.56942 | 493.143 | 10 | 6.2832 | 78.4859 | -32.007
[10 empty] | 225.078 | 3.46502 | 500.431 | 144.423 | 1519 | 1.59272 | 500.443 | 10 | 6.2832 | 79.6478 | -31.001
[10 empty] | 225.379 | 9.19739 | 493.304 | 53.6352 | 1525 | 1.57024 | 493.39 | 10 | 6.2832 | 78.5252 | -31.973
[10 empty] | 225.563 | 7.3528 | 494.828 | 67.2979 | 1530 | 1.57499 | 494.883 | 10 | 6.2832 | 78.7629 | -31.767
[10 empty] | 225.695 | -0.0532 | 491.375 | -9232.1 | 1537 | 1.56376 | 491.375 | 10 | 6.2832 | 78.2046 | -32.251
[10 empty] | 225.707 | 1.94735 | 495.137 | 254.262 | 1542 | 1.57572 | 495.141 | 10 | 6.2832 | 78.8039 | -31.732
[10 empty] | 224.426 | 6.6971 | 499.327 | 74.5587 | 1550 | 1.58927 | 499.372 | 10 | 6.2832 | 79.4773 | -31.148
[10 empty] | 224.184 | 10.9388 | 494.692 | 45.2237 | 1555 | 1.57458 | 494.813 | 10 | 6.2832 | 78.7517 | -31.777
[10 empty] | 224.969 | 2.82257 | 498.019 | 176.442 | 1564 | 1.58487 | 498.027 | 10 | 6.2832 | 79.2633 | -31.334
[10 empty] | 225.391 | 8.27546 | 498.461 | 60.2337 | 1572 | 1.58653 | 498.53 | 10 | 6.2832 | 79.3433 | -31.265
[10 empty] | 225.563 | -3.767 | 499.504 | -132.6 | 1577 | 1.58974 | 499.518 | 10 | 6.2832 | 79.5006 | -31.128
[10 empty] | 225.609 | 15.7509 | 495.691 | 31.4706 | 1583 | 1.57811 | 495.941 | 10 | 6.2832 | 78.9312 | -31.622
[10 empty] | 224.68 | 8.06782 | 493.678 | 61.1911 | 1588 | 1.57097 | 493.744 | 10 | 6.2832 | 78.5816 | -31.924
[10 empty] | 223.855 | 6.34498 | 501.104 | 78.9765 | 1593 | 1.5947 | 501.144 | 10 | 6.2832 | 79.7594 | -30.904
[10 empty] | 224.063 | 6.51107 | 493.898 | 75.8552 | 1599 | 1.57187 | 493.941 | 10 | 6.2832 | 78.613 | -31.897
[10 empty] | 224.484 | 15.5787 | 485.611 | 31.1715 | 1604 | 1.54621 | 485.86 | 10 | 6.2832 | 77.3269 | -33.011
[10 empty] | 224.605 | 13.9683 | 496.594 | 35.5515 | 1610 | 1.58094 | 496.791 | 10 | 6.2832 | 79.0665 | -31.504
[10 empty] | 224.727 | -0.159 | 494.205 | -3107.8 | 1615 | 1.57286 | 494.205 | 10 | 6.2832 | 78.6549 | -31.861
[10 empty] | 224.727 | -4.6862 | 490.374 | -104.64 | 1620 | 1.56053 | 490.397 | 10 | 6.2832 | 78.0488 | -32.386
[10 empty] | 224.496 | 4.44122 | 482.78 | 108.704 | 1626 | 1.53648 | 482.801 | 10 | 6.2832 | 76.8399 | -33.433
[10 empty] | 224.57 | -3.2532 | 492.261 | -151.32 | 1632 | 1.56674 | 492.271 | 10 | 6.2832 | 78.3472 | -32.127
[10 empty] | 224.508 | 2.689 | 492.607 | 183.193 | 1637 | 1.56758 | 492.614 | 10 | 6.2832 | 78.4017 | -32.08
[10 empty] | 224.484 | -2.1038 | 490.466 | -233.14 | 1643 | 1.5607 | 490.471 | 10 | 6.2832 | 78.0606 | -32.376
[10 empty] | 224.496 | 5.15243 | 492.401 | 95.5666 | 1648 | 1.5672 | 492.427 | 10 | 6.2832 | 78.372 | -32.106
[10 empty] | 224.496 | 3.30315 | 494.516 | 149.71 | 1653 | 1.57379 | 494.527 | 10 | 6.2832 | 78.7062 | -31.816
[10 empty] | 224.438 | 8.20274 | 493.259 | 60.1335 | 1659 | 1.56992 | 493.328 | 10 | 6.2832 | 78.5153 | -31.982
[10 empty] | 224.496 | -4.6936 | 488.933 | -104.17 | 1665 | 1.55616 | 488.956 | 10 | 6.2832 | 77.8195 | -32.585
[10 empty] | 224.75 | 1.4407 | 504.36 | 350.081 | 1670 | 1.60528 | 504.362 | 10 | 6.2832 | 80.2714 | -30.46
[10 empty] | 225.418 | 6.20181 | 498.108 | 80.3167 | 1676 | 1.58522 | 498.147 | 10 | 6.2832 | 79.2823 | -31.317
[10 empty] | 225.465 | -5.0649 | 504.275 | -99.563 | 1681 | 1.60496 | 504.3 | 10 | 6.2832 | 80.2617 | -30.469
[10 empty] | 225.258 | 14.3022 | 515.726 | 36.0591 | 1687 | 1.64199 | 515.924 | 10 | 6.2832 | 82.1117 | -28.866
[10 empty] | 225.137 | -7.8518 | 488.043 | -62.157 | 1692 | 1.55321 | 488.107 | 10 | 6.2832 | 77.6844 | -32.702
[10 empty] | 225.188 | -13.653 | 486.913 | -35.664 | 1697 | 1.55035 | 487.104 | 10 | 6.2832 | 77.5248 | -32.84
[10 empty] | 225.574 | 3.48757 | 494.984 | 141.928 | 1703 | 1.57516 | 494.996 | 10 | 6.2832 | 78.7808 | -31.752
[10 empty] | 225.777 | 9.74866 | 478.974 | 49.1323 | 1708 | 1.52435 | 479.074 | 10 | 6.2832 | 76.2467 | -33.947
[10 empty] | 225.066 | -9.4536 | 495.48 | -52.412 | 1717 | 1.57718 | 495.57 | 10 | 6.2832 | 78.8722 | -31.673
[10 empty] | 224.195 | 2.33472 | 490.567 | 210.118 | 1723 | 1.56099 | 490.572 | 10 | 6.2832 | 78.0768 | -32.362
[10 empty] | 224.039 | 7.76055 | 476.243 | 61.3671 | 1729 | 1.51563 | 476.306 | 10 | 6.2832 | 75.8063 | -34.329
[10 empty] | 224.582 | 1.73036 | 469.294 | 271.211 | 1735 | 1.49333 | 469.297 | 10 | 6.2832 | 74.6907 | -35.295
[10 empty] | 224.98 | 9.58562 | 485.832 | 50.6834 | 1741 | 1.54627 | 485.926 | 10 | 6.2832 | 77.3373 | -33.002
[10 empty] | 225.188 | 16.08 | 492.784 | 30.6458 | 1746 | 1.56887 | 493.046 | 10 | 6.2832 | 78.4705 | -32.021
[10 empty] | 225.367 | 8.38519 | 499.105 | 59.5221 | 1751 | 1.5884 | 499.175 | 10 | 6.2832 | 79.4459 | -31.176
[10 empty] | 225.391 | 15.7898 | 482.096 | 30.5321 | 1756 | 1.53473 | 482.354 | 10 | 6.2832 | 76.7689 | -33.495
[10 empty] | 225.418 | 12.7592 | 481.093 | 37.7056 | 1764 | 1.53152 | 481.262 | 10 | 6.2832 | 76.595 | -33.645
[10 empty] | 224.484 | 9.79704 | 493.166 | 50.3383 | 1770 | 1.56974 | 493.263 | 10 | 6.2832 | 78.505 | -31.991
[10 empty] | 223.809 | 12.9189 | 484.878 | 37.5323 | 1775 | 1.54315 | 485.05 | 10 | 6.2832 | 77.1979 | -33.123
[10 empty] | 224.207 | 11.1555 | 491.933 | 44.0976 | 1781 | 1.56554 | 492.059 | 10 | 6.2832 | 78.3134 | -32.157
[10 empty] | 224.559 | -0.8877 | 475.535 | -535.72 | 1786 | 1.51324 | 475.536 | 10 | 6.2832 | 75.6837 | -34.435
[10 empty] | 224.641 | 3.56401 | 488.916 | 137.181 | 1792 | 1.55604 | 488.928 | 10 | 6.2832 | 77.8152 | -32.588
[10 empty] | 224.617 | -0.56 | 468.307 | -836.31 | 1798 | 1.4903 | 468.308 | 10 | 6.2832 | 74.5332 | -35.431
[14 empty] | 1800 |  |  |  |  | 75.11797 | -34.92467
[10 empty] | 224.582 | 1.85544 | 479.326 | 258.336 | 1804 | 1.52525 | 479.33 | 10 | 6.2832 | 76.2875 | -33.912
[10 empty] | 224.531 | 7.29144 | 484.744 | 66.4813 | 1813 | 1.54271 | 484.799 | 10 | 6.2832 | 77.1579 | -33.158
[10 empty] | 224.57 | 1.45384 | 481.947 | 331.5 | 1818 | 1.53368 | 481.949 | 10 | 6.2832 | 76.7044 | -33.551
[10 empty] | 224.52 | 1.53713 | 480.033 | 312.291 | 1824 | 1.5275 | 480.035 | 10 | 6.2832 | 76.3997 | -33.815
[10 empty] | 224.473 | 1.72901 | 486.563 | 281.412 | 1829 | 1.5484 | 486.566 | 10 | 6.2832 | 77.4392 | -32.914
[10 empty] | 224.531 | 2.94389 | 475.582 | 161.549 | 1834 | 1.51341 | 475.591 | 10 | 6.2832 | 75.6925 | -34.427
[10 empty] | 224.652 | -1.5473 | 473.078 | -305.75 | 1840 | 1.50566 | 473.08 | 10 | 6.2832 | 75.2928 | -34.773
[10 empty] | 224.641 | 11.8138 | 490.628 | 41.5301 | 1845 | 1.56184 | 490.771 | 10 | 6.2832 | 78.1084 | -32.334
[10 empty] | 224.727 | -2.4296 | 482.053 | -198.41 | 1855 | 1.53403 | 482.059 | 10 | 6.2832 | 76.7219 | -33.535
[10 empty] | 224.715 | -10.304 | 481.472 | -46.727 | 1863 | 1.53254 | 481.583 | 10 | 6.2832 | 76.646 | -33.601
[10 empty] | 224.738 | -1.8619 | 479.179 | -257.36 | 1870 | 1.52487 | 479.182 | 10 | 6.2832 | 76.264 | -33.932
[10 empty] | 224.773 | 7.04275 | 494.182 | 70.1688 | 1876 | 1.57239 | 494.232 | 10 | 6.2832 | 78.6592 | -31.857
[10 empty] | 224.895 | -15.376 | 484.702 | -31.523 | 1881 | 1.54318 | 484.945 | 10 | 6.2832 | 77.1812 | -33.138
[10 empty] | 224.871 | 0.06578 | 485.575 | 7382.11 | 1887 | 1.54546 | 485.575 | 10 | 6.2832 | 77.2814 | -33.051
[10 empty] | 224.789 | 12.6996 | 479.95 | 37.7927 | 1892 | 1.52767 | 480.118 | 10 | 6.2832 | 76.413 | -33.803
[10 empty] | 224.801 | 1.51088 | 485.666 | 321.446 | 1898 | 1.5456 | 485.668 | 10 | 6.2832 | 77.2962 | -33.038
[10 empty] | 224.773 | 12.5644 | 484.911 | 38.594 | 1903 | 1.54271 | 485.074 | 10 | 6.2832 | 77.2016 | -33.12
[10 empty] | 224.605 | -6.2709 | 478.783 | -76.35 | 1909 | 1.52394 | 478.824 | 10 | 6.2832 | 76.207 | -33.982
[10 empty] | 224.52 | 2.52919 | 490.78 | 194.046 | 1914 | 1.56204 | 490.787 | 10 | 6.2832 | 78.1109 | -32.332
[10 empty] | 224.484 | 3.45891 | 490.933 | 141.933 | 1919 | 1.56237 | 490.945 | 10 | 6.2832 | 78.1361 | -32.31
[10 empty] | 225.309 | 1.67019 | 476.578 | 285.345 | 1926 | 1.51642 | 476.581 | 10 | 6.2832 | 75.8501 | -34.291
[10 empty] | 225.137 | -0.6354 | 483.444 | -760.89 | 1932 | 1.53823 | 483.445 | 10 | 6.2832 | 76.9424 | -33.344
[10 empty] | 225.102 | 4.41133 | 477.175 | 108.17 | 1937 | 1.51843 | 477.195 | 10 | 6.2832 | 75.9477 | -34.206
[10 empty] | 224.859 | 0.39553 | 482.729 | 1220.45 | 1943 | 1.53607 | 482.729 | 10 | 6.2832 | 76.8285 | -33.443
[10 empty] | 224.773 | -2.4497 | 474.733 | -193.8 | 1949 | 1.51064 | 474.739 | 10 | 6.2832 | 75.5569 | -34.545
[10 empty] | 224.738 | 1.79824 | 479.675 | 266.746 | 1954 | 1.52633 | 479.678 | 10 | 6.2832 | 76.3429 | -33.864
[10 empty] | 224.715 | 10.465 | 474.331 | 45.3255 | 1959 | 1.50965 | 474.446 | 10 | 6.2832 | 75.5103 | -34.585
[10 empty] | 224.652 | -1.0239 | 482.277 | -471.02 | 1966 | 1.53478 | 482.279 | 10 | 6.2832 | 76.7568 | -33.505
[10 empty] | 224.68 | 13.0795 | 487.55 | 37.2757 | 1971 | 1.55172 | 487.725 | 10 | 6.2832 | 77.6236 | -32.754
[10 empty] | 224.641 | 3.2654 | 471.723 | 144.461 | 1978 | 1.50099 | 471.734 | 10 | 6.2832 | 75.0786 | -34.959
[10 empty] | 224.68 | 4.30242 | 474.941 | 110.389 | 1983 | 1.51111 | 474.96 | 10 | 6.2832 | 75.592 | -34.514
[10 empty] | 225.09 | 0.2148 | 474.556 | 2209.31 | 1991 | 1.51018 | 474.556 | 10 | 6.2832 | 75.5277 | -34.57
[10 empty] | 225.148 | 4.29676 | 461.91 | 107.502 | 1997 | 1.46986 | 461.93 | 10 | 6.2832 | 73.5183 | -36.311
[10 empty] | 225.066 | 12.1235 | 464.631 | 38.325 | 2002 | 1.47895 | 464.789 | 10 | 6.2832 | 73.9733 | -35.917
[10 empty] | 225.016 | 2.66841 | 473.074 | 177.287 | 2007 | 1.50528 | 473.081 | 10 | 6.2832 | 75.293 | -34.773
[10 empty] | 224.957 | 1.72324 | 467.379 | 271.221 | 2013 | 1.48709 | 467.382 | 10 | 6.2832 | 74.3859 | -35.559
[10 empty] | 225.016 | 6.15765 | 470.503 | 76.4094 | 2018 | 1.4972 | 470.543 | 10 | 6.2832 | 74.8891 | -35.123
[10 empty] | 225.016 | 10.4342 | 472.939 | 45.3257 | 2024 | 1.50522 | 473.054 | 10 | 6.2832 | 75.2886 | -34.777
[10 empty] | 224.945 | 13.4273 | 469.49 | 34.9652 | 2032 | 1.49446 | 469.682 | 10 | 6.2832 | 74.752 | -35.242
[10 empty] | 224.957 | 6.54062 | 469.132 | 71.726 | 2037 | 1.49277 | 469.178 | 10 | 6.2832 | 74.6718 | -35.311
[10 empty] | 224.98 | 5.11822 | 470.002 | 91.8293 | 2042 | 1.49537 | 470.03 | 10 | 6.2832 | 74.8074 | -35.194
[10 empty] | 225.078 | 6.09748 | 470.293 | 77.1291 | 2048 | 1.49648 | 470.332 | 10 | 6.2832 | 74.8555 | -35.152
[10 empty] | 225.309 | 3.62777 | 468.825 | 129.232 | 2053 | 1.49152 | 468.839 | 10 | 6.2832 | 74.6178 | -35.358
[10 empty] | 225.609 | 3.36221 | 465.226 | 138.369 | 2058 | 1.48047 | 465.238 | 10 | 6.2832 | 74.0448 | -35.855
[10 empty] | 225.645 | 8.00874 | 476.377 | 59.4822 | 2065 | 1.51589 | 476.444 | 10 | 6.2832 | 75.8283 | -34.31
[10 empty] | 225.281 | 5.49077 | 463.327 | 84.3829 | 2070 | 1.4742 | 463.359 | 10 | 6.2832 | 73.7457 | -36.114
[10 empty] | 224.254 | 3.88973 | 467.897 | 120.29 | 2075 | 1.48881 | 467.913 | 10 | 6.2832 | 74.4705 | -35.486
[10 empty] | 223.902 | 4.66225 | 467.441 | 100.261 | 2080 | 1.48738 | 467.464 | 10 | 6.2832 | 74.3991 | -35.548
[10 empty] | 224.449 | 7.4709 | 466.571 | 62.4517 | 2088 | 1.48476 | 466.631 | 10 | 6.2832 | 74.2664 | -35.663
[10 empty] | 224.484 | 5.03395 | 473.422 | 94.0457 | 2096 | 1.50624 | 473.448 | 10 | 6.2832 | 75.3514 | -34.723
[10 empty] | 224.484 | -0.9939 | 470.798 | -473.69 | 2101 | 1.49817 | 470.8 | 10 | 6.2832 | 74.9299 | -35.088
[10 empty] | 224.352 | 4.27452 | 471.871 | 110.392 | 2106 | 1.50143 | 471.89 | 10 | 6.2832 | 75.1034 | -34.938
[10 empty] | 224.387 | 4.09721 | 464.716 | 113.423 | 2114 | 1.47881 | 464.734 | 10 | 6.2832 | 73.9645 | -35.924
[10 empty] | 224.508 | 1.97101 | 470.035 | 238.475 | 2120 | 1.49546 | 470.039 | 10 | 6.2832 | 74.8089 | -35.193
[10 empty] | 225.418 | 14.5811 | 477.681 | 32.7604 | 2125 | 1.52024 | 477.903 | 10 | 6.2832 | 76.0604 | -34.108
[10 empty] | 225.355 | 10.9602 | 462.248 | 42.1751 | 2134 | 1.47097 | 462.378 | 10 | 6.2832 | 73.5895 | -36.249
[10 empty] | 225.344 | 6.33246 | 464.379 | 73.3332 | 2140 | 1.47773 | 464.422 | 10 | 6.2832 | 73.9149 | -35.967
[10 empty] | 225.512 | 4.77344 | 464.389 | 97.286 | 2146 | 1.47788 | 464.414 | 10 | 6.2832 | 73.9136 | -35.968
[10 empty] | 225.754 | 3.12964 | 463.211 | 148.008 | 2151 | 1.47379 | 463.222 | 10 | 6.2832 | 73.7238 | -36.133
[10 empty] | 225.379 | 6.68141 | 464.988 | 69.5943 | 2157 | 1.47962 | 465.036 | 10 | 6.2832 | 74.0126 | -35.883
[10 empty] | 224.316 | 5.90917 | 464.531 | 78.612 | 2164 | 1.47805 | 464.569 | 10 | 6.2832 | 73.9382 | -35.947
[10 empty] | 224.039 | 5.74709 | 462.901 | 80.5453 | 2169 | 1.47263 | 462.937 | 10 | 6.2832 | 73.6784 | -36.172
[10 empty] | 224.629 | -1.2468 | 468.626 | -375.86 | 2175 | 1.49099 | 468.628 | 10 | 6.2832 | 74.5843 | -35.387
[10 empty] | 224.992 | 3.26015 | 461.68 | 141.613 | 2180 | 1.46895 | 461.692 | 10 | 6.2832 | 73.4803 | -36.344
[10 empty] | 225.402 | 2.83048 | 461.885 | 163.182 | 2185 | 1.46962 | 461.893 | 10 | 6.2832 | 73.5124 | -36.316
[10 empty] | 225.465 | -6.7797 | 485.497 | -71.61 | 2193 | 1.54481 | 485.544 | 10 | 6.2832 | 77.2765 | -33.055
[10 empty] | 224.824 | 3.80343 | 453.547 | 119.247 | 2198 | 1.44304 | 453.563 | 10 | 6.2832 | 72.1866 | -37.464
[10 empty] | 223.988 | 13.6003 | 462.737 | 34.0241 | 2203 | 1.47263 | 462.937 | 10 | 6.2832 | 73.6784 | -36.172
[10 empty] | 223.637 | 0.26511 | 461.976 | 1742.61 | 2209 | 1.46989 | 461.976 | 10 | 6.2832 | 73.5255 | -36.305
[10 empty] | 224.121 | 2.65605 | 454.784 | 171.225 | 2215 | 1.44703 | 454.792 | 10 | 6.2832 | 72.3822 | -37.295
[10 empty] | 224.133 | 14.7865 | 461.821 | 31.2325 | 2220 | 1.46995 | 462.057 | 10 | 6.2832 | 73.5385 | -36.293
[10 empty] | 224.121 | -1.2378 | 465.658 | -376.19 | 2226 | 1.48175 | 465.66 | 10 | 6.2832 | 74.1118 | -35.797
[10 empty] | 223.988 | 6.19071 | 460.175 | 74.3331 | 2233 | 1.46429 | 460.216 | 10 | 6.2832 | 73.2455 | -36.547
[10 empty] | 224.219 | 3.45746 | 459.048 | 132.77 | 2238 | 1.46053 | 459.061 | 10 | 6.2832 | 73.0617 | -36.706
[10 empty] | 225.09 | -6.3127 | 454.382 | -71.979 | 2244 | 1.44586 | 454.425 | 10 | 6.2832 | 72.3238 | -37.346
[10 empty] | 225.234 | 15.0891 | 465.056 | 30.8206 | 2250 | 1.48015 | 465.301 | 10 | 6.2832 | 74.0548 | -35.846
[10 empty] | 225.125 | -1.0602 | 461.985 | -435.77 | 2256 | 1.47012 | 461.986 | 10 | 6.2832 | 73.5271 | -36.303
[10 empty] | 224.836 | 3.19802 | 466.125 | 145.754 | 2261 | 1.48304 | 466.136 | 10 | 6.2832 | 74.1876 | -35.731
[10 empty] | 224.836 | 11.4531 | 458.487 | 40.0317 | 2269 | 1.45913 | 458.63 | 10 | 6.2832 | 72.9931 | -36.766
[10 empty] | 224.992 | 0.6547 | 458.439 | 700.233 | 2275 | 1.45872 | 458.439 | 10 | 6.2832 | 72.9627 | -36.792
[10 empty] | 225.281 | 7.85423 | 443.809 | 56.5058 | 2280 | 1.41231 | 443.879 | 10 | 6.2832 | 70.6453 | -38.8
[10 empty] | 225.609 | 12.6692 | 450.745 | 35.5779 | 2285 | 1.43455 | 450.923 | 10 | 6.2832 | 71.7664 | -37.828
[10 empty] | 225.707 | 5.96568 | 449.593 | 75.3633 | 2291 | 1.43062 | 449.633 | 10 | 6.2832 | 71.5611 | -38.006
[10 empty] | 225.102 | 0.09072 | 464.908 | 5124.46 | 2296 | 1.47916 | 464.908 | 10 | 6.2832 | 73.9922 | -35.9
[10 empty] | 224.277 | -4.6747 | 473.974 | -101.39 | 2301 | 1.5082 | 473.998 | 10 | 6.2832 | 75.4388 | -34.647
[10 empty] | 224 | 4.5484 | 458.863 | 100.884 | 2307 | 1.45971 | 458.885 | 10 | 6.2832 | 73.0337 | -36.731
[10 empty] | 224.414 | 1.48616 | 456.018 | 306.843 | 2312 | 1.45099 | 456.02 | 10 | 6.2832 | 72.5777 | -37.126
[10 empty] | 225.004 | 2.54634 | 461.484 | 181.234 | 2317 | 1.46846 | 461.491 | 10 | 6.2832 | 73.4483 | -36.371
[10 empty] | 225.367 | -4.7266 | 460.78 | -97.487 | 2324 | 1.46633 | 460.804 | 10 | 6.2832 | 73.339 | -36.466
[10 empty] | 225.551 | 5.7759 | 458.932 | 79.4563 | 2329 | 1.46 | 458.968 | 10 | 6.2832 | 73.0468 | -36.719
[10 empty] | 225.355 | 9.99486 | 458.116 | 45.8352 | 2334 | 1.45761 | 458.225 | 10 | 6.2832 | 72.9286 | -36.822
[10 empty] | 224.121 | 6.62909 | 465.3 | 70.1906 | 2343 | 1.48038 | 465.347 | 10 | 6.2832 | 74.0621 | -35.84
[10 empty] | 224.023 | 5.01334 | 460.399 | 91.8348 | 2348 | 1.46487 | 460.427 | 10 | 6.2832 | 73.279 | -36.518
[10 empty] | 224.305 | 2.65208 | 461.299 | 173.939 | 2353 | 1.4677 | 461.307 | 10 | 6.2832 | 73.419 | -36.397
[10 empty] | 224.508 | 4.82573 | 459.153 | 95.1468 | 2359 | 1.46059 | 459.178 | 10 | 6.2832 | 73.0803 | -36.69
[10 empty] | 224.582 | 2.15255 | 461.603 | 214.444 | 2364 | 1.46843 | 461.608 | 10 | 6.2832 | 73.4669 | -36.355
[10 empty] | 224.547 | 3.83242 | 460.329 | 120.114 | 2369 | 1.46467 | 460.345 | 10 | 6.2832 | 73.2659 | -36.529
[10 empty] | 224.473 | 6.30846 | 460.567 | 73.0078 | 2375 | 1.46546 | 460.61 | 10 | 6.2832 | 73.3081 | -36.493
[10 empty] | 224.473 | 1.864 | 459.937 | 246.747 | 2380 | 1.46327 | 459.941 | 10 | 6.2832 | 73.2016 | -36.585
[10 empty] | 224.305 | 5.50653 | 457.023 | 82.9965 | 2385 | 1.45432 | 457.056 | 10 | 6.2832 | 72.7425 | -36.983
[10 empty] | 224.426 | 3.41623 | 457.287 | 133.857 | 2393 | 1.4547 | 457.3 | 10 | 6.2832 | 72.7814 | -36.949
[10 empty] | 224.352 | 3.28896 | 458.995 | 139.556 | 2398 | 1.46038 | 459.007 | 10 | 6.2832 | 73.0529 | -36.714
[10 empty] | 224.484 | 6.4479 | 456.514 | 70.8004 | 2403 | 1.45251 | 456.559 | 10 | 6.2832 | 72.6634 | -37.051
[10 empty] | 224.547 | 6.66272 | 460.194 | 69.07 | 2409 | 1.46411 | 460.242 | 10 | 6.2832 | 73.2496 | -36.543