## Protokoll_1
Parameter:
Auftrags-Nr. | : | ULMBE02682 6/1/2 | Länge [mm] | : | - | : | Frequenz [rad/s] | : | 6.2832 | Temperatur | G' | G'' | tan delta | Zeit | Drehmoment | G* | CMD Deform. | Frequenz | Eta* | Auf- bzw. Abbau | Zeit | Eta* | Auf- bzw. Abbau | Max.Skalierwert für Auf-/Abbau
Auftraggeber | : |  | Breite [mm] | : | - | : | Startfrequenz [rad/s] | : | - | °C | Pa | Pa |  | s | g-cm | Pa | % | rad/s | Pa-s | % | s | Pa-s | %
Partie/Ansatz | : | MT200WT30Rundplatte | Höhe [mm] | : | - | : | Endfrequenz [rad/s] | : | - | 242.703 | 4.91838 | 449.193 | 91.3296 | 6 | 2.84403 | 449.22 | 20 | 6.2832 | 71.4954 | 0 | 6 | 71.4954 | 0 | 100
Bemerkung | : | Rundplatte 25x1,7mm | Durchmesser [mm] | : | - | : | Deformation [%] | : | 20 | 242.559 | -3.7723 | 433.439 | -114.9 | 12 | 2.74368 | 433.455 | 20 | 6.2832 | 68.9863 | -3.5095 | 300 | 52.6522 | -26.356
Prüfer | : | 21931 | Temperatur [°C] | : | 240 | : | Startdeformation [%] | : | - | 242.75 | -0.9355 | 430.072 | -459.75 | 17 | 2.72222 | 430.073 | 20 | 6.2832 | 68.4481 | -4.2623 | 600 | 49.64124 | -30.567
Prüfdatum | : | 2013-11-12 12:22 | Starttemperatur [°C] | : | - | : | Enddeformation [%] | : | - | 242.41 | -8.4017 | 440.263 | -52.402 | 22 | 2.78706 | 440.343 | 20 | 6.2832 | 70.0826 | -1.9761 | 900 | 46.02002 | -35.632
|  |  | Endtemperatur [°C] | : | - | : | Spalt [mm] | : | 1,5 | 242.328 | 6.75142 | 434.826 | 64.4051 | 28 | 2.75231 | 434.878 | 20 | 6.2832 | 69.2128 | -3.1927 | 1200 | 44.75613 | -37.4
[6 empty] | : |  |  |  | 242.34 | 18.2483 | 445.072 | 24.3897 | 33 | 2.81919 | 445.446 | 20 | 6.2832 | 70.8947 | -0.8403 | 1500 | 41.30065 | -42.233
[6 empty] | : |  |  |  | 242.195 | -2.8949 | 421.192 | -145.49 | 40 | 2.66607 | 421.202 | 20 | 6.2832 | 67.0362 | -6.237 | 1800 | 41.04185 | -42.59483
[6 empty] | : |  |  |  | 241.988 | 11.487 | 416.878 | 36.2912 | 46 | 2.6396 | 417.036 | 20 | 6.2832 | 66.3732 | -7.1644
[10 empty] | 242.969 | -4.3859 | 415.075 | -94.639 | 51 | 2.62759 | 415.098 | 20 | 6.2832 | 66.0647 | -7.5959
[10 empty] | 243.488 | -0.322 | 416.944 | -1294.7 | 57 | 2.63901 | 416.944 | 20 | 6.2832 | 66.3586 | -7.1849
[10 empty] | 243.172 | 13.3781 | 410.796 | 30.7065 | 63 | 2.60158 | 411.014 | 20 | 6.2832 | 65.4147 | -8.5051
[10 empty] | 242.848 | -7.9409 | 418.76 | -52.734 | 69 | 2.65108 | 418.835 | 20 | 6.2832 | 66.6594 | -6.7641
[10 empty] | 242.945 | -1.9189 | 397.254 | -207.02 | 74 | 2.51447 | 397.259 | 20 | 6.2832 | 63.2255 | -11.567
[10 empty] | 242.57 | -6.9496 | 394.374 | -56.747 | 80 | 2.49674 | 394.435 | 20 | 6.2832 | 62.7761 | -12.196
[10 empty] | 242.496 | 13.9553 | 399.747 | 28.6449 | 85 | 2.53196 | 399.991 | 20 | 6.2832 | 63.6604 | -10.959
[10 empty] | 242.328 | 4.21369 | 391.557 | 92.9249 | 91 | 2.47866 | 391.579 | 20 | 6.2832 | 62.3216 | -12.831
[10 empty] | 242.508 | 9.24309 | 394.193 | 42.6473 | 98 | 2.49604 | 394.301 | 20 | 6.2832 | 62.7548 | -12.225
[10 empty] | 242.363 | 8.96574 | 387.209 | 43.1876 | 103 | 2.45132 | 387.312 | 20 | 6.2832 | 61.6425 | -13.781
[10 empty] | 242.316 | 0.99309 | 393.858 | 396.599 | 109 | 2.49295 | 393.859 | 20 | 6.2832 | 62.6845 | -12.324
[10 empty] | 242.945 | -3.0339 | 398.664 | -131.4 | 115 | 2.52368 | 398.675 | 20 | 6.2832 | 63.4509 | -11.252
[10 empty] | 243.695 | 20.3333 | 383.756 | 18.8733 | 122 | 2.4326 | 384.295 | 20 | 6.2832 | 61.1622 | -14.453
[10 empty] | 243.563 | -5.1581 | 371.081 | -71.941 | 128 | 2.34928 | 371.117 | 20 | 6.2832 | 59.0649 | -17.386
[10 empty] | 243.563 | -6.1385 | 381.344 | -62.124 | 134 | 2.41423 | 381.393 | 20 | 6.2832 | 60.7004 | -15.099
[10 empty] | 243.367 | -2.9384 | 382.71 | -130.25 | 139 | 2.42269 | 382.721 | 20 | 6.2832 | 60.9118 | -14.803
[10 empty] | 243.391 | -15.46 | 361.257 | -23.367 | 145 | 2.28904 | 361.587 | 20 | 6.2832 | 57.5483 | -19.508
[10 empty] | 243.477 | -6.3255 | 366.517 | -57.943 | 152 | 2.32041 | 366.572 | 20 | 6.2832 | 58.3415 | -18.398
[10 empty] | 242.375 | 17.7924 | 387.219 | 21.7632 | 159 | 2.45365 | 387.628 | 20 | 6.2832 | 61.6927 | -13.711
[10 empty] | 241.832 | 19.9899 | 380.352 | 19.0272 | 165 | 2.41097 | 380.877 | 20 | 6.2832 | 60.6183 | -15.214
[10 empty] | 242.438 | 11.903 | 369.736 | 31.0625 | 174 | 2.34193 | 369.927 | 20 | 6.2832 | 58.8756 | -17.651
[10 empty] | 242.559 | 12.6832 | 367.471 | 28.973 | 180 | 2.32759 | 367.69 | 20 | 6.2832 | 58.5196 | -18.149
[10 empty] | 242.934 | 8.80014 | 350.532 | 39.8326 | 186 | 2.21954 | 350.643 | 20 | 6.2832 | 55.8064 | -21.944
[10 empty] | 242.785 | 15.0208 | 369.839 | 24.6217 | 191 | 2.34298 | 370.144 | 20 | 6.2832 | 58.91 | -17.603
[10 empty] | 243.027 | 12.6664 | 366.336 | 28.9219 | 197 | 2.32036 | 366.555 | 20 | 6.2832 | 58.3389 | -18.402
[10 empty] | 243.137 | 5.89142 | 355.826 | 60.3973 | 202 | 2.25283 | 355.875 | 20 | 6.2832 | 56.639 | -20.78
[10 empty] | 243.039 | 12.0278 | 349.559 | 29.0626 | 208 | 2.21429 | 349.766 | 20 | 6.2832 | 55.6668 | -22.139
[10 empty] | 243.055 | -11.373 | 333.921 | -29.361 | 213 | 2.11517 | 334.114 | 20 | 6.2832 | 53.1758 | -25.624
[10 empty] | 242.945 | -7.6694 | 358.238 | -46.71 | 220 | 2.26823 | 358.32 | 20 | 6.2832 | 57.0283 | -20.235
[10 empty] | 242.836 | 7.36057 | 333.82 | 45.3525 | 225 | 2.11394 | 333.901 | 20 | 6.2832 | 53.1419 | -25.671
[10 empty] | 242.34 | 2.76019 | 349.924 | 126.775 | 231 | 2.21423 | 349.935 | 20 | 6.2832 | 55.6937 | -22.102
[10 empty] | 242.184 | -4.7348 | 342.045 | -72.241 | 237 | 2.16519 | 342.078 | 20 | 6.2832 | 54.4432 | -23.851
[10 empty] | 242.449 | -15.092 | 360.892 | -23.913 | 243 | 2.28619 | 361.207 | 20 | 6.2832 | 57.4877 | -19.592
[10 empty] | 242.617 | 13.5928 | 340.234 | 25.0305 | 252 | 2.15592 | 340.506 | 20 | 6.2832 | 54.193 | -24.201
[10 empty] | 242.957 | 7.46489 | 340.424 | 45.6033 | 259 | 2.15546 | 340.506 | 20 | 6.2832 | 54.193 | -24.201
[10 empty] | 242.918 | 14.1638 | 356.144 | 25.1447 | 265 | 2.2561 | 356.425 | 20 | 6.2832 | 56.7267 | -20.657
[10 empty] | 242.98 | 10.8479 | 337.535 | 31.1153 | 271 | 2.13767 | 337.709 | 20 | 6.2832 | 53.748 | -24.823
[10 empty] | 243.066 | -13.49 | 331.276 | -24.557 | 277 | 2.09931 | 331.551 | 20 | 6.2832 | 52.7678 | -26.194
[10 empty] | 243.234 | 17.6048 | 347.052 | 19.7134 | 284 | 2.1989 | 347.498 | 20 | 6.2832 | 55.3058 | -22.644
[10 empty] | 242.531 | -0.3588 | 351.557 | -979.85 | 291 | 2.22624 | 351.557 | 20 | 6.2832 | 55.9519 | -21.741
[10 empty] | 242.012 | -1.7207 | 338.644 | -196.81 | 296 | 2.1442 | 338.648 | 20 | 6.2832 | 53.8974 | -24.614
[14 empty] | 300 |  |  |  |  | 52.6522 | -26.356
[10 empty] | 241.953 | 1.91918 | 326.907 | 170.336 | 302 | 2.06945 | 326.913 | 20 | 6.2832 | 52.0296 | -27.227
[10 empty] | 242.41 | 0.04423 | 340.094 | 7689.34 | 308 | 2.1526 | 340.094 | 20 | 6.2832 | 54.1275 | -24.292
[10 empty] | 242.738 | 12.7291 | 333.418 | 26.1933 | 314 | 2.11225 | 333.66 | 20 | 6.2832 | 53.1036 | -25.725
[10 empty] | 242.895 | 8.85731 | 347.738 | 39.26 | 321 | 2.2017 | 347.851 | 20 | 6.2832 | 55.3621 | -22.566
[10 empty] | 243.125 | -3.4107 | 339.1 | -99.421 | 326 | 2.147 | 339.117 | 20 | 6.2832 | 53.972 | -24.51
[10 empty] | 243.309 | -5.1014 | 337.276 | -66.115 | 332 | 2.13505 | 337.315 | 20 | 6.2832 | 53.6852 | -24.911
[10 empty] | 243.078 | 2.05924 | 350.581 | 170.248 | 339 | 2.21936 | 350.587 | 20 | 6.2832 | 55.7976 | -21.956
[10 empty] | 242.461 | -1.5722 | 341.203 | -217.03 | 346 | 2.1596 | 341.207 | 20 | 6.2832 | 54.3046 | -24.045
[10 empty] | 241.781 | 3.11186 | 348.648 | 112.039 | 351 | 2.207 | 348.662 | 20 | 6.2832 | 55.4911 | -22.385
[10 empty] | 241.867 | 10.8716 | 328.677 | 30.2327 | 357 | 2.08164 | 328.857 | 20 | 6.2832 | 52.3391 | -26.794
[10 empty] | 242.219 | -0.1797 | 334.592 | -1862.3 | 362 | 2.11831 | 334.592 | 20 | 6.2832 | 53.2518 | -25.517
[10 empty] | 242.422 | -4.7611 | 335.056 | -70.374 | 369 | 2.12117 | 335.089 | 20 | 6.2832 | 53.331 | -25.406
[10 empty] | 242.582 | 17.4798 | 338.419 | 19.3606 | 374 | 2.14578 | 338.87 | 20 | 6.2832 | 53.9327 | -24.565
[10 empty] | 242.75 | 2.78067 | 329.67 | 118.557 | 383 | 2.08706 | 329.681 | 20 | 6.2832 | 52.4703 | -26.61
[10 empty] | 242.969 | -18.664 | 337.62 | -18.09 | 389 | 2.14041 | 338.136 | 20 | 6.2832 | 53.8158 | -24.728
[10 empty] | 243.125 | -7.6883 | 314.187 | -40.866 | 396 | 1.98945 | 314.281 | 20 | 6.2832 | 50.0192 | -30.039
[10 empty] | 243.211 | 0.98459 | 327.959 | 333.092 | 402 | 2.07592 | 327.961 | 20 | 6.2832 | 52.1964 | -26.993
[10 empty] | 242.652 | -17.312 | 328.049 | -18.95 | 410 | 2.07965 | 328.505 | 20 | 6.2832 | 52.2831 | -26.872
[10 empty] | 242.086 | 17.8741 | 329.019 | 18.4076 | 416 | 2.08578 | 329.505 | 20 | 6.2832 | 52.4421 | -26.65
[10 empty] | 241.66 | 10.704 | 332.54 | 31.0668 | 421 | 2.10554 | 332.712 | 20 | 6.2832 | 52.9526 | -25.936
[10 empty] | 242.086 | -0.8942 | 311.514 | -348.38 | 427 | 1.97248 | 311.515 | 20 | 6.2832 | 49.579 | -30.654
[10 empty] | 242.461 | 3.177 | 316.625 | 99.6618 | 432 | 2.00333 | 316.641 | 20 | 6.2832 | 50.3949 | -29.513
[10 empty] | 242.762 | 1.61833 | 331.485 | 204.831 | 438 | 2.09826 | 331.489 | 20 | 6.2832 | 52.7579 | -26.208
[10 empty] | 242.957 | -10.157 | 338.291 | -33.305 | 444 | 2.14152 | 338.444 | 20 | 6.2832 | 53.8648 | -24.66
[10 empty] | 243.113 | 15.9654 | 323.784 | 20.2804 | 449 | 2.05202 | 324.178 | 20 | 6.2832 | 51.5943 | -27.836
[10 empty] | 243.16 | 10.9389 | 315.875 | 28.8763 | 454 | 2.00082 | 316.065 | 20 | 6.2832 | 50.3031 | -29.641
[10 empty] | 242.797 | -9.0458 | 316.392 | -34.977 | 460 | 2.00414 | 316.521 | 20 | 6.2832 | 50.3758 | -29.54
[10 empty] | 242.387 | -12.356 | 329.152 | -26.638 | 465 | 2.08432 | 329.384 | 20 | 6.2832 | 52.423 | -26.676
[10 empty] | 241.914 | -15.791 | 327.42 | -20.735 | 471 | 2.07499 | 327.8 | 20 | 6.2832 | 52.1709 | -27.029
[10 empty] | 242.328 | 16.2916 | 327.569 | 20.1066 | 477 | 2.07715 | 327.974 | 20 | 6.2832 | 52.1985 | -26.99
[10 empty] | 242.508 | 12.1505 | 323.451 | 26.6204 | 483 | 2.04898 | 323.679 | 20 | 6.2832 | 51.515 | -27.946
[10 empty] | 242.992 | -3.7638 | 311.664 | -82.806 | 489 | 1.97388 | 311.687 | 20 | 6.2832 | 49.6064 | -30.616
[10 empty] | 243.004 | 10.7343 | 327.274 | 30.4887 | 494 | 2.07277 | 327.45 | 20 | 6.2832 | 52.1152 | -27.107
[10 empty] | 242.664 | 7.60131 | 312.733 | 41.142 | 500 | 1.98035 | 312.826 | 20 | 6.2832 | 49.7876 | -30.363
[10 empty] | 242.254 | -1.3206 | 314.284 | -237.98 | 505 | 1.9898 | 314.287 | 20 | 6.2832 | 50.0202 | -30.037
[10 empty] | 241.832 | 1.12824 | 302.414 | 268.04 | 511 | 1.91412 | 302.416 | 20 | 6.2832 | 48.1308 | -32.68
[10 empty] | 241.809 | -0.2372 | 326.687 | -1377 | 517 | 2.06729 | 326.687 | 20 | 6.2832 | 51.9937 | -27.277
[10 empty] | 242.156 | 12.6297 | 326.358 | 25.8405 | 524 | 2.06753 | 326.602 | 20 | 6.2832 | 51.9802 | -27.296
[10 empty] | 242.363 | 2.22313 | 321.835 | 144.767 | 530 | 2.03744 | 321.843 | 20 | 6.2832 | 51.2228 | -28.355
[10 empty] | 242.652 | 7.62579 | 318.531 | 41.7703 | 536 | 2.01697 | 318.623 | 20 | 6.2832 | 50.7102 | -29.072
[10 empty] | 242.824 | 2.36276 | 322.123 | 136.333 | 541 | 2.0393 | 322.131 | 20 | 6.2832 | 51.2687 | -28.291
[10 empty] | 242.945 | -9.303 | 307.53 | -33.057 | 547 | 1.94776 | 307.671 | 20 | 6.2832 | 48.9672 | -31.51
[10 empty] | 243.102 | -3.9371 | 317.999 | -80.771 | 553 | 2.01318 | 318.024 | 20 | 6.2832 | 50.6149 | -29.205
[10 empty] | 242.582 | -10.436 | 324.459 | -31.089 | 560 | 2.05522 | 324.627 | 20 | 6.2832 | 51.6658 | -27.736
[10 empty] | 242.074 | -1.5391 | 319.885 | -207.83 | 566 | 2.02479 | 319.888 | 20 | 6.2832 | 50.9116 | -28.79
[10 empty] | 241.699 | 14.462 | 338.671 | 23.4179 | 572 | 2.14584 | 338.979 | 20 | 6.2832 | 53.9501 | -24.541
[10 empty] | 242.184 | -2.71 | 314.211 | -115.95 | 579 | 1.98916 | 314.223 | 20 | 6.2832 | 50.0099 | -30.052
[10 empty] | 242.727 | -3.7185 | 303.279 | -81.56 | 586 | 1.92006 | 303.302 | 20 | 6.2832 | 48.2718 | -32.483
[10 empty] | 242.969 | -9.2933 | 294.156 | -31.652 | 592 | 1.86295 | 294.303 | 20 | 6.2832 | 46.8396 | -34.486
[10 empty] | 243.16 | -14.48 | 309.149 | -21.35 | 598 | 1.9593 | 309.488 | 20 | 6.2832 | 49.2565 | -31.105
[14 empty] | 600 |  |  |  |  | 49.64124 | -30.567
[10 empty] | 242.785 | 1.44622 | 320.364 | 221.518 | 607 | 2.02793 | 320.367 | 20 | 6.2832 | 50.9878 | -28.684
[10 empty] | 242.363 | 3.55975 | 295.88 | 83.1182 | 612 | 1.87292 | 295.901 | 20 | 6.2832 | 47.094 | -34.13
[10 empty] | 241.902 | -7.2032 | 315.633 | -43.818 | 619 | 1.99837 | 315.715 | 20 | 6.2832 | 50.2475 | -29.719
[10 empty] | 242.133 | -3.3057 | 309.735 | -93.696 | 626 | 1.96082 | 309.752 | 20 | 6.2832 | 49.2985 | -31.047
[10 empty] | 242.605 | -7.8959 | 317.136 | -40.165 | 632 | 2.00823 | 317.235 | 20 | 6.2832 | 50.4893 | -29.381
[10 empty] | 242.883 | -6.6206 | 319.187 | -48.211 | 641 | 2.0207 | 319.256 | 20 | 6.2832 | 50.811 | -28.931
[10 empty] | 243.355 | 23.221 | 314.072 | 13.5253 | 646 | 1.99359 | 314.929 | 20 | 6.2832 | 50.1223 | -29.894
[10 empty] | 243.258 | -0.054 | 309.715 | -5736.4 | 653 | 1.96047 | 309.715 | 20 | 6.2832 | 49.2926 | -31.055
[10 empty] | 242.52 | 10.208 | 303.349 | 29.7169 | 659 | 1.92111 | 303.521 | 20 | 6.2832 | 48.3068 | -32.434
[10 empty] | 242.047 | 7.08901 | 307.674 | 43.4016 | 665 | 1.94799 | 307.756 | 20 | 6.2832 | 48.9807 | -31.491
[10 empty] | 241.637 | -4.3975 | 323.321 | -73.525 | 671 | 2.04683 | 323.351 | 20 | 6.2832 | 51.4628 | -28.019
[10 empty] | 241.781 | -9.2447 | 321.984 | -34.829 | 677 | 2.03901 | 322.117 | 20 | 6.2832 | 51.2664 | -28.294
[10 empty] | 242.328 | -5.0555 | 308.05 | -60.933 | 684 | 1.95027 | 308.091 | 20 | 6.2832 | 49.0341 | -31.417
[10 empty] | 242.508 | -2.4693 | 327.529 | -132.64 | 692 | 2.07312 | 327.538 | 20 | 6.2832 | 52.1291 | -27.087
[10 empty] | 242.773 | -9.0592 | 322.002 | -35.544 | 697 | 2.03901 | 322.13 | 20 | 6.2832 | 51.2684 | -28.291
[10 empty] | 242.813 | 4.88866 | 330.685 | 67.6434 | 704 | 2.09336 | 330.722 | 20 | 6.2832 | 52.6358 | -26.379
[10 empty] | 243.211 | -0.69 | 316.896 | -459.3 | 711 | 2.00601 | 316.897 | 20 | 6.2832 | 50.4356 | -29.456
[10 empty] | 243.258 | -18.508 | 302.007 | -16.317 | 717 | 1.91534 | 302.573 | 20 | 6.2832 | 48.1559 | -32.645
[10 empty] | 242.41 | 32.1074 | 314.826 | 9.80539 | 724 | 2.00292 | 316.459 | 20 | 6.2832 | 50.3658 | -29.554
[10 empty] | 242.035 | -8.452 | 302.882 | -35.836 | 730 | 1.91796 | 303 | 20 | 6.2832 | 48.2238 | -32.55
[10 empty] | 242.012 | 6.36456 | 303.856 | 47.7418 | 736 | 1.92414 | 303.923 | 20 | 6.2832 | 48.3706 | -32.344
[10 empty] | 242.484 | -2.5671 | 302.856 | -117.97 | 741 | 1.91697 | 302.867 | 20 | 6.2832 | 48.2027 | -32.579
[10 empty] | 242.98 | 2.97038 | 303.912 | 102.314 | 747 | 1.92368 | 303.926 | 20 | 6.2832 | 48.3713 | -32.344
[10 empty] | 243.309 | -3.2051 | 309.143 | -96.454 | 753 | 1.95691 | 309.159 | 20 | 6.2832 | 49.2041 | -31.179
[10 empty] | 243.078 | 3.78555 | 308.848 | 81.586 | 759 | 1.95516 | 308.871 | 20 | 6.2832 | 49.1582 | -31.243
[10 empty] | 242.496 | -2.7042 | 299.296 | -110.68 | 766 | 1.89467 | 299.308 | 20 | 6.2832 | 47.6362 | -33.372
[10 empty] | 241.977 | 1.6298 | 313.58 | 192.404 | 774 | 1.98496 | 313.584 | 20 | 6.2832 | 49.9083 | -30.194
[10 empty] | 242.305 | -19.081 | 307.894 | -16.136 | 782 | 1.95283 | 308.484 | 20 | 6.2832 | 49.0966 | -31.329
[10 empty] | 242.836 | -5.8655 | 297.588 | -50.736 | 788 | 1.884 | 297.646 | 20 | 6.2832 | 47.3717 | -33.742
[10 empty] | 243.137 | -1.0573 | 304.619 | -288.1 | 794 | 1.92811 | 304.621 | 20 | 6.2832 | 48.4817 | -32.189
[10 empty] | 243.391 | 16.1846 | 294.957 | 18.2246 | 800 | 1.86986 | 295.4 | 20 | 6.2832 | 47.0143 | -34.242
[10 empty] | 242.41 | -10.849 | 303.773 | -28.001 | 808 | 1.92409 | 303.967 | 20 | 6.2832 | 48.3777 | -32.335
[10 empty] | 242.098 | 7.94632 | 284.764 | 35.836 | 814 | 1.80327 | 284.875 | 20 | 6.2832 | 45.3391 | -36.585
[10 empty] | 241.625 | -9.1911 | 271.24 | -29.511 | 820 | 1.71785 | 271.396 | 20 | 6.2832 | 43.1939 | -39.585
[10 empty] | 241.723 | 17.8654 | 306.751 | 17.1701 | 825 | 1.94496 | 307.271 | 20 | 6.2832 | 48.9035 | -31.599
[10 empty] | 242.121 | 14.5492 | 299.938 | 20.6155 | 831 | 1.9007 | 300.291 | 20 | 6.2832 | 47.7926 | -33.153
[10 empty] | 242.629 | -2.2008 | 288.662 | -131.16 | 838 | 1.82712 | 288.671 | 20 | 6.2832 | 45.9432 | -35.74
[10 empty] | 242.895 | 4.43758 | 296.602 | 66.8387 | 844 | 1.87753 | 296.635 | 20 | 6.2832 | 47.2108 | -33.967
[10 empty] | 243.016 | 5.80568 | 290.766 | 50.0831 | 851 | 1.84097 | 290.824 | 20 | 6.2832 | 46.286 | -35.26
[10 empty] | 243.125 | 6.54862 | 289.08 | 44.1437 | 857 | 1.83018 | 289.154 | 20 | 6.2832 | 46.0202 | -35.632
[10 empty] | 242.617 | 10.7336 | 293.899 | 27.3811 | 865 | 1.86152 | 294.095 | 20 | 6.2832 | 46.8065 | -34.532
[10 empty] | 242.023 | 7.45928 | 294.855 | 39.5286 | 871 | 1.86686 | 294.949 | 20 | 6.2832 | 46.9425 | -34.342
[10 empty] | 241.711 | -1.6624 | 303.047 | -182.3 | 876 | 1.91814 | 303.051 | 20 | 6.2832 | 48.232 | -32.538
[10 empty] | 242.352 | 3.92257 | 280.548 | 71.5217 | 884 | 1.77595 | 280.576 | 20 | 6.2832 | 44.6549 | -37.542
[10 empty] | 242.773 | 15.5875 | 310.688 | 19.9318 | 890 | 1.96887 | 311.078 | 20 | 6.2832 | 49.5095 | -30.752
[10 empty] | 243.188 | -11.653 | 286.971 | -24.627 | 899 | 1.81796 | 287.207 | 20 | 6.2832 | 45.7104 | -36.065
[14 empty] | 900 |  |  |  |  | 46.02002 | -35.632
[10 empty] | 243.27 | 11.8382 | 298.646 | 25.2273 | 905 | 1.89181 | 298.88 | 20 | 6.2832 | 47.5681 | -33.467
[10 empty] | 242.461 | -1.0784 | 285.319 | -264.58 | 914 | 1.80578 | 285.321 | 20 | 6.2832 | 45.4102 | -36.485
[10 empty] | 241.902 | 21.5695 | 291.558 | 13.5171 | 923 | 1.85047 | 292.355 | 20 | 6.2832 | 46.5295 | -34.92
[10 empty] | 241.953 | 10.8235 | 281.758 | 26.0321 | 928 | 1.78479 | 281.966 | 20 | 6.2832 | 44.8761 | -37.232
[10 empty] | 242.52 | -8.4662 | 268.743 | -31.743 | 935 | 1.7019 | 268.877 | 20 | 6.2832 | 42.7929 | -40.146
[10 empty] | 243.066 | -18.507 | 294.378 | -15.906 | 944 | 1.86659 | 294.96 | 20 | 6.2832 | 46.9442 | -34.34
[10 empty] | 243.32 | 3.87956 | 301.055 | 77.6003 | 953 | 1.90551 | 301.08 | 20 | 6.2832 | 47.9183 | -32.977
[10 empty] | 242.883 | -4.1362 | 292.207 | -70.646 | 959 | 1.84983 | 292.236 | 20 | 6.2832 | 46.5107 | -34.946
[10 empty] | 242.41 | 12.7096 | 299.126 | 23.5355 | 965 | 1.89508 | 299.396 | 20 | 6.2832 | 47.6502 | -33.352
[10 empty] | 241.82 | -3.3675 | 288.987 | -85.816 | 973 | 1.8291 | 289.007 | 20 | 6.2832 | 45.9967 | -35.665
[10 empty] | 241.711 | -1.6677 | 294.125 | -176.36 | 979 | 1.86193 | 294.13 | 20 | 6.2832 | 46.8121 | -34.524
[10 empty] | 242.133 | 0.16681 | 277.592 | 1664.17 | 986 | 1.75703 | 277.592 | 20 | 6.2832 | 44.18 | -38.206
[10 empty] | 242.582 | -8.0541 | 297.739 | -36.967 | 993 | 1.88543 | 297.848 | 20 | 6.2832 | 47.4039 | -33.697
[10 empty] | 243.039 | -5.2266 | 308.881 | -59.098 | 1002 | 1.95516 | 308.925 | 20 | 6.2832 | 49.1669 | -31.231
[10 empty] | 243.258 | -4.5495 | 278.466 | -61.208 | 1009 | 1.76283 | 278.503 | 20 | 6.2832 | 44.325 | -38.003
[10 empty] | 242.969 | 11.8949 | 281.84 | 23.6942 | 1014 | 1.78537 | 282.091 | 20 | 6.2832 | 44.8961 | -37.204
[10 empty] | 242.52 | 11.7789 | 278.691 | 23.6603 | 1019 | 1.76546 | 278.94 | 20 | 6.2832 | 44.3945 | -37.906
[10 empty] | 242.012 | -4.7925 | 289.815 | -60.472 | 1028 | 1.83461 | 289.855 | 20 | 6.2832 | 46.1316 | -35.476
[10 empty] | 241.711 | 12.7652 | 294.793 | 23.0935 | 1033 | 1.86761 | 295.069 | 20 | 6.2832 | 46.9615 | -34.315
[10 empty] | 242.438 | 1.5064 | 270.995 | 179.896 | 1041 | 1.71516 | 270.999 | 20 | 6.2832 | 43.1307 | -39.674
[10 empty] | 242.629 | 14.8985 | 277.955 | 18.6566 | 1046 | 1.76178 | 278.354 | 20 | 6.2832 | 44.3012 | -38.036
[10 empty] | 242.969 | -5.1421 | 283.143 | -55.064 | 1051 | 1.79257 | 283.19 | 20 | 6.2832 | 45.071 | -36.96
[10 empty] | 243.488 | -7.6057 | 272.183 | -35.787 | 1059 | 1.7233 | 272.289 | 20 | 6.2832 | 43.3361 | -39.386
[10 empty] | 243.027 | 10.5234 | 292.551 | 27.8 | 1066 | 1.8528 | 292.74 | 20 | 6.2832 | 46.5909 | -34.834
[10 empty] | 242.652 | -29.409 | 283.938 | -9.655 | 1072 | 1.80688 | 285.457 | 20 | 6.2832 | 45.4318 | -36.455
[10 empty] | 242.023 | -21.448 | 274.415 | -12.794 | 1080 | 1.74202 | 275.252 | 20 | 6.2832 | 43.8076 | -38.727
[10 empty] | 241.77 | -16.072 | 294.211 | -18.306 | 1086 | 1.86481 | 294.65 | 20 | 6.2832 | 46.8948 | -34.409
[10 empty] | 242.074 | 16.3846 | 289.078 | 17.6433 | 1092 | 1.83245 | 289.542 | 20 | 6.2832 | 46.0819 | -35.546
[10 empty] | 242.727 | 4.3825 | 261.276 | 59.618 | 1098 | 1.65379 | 261.313 | 20 | 6.2832 | 41.5891 | -41.83
[10 empty] | 243.09 | -7.0233 | 285.528 | -40.655 | 1104 | 1.80785 | 285.615 | 20 | 6.2832 | 45.4569 | -36.42
[10 empty] | 243.477 | -11.846 | 265.703 | -22.429 | 1109 | 1.68339 | 265.967 | 20 | 6.2832 | 42.3299 | -40.794
[10 empty] | 242.934 | 10.5293 | 283.904 | 26.9632 | 1117 | 1.79811 | 284.099 | 20 | 6.2832 | 45.2156 | -36.757
[10 empty] | 242.398 | 2.92164 | 282.941 | 96.8435 | 1125 | 1.79088 | 282.956 | 20 | 6.2832 | 45.0338 | -37.012
[10 empty] | 241.902 | 6.01691 | 261.442 | 43.4513 | 1132 | 1.65528 | 261.512 | 20 | 6.2832 | 41.6207 | -41.785
[10 empty] | 241.613 | -4.1894 | 293.279 | -70.005 | 1137 | 1.85648 | 293.309 | 20 | 6.2832 | 46.6815 | -34.707
[10 empty] | 241.723 | -6.1661 | 273.984 | -44.434 | 1142 | 1.73449 | 274.053 | 20 | 6.2832 | 43.6168 | -38.994
[10 empty] | 242.207 | -2.1721 | 280.355 | -129.07 | 1148 | 1.77446 | 280.363 | 20 | 6.2832 | 44.621 | -37.589
[10 empty] | 242.473 | 3.55512 | 292.54 | 82.2871 | 1153 | 1.85149 | 292.562 | 20 | 6.2832 | 46.5625 | -34.873
[10 empty] | 242.813 | -4.8589 | 284.662 | -58.585 | 1158 | 1.8019 | 284.703 | 20 | 6.2832 | 45.3118 | -36.623
[10 empty] | 243.004 | 1.11432 | 275.213 | 246.978 | 1164 | 1.74178 | 275.215 | 20 | 6.2832 | 43.8018 | -38.735
[10 empty] | 243.148 | -4.4765 | 265.726 | -59.36 | 1169 | 1.6819 | 265.764 | 20 | 6.2832 | 42.2975 | -40.839
[10 empty] | 243.258 | 7.08707 | 273.124 | 38.5384 | 1174 | 1.72933 | 273.216 | 20 | 6.2832 | 43.4836 | -39.18
[10 empty] | 242.641 | 2.60399 | 276.047 | 106.009 | 1179 | 1.74729 | 276.059 | 20 | 6.2832 | 43.936 | -38.547
[10 empty] | 242.168 | -1.3474 | 266.017 | -197.43 | 1184 | 1.68359 | 266.021 | 20 | 6.2832 | 42.3384 | -40.782
[10 empty] | 241.977 | 17.6875 | 265.713 | 15.0226 | 1190 | 1.6854 | 266.301 | 20 | 6.2832 | 42.383 | -40.719
[10 empty] | 242.098 | 11.9077 | 278.118 | 23.3562 | 1198 | 1.76187 | 278.373 | 20 | 6.2832 | 44.3043 | -38.032
[14 empty] | 1200 |  |  |  |  | 44.75613 | -37.4
[10 empty] | 242.727 | 14.0911 | 287.964 | 20.4359 | 1205 | 1.82476 | 288.309 | 20 | 6.2832 | 45.8857 | -35.82
[10 empty] | 243.102 | 14.362 | 259.746 | 18.0856 | 1211 | 1.64639 | 260.142 | 20 | 6.2832 | 41.4028 | -42.09
[10 empty] | 243.391 | 1.26482 | 279.808 | 221.224 | 1217 | 1.77094 | 279.811 | 20 | 6.2832 | 44.5332 | -37.712
[10 empty] | 242.934 | -0.1034 | 286.029 | -2767.1 | 1224 | 1.81015 | 286.029 | 20 | 6.2832 | 45.5228 | -36.328
[10 empty] | 242.461 | 1.7623 | 285.652 | 162.091 | 1230 | 1.80791 | 285.658 | 20 | 6.2832 | 45.4637 | -36.41
[10 empty] | 242.074 | 23.6411 | 275.589 | 11.6572 | 1239 | 1.75079 | 276.601 | 20 | 6.2832 | 44.0223 | -38.426
[10 empty] | 241.832 | -9.3542 | 268.308 | -28.683 | 1246 | 1.6991 | 268.471 | 20 | 6.2832 | 42.7284 | -40.236
[10 empty] | 242.387 | -0.5384 | 267.459 | -496.79 | 1251 | 1.69263 | 267.459 | 20 | 6.2832 | 42.5673 | -40.461
[10 empty] | 243.039 | -3.6038 | 284.185 | -78.856 | 1258 | 1.79869 | 284.208 | 20 | 6.2832 | 45.2329 | -36.733
[10 empty] | 243.355 | 9.08997 | 278.614 | 30.6507 | 1265 | 1.76423 | 278.763 | 20 | 6.2832 | 44.3663 | -37.945
[10 empty] | 243.211 | 5.18643 | 278.067 | 53.6143 | 1270 | 1.76024 | 278.115 | 20 | 6.2832 | 44.2633 | -38.089
[10 empty] | 242.727 | -0.8551 | 286.385 | -334.91 | 1275 | 1.81248 | 286.387 | 20 | 6.2832 | 45.5797 | -36.248
[10 empty] | 242.266 | 8.86765 | 252.585 | 28.4838 | 1282 | 1.59948 | 252.74 | 20 | 6.2832 | 40.2247 | -43.738
[10 empty] | 242.098 | 18.2239 | 286.412 | 15.7163 | 1287 | 1.81627 | 286.991 | 20 | 6.2832 | 45.6759 | -36.114
[10 empty] | 241.77 | 11.9821 | 279.457 | 23.3228 | 1294 | 1.77018 | 279.713 | 20 | 6.2832 | 44.5176 | -37.734
[10 empty] | 242.449 | 12.4879 | 265.17 | 21.2343 | 1301 | 1.68 | 265.464 | 20 | 6.2832 | 42.2498 | -40.906
[10 empty] | 242.836 | 1.33786 | 267.918 | 200.258 | 1307 | 1.69572 | 267.921 | 20 | 6.2832 | 42.6408 | -40.359
[10 empty] | 243.055 | 10.2779 | 260.419 | 25.3378 | 1312 | 1.64942 | 260.622 | 20 | 6.2832 | 41.4791 | -41.984
[10 empty] | 243.258 | 2.92823 | 267.979 | 91.5159 | 1317 | 1.69616 | 267.995 | 20 | 6.2832 | 42.6527 | -40.342
[10 empty] | 243.367 | 11.129 | 279.361 | 25.102 | 1322 | 1.76942 | 279.583 | 20 | 6.2832 | 44.4968 | -37.763
[10 empty] | 242.824 | 2.75308 | 273.297 | 99.2698 | 1328 | 1.7296 | 273.311 | 20 | 6.2832 | 43.4987 | -39.159
[10 empty] | 242.363 | -5.1379 | 261.393 | -50.875 | 1334 | 1.65479 | 261.443 | 20 | 6.2832 | 41.6099 | -41.801
[10 empty] | 241.988 | -4.2249 | 278.037 | -65.809 | 1339 | 1.75974 | 278.069 | 20 | 6.2832 | 44.256 | -38.1
[10 empty] | 241.734 | -18.276 | 269.597 | -14.751 | 1344 | 1.71 | 270.215 | 20 | 6.2832 | 43.006 | -39.848
[10 empty] | 242.363 | 10.7896 | 258.678 | 23.9747 | 1352 | 1.63855 | 258.903 | 20 | 6.2832 | 41.2056 | -42.366
[10 empty] | 242.836 | 0.82118 | 279.943 | 340.902 | 1357 | 1.77178 | 279.945 | 20 | 6.2832 | 44.5545 | -37.682
[10 empty] | 243.27 | 8.32182 | 273.009 | 32.8064 | 1363 | 1.72872 | 273.136 | 20 | 6.2832 | 43.4707 | -39.198
[10 empty] | 243.535 | -13.094 | 266.717 | -20.37 | 1368 | 1.69003 | 267.039 | 20 | 6.2832 | 42.5004 | -40.555
[10 empty] | 243.199 | -8.5385 | 262.375 | -30.729 | 1374 | 1.66143 | 262.514 | 20 | 6.2832 | 41.7803 | -41.562
[10 empty] | 242.75 | 5.64584 | 265.758 | 47.0714 | 1379 | 1.68231 | 265.818 | 20 | 6.2832 | 42.3061 | -40.827
[10 empty] | 242.473 | -4.0807 | 255.427 | -62.593 | 1385 | 1.61662 | 255.459 | 20 | 6.2832 | 40.6575 | -43.133
[10 empty] | 242.063 | 0.36001 | 256.657 | 712.907 | 1390 | 1.6242 | 256.657 | 20 | 6.2832 | 40.8481 | -42.866
[10 empty] | 241.758 | -3.5315 | 245.395 | -69.487 | 1398 | 1.55315 | 245.42 | 20 | 6.2832 | 39.0597 | -45.368
[10 empty] | 242.289 | 1.8408 | 271.621 | 147.556 | 1403 | 1.71904 | 271.628 | 20 | 6.2832 | 43.2307 | -39.534
[10 empty] | 242.871 | 9.85756 | 255.514 | 25.9206 | 1409 | 1.61811 | 255.704 | 20 | 6.2832 | 40.6965 | -43.078
[10 empty] | 243.246 | 5.79851 | 260.657 | 44.9525 | 1414 | 1.64983 | 260.722 | 20 | 6.2832 | 41.4951 | -41.961
[10 empty] | 243.309 | -6.6687 | 257.016 | -38.54 | 1423 | 1.62715 | 257.102 | 20 | 6.2832 | 40.9189 | -42.767
[10 empty] | 242.652 | 1.25968 | 267.956 | 212.717 | 1432 | 1.69569 | 267.959 | 20 | 6.2832 | 42.6468 | -40.35
[10 empty] | 242.266 | 8.43873 | 258.827 | 30.6713 | 1439 | 1.63884 | 258.965 | 20 | 6.2832 | 41.2154 | -42.352
[10 empty] | 242.012 | -5.394 | 248.024 | -45.982 | 1446 | 1.57006 | 248.082 | 20 | 6.2832 | 39.4834 | -44.775
[10 empty] | 241.844 | 11.4612 | 267.323 | 23.3241 | 1452 | 1.69315 | 267.568 | 20 | 6.2832 | 42.5847 | -40.437
[10 empty] | 242.605 | 6.97831 | 271.626 | 38.9244 | 1459 | 1.71957 | 271.716 | 20 | 6.2832 | 43.2448 | -39.514
[10 empty] | 243.078 | -10.495 | 237.739 | -22.653 | 1465 | 1.50598 | 237.971 | 20 | 6.2832 | 37.8741 | -47.026
[10 empty] | 243.379 | 2.62498 | 251.553 | 95.8302 | 1472 | 1.59196 | 251.567 | 20 | 6.2832 | 40.0379 | -43.999
[10 empty] | 242.641 | 9.52322 | 263.982 | 27.7198 | 1479 | 1.67158 | 264.154 | 20 | 6.2832 | 42.0412 | -41.197
[10 empty] | 242 | 11.2209 | 275.044 | 24.5117 | 1487 | 1.74225 | 275.273 | 20 | 6.2832 | 43.8109 | -38.722
[10 empty] | 241.941 | -7.4404 | 250.737 | -33.699 | 1496 | 1.58744 | 250.847 | 20 | 6.2832 | 39.9235 | -44.159
[14 empty] | 1500 |  |  |  |  | 41.30065 | -42.233
[10 empty] | 242.582 | 17.2064 | 267.601 | 15.5524 | 1504 | 1.69686 | 268.153 | 20 | 6.2832 | 42.6778 | -40.307
[10 empty] | 242.957 | -7.9868 | 257.902 | -32.291 | 1511 | 1.63286 | 258.025 | 20 | 6.2832 | 41.0659 | -42.562
[10 empty] | 243.32 | -1.8506 | 263.185 | -142.22 | 1516 | 1.66572 | 263.191 | 20 | 6.2832 | 41.8881 | -41.412
[10 empty] | 243.344 | -4.4186 | 256.677 | -58.09 | 1521 | 1.6247 | 256.715 | 20 | 6.2832 | 40.8574 | -42.853
[10 empty] | 243.066 | -5.6812 | 258.506 | -45.502 | 1527 | 1.6363 | 258.569 | 20 | 6.2832 | 41.1524 | -42.441
[10 empty] | 242.352 | 4.54461 | 266.735 | 58.6926 | 1535 | 1.68823 | 266.774 | 20 | 6.2832 | 42.4583 | -40.614
[10 empty] | 241.914 | 34.0827 | 264.323 | 7.75534 | 1544 | 1.68656 | 266.511 | 20 | 6.2832 | 42.4165 | -40.672
[10 empty] | 242.098 | -3.139 | 255.827 | -81.5 | 1551 | 1.61907 | 255.846 | 20 | 6.2832 | 40.7191 | -43.047
[10 empty] | 242.543 | 0.43409 | 283.67 | 653.479 | 1557 | 1.79505 | 283.671 | 20 | 6.2832 | 45.1475 | -36.853
[10 empty] | 243.223 | -1.6257 | 253.591 | -155.99 | 1563 | 1.60496 | 253.596 | 20 | 6.2832 | 40.361 | -43.547
[10 empty] | 243.512 | 12.1102 | 267.334 | 22.0751 | 1569 | 1.69327 | 267.608 | 20 | 6.2832 | 42.591 | -40.428
[10 empty] | 243.246 | 7.53114 | 263.017 | 34.924 | 1575 | 1.66514 | 263.125 | 20 | 6.2832 | 41.8776 | -41.426
[10 empty] | 242.848 | 7.62275 | 266.045 | 34.9015 | 1580 | 1.68444 | 266.154 | 20 | 6.2832 | 42.3596 | -40.752
[10 empty] | 242.473 | -10.03 | 234.914 | -23.421 | 1586 | 1.48808 | 235.128 | 20 | 6.2832 | 37.4217 | -47.659
[10 empty] | 242.145 | 7.34049 | 239.402 | 32.6138 | 1591 | 1.51575 | 239.514 | 20 | 6.2832 | 38.1197 | -46.682
[10 empty] | 242.035 | 4.86499 | 243.773 | 50.1077 | 1596 | 1.54295 | 243.822 | 20 | 6.2832 | 38.8054 | -45.723
[10 empty] | 242.145 | -0.7623 | 259.025 | -339.79 | 1602 | 1.63913 | 259.026 | 20 | 6.2832 | 41.2251 | -42.339
[10 empty] | 242.727 | -18.814 | 266.137 | -14.146 | 1607 | 1.68843 | 266.801 | 20 | 6.2832 | 42.4626 | -40.608
[10 empty] | 243.281 | 10.2809 | 262.644 | 25.5469 | 1613 | 1.6633 | 262.845 | 20 | 6.2832 | 41.833 | -41.489
[10 empty] | 243.391 | 11.0118 | 256.701 | 23.3115 | 1621 | 1.62601 | 256.938 | 20 | 6.2832 | 40.8928 | -42.804
[10 empty] | 243.004 | 2.825 | 261.486 | 92.5617 | 1627 | 1.6547 | 261.502 | 20 | 6.2832 | 41.6191 | -41.788
[10 empty] | 242.691 | 17.2783 | 236.89 | 13.7103 | 1634 | 1.50301 | 237.52 | 20 | 6.2832 | 37.8023 | -47.126
[10 empty] | 242.219 | 20.7412 | 245.357 | 11.8294 | 1643 | 1.55811 | 246.232 | 20 | 6.2832 | 39.189 | -45.187
[10 empty] | 241.867 | 3.91329 | 270.712 | 69.1776 | 1649 | 1.71333 | 270.741 | 20 | 6.2832 | 43.0896 | -39.731
[10 empty] | 242.363 | 11.4667 | 262.587 | 22.9 | 1657 | 1.66315 | 262.838 | 20 | 6.2832 | 41.8318 | -41.49
[10 empty] | 242.762 | 19.5888 | 266.524 | 13.6059 | 1663 | 1.69102 | 267.242 | 20 | 6.2832 | 42.5328 | -40.51
[10 empty] | 243.066 | 10.4127 | 254.307 | 24.4228 | 1669 | 1.61062 | 254.52 | 20 | 6.2832 | 40.508 | -43.342
[10 empty] | 243.367 | -1.0375 | 239.111 | -230.48 | 1674 | 1.51324 | 239.113 | 20 | 6.2832 | 38.0559 | -46.772
[10 empty] | 242.797 | 0.66774 | 244.598 | 366.308 | 1683 | 1.54805 | 244.599 | 20 | 6.2832 | 38.9291 | -45.55
[10 empty] | 242.387 | 0.55611 | 253.307 | 455.497 | 1688 | 1.60301 | 253.308 | 20 | 6.2832 | 40.315 | -43.612
[10 empty] | 241.809 | -9.5833 | 270.147 | -28.189 | 1697 | 1.71065 | 270.317 | 20 | 6.2832 | 43.0221 | -39.825
[10 empty] | 242.473 | 10.1245 | 249.494 | 24.6427 | 1705 | 1.58024 | 249.7 | 20 | 6.2832 | 39.7408 | -44.415
[10 empty] | 242.824 | -8.2745 | 236.808 | -28.619 | 1711 | 1.4996 | 236.953 | 20 | 6.2832 | 37.7121 | -47.252
[10 empty] | 243.148 | 13.7897 | 264.312 | 19.1674 | 1716 | 1.67476 | 264.672 | 20 | 6.2832 | 42.1237 | -41.082
[10 empty] | 243.598 | -6.6947 | 248.072 | -37.055 | 1722 | 1.57041 | 248.162 | 20 | 6.2832 | 39.4961 | -44.757
[10 empty] | 243.414 | 10.866 | 251.665 | 23.1608 | 1727 | 1.59397 | 251.899 | 20 | 6.2832 | 40.0909 | -43.925
[10 empty] | 242.617 | 5.48689 | 248.328 | 45.2585 | 1734 | 1.57169 | 248.389 | 20 | 6.2832 | 39.5322 | -44.707
[10 empty] | 242.363 | -8.9612 | 256.566 | -28.631 | 1740 | 1.62455 | 256.722 | 20 | 6.2832 | 40.8585 | -42.852
[10 empty] | 242.023 | -1.2518 | 241.898 | -193.24 | 1746 | 1.53076 | 241.901 | 20 | 6.2832 | 38.4996 | -46.151
[10 empty] | 241.832 | -1.8597 | 269.707 | -145.02 | 1753 | 1.7068 | 269.714 | 20 | 6.2832 | 42.9262 | -39.96
[10 empty] | 242.289 | 7.97304 | 252.703 | 31.6948 | 1758 | 1.59992 | 252.829 | 20 | 6.2832 | 40.2389 | -43.718
[10 empty] | 242.773 | -0.9001 | 249.771 | -277.49 | 1763 | 1.58076 | 249.773 | 20 | 6.2832 | 39.7525 | -44.399
[10 empty] | 243.27 | 15.1726 | 246.074 | 16.2182 | 1769 | 1.56006 | 246.541 | 20 | 6.2832 | 39.2381 | -45.118
[10 empty] | 243.563 | 6.34751 | 247.003 | 38.9134 | 1774 | 1.5635 | 247.085 | 20 | 6.2832 | 39.3246 | -44.997
[10 empty] | 243.004 | -10.113 | 266.263 | -26.329 | 1780 | 1.68627 | 266.455 | 20 | 6.2832 | 42.4075 | -40.685
[10 empty] | 242.57 | -15.32 | 248.556 | -16.224 | 1789 | 1.57592 | 249.028 | 20 | 6.2832 | 39.6339 | -44.564
[10 empty] | 242.289 | 1.42414 | 265.11 | 186.154 | 1795 | 1.67755 | 265.114 | 20 | 6.2832 | 42.1941 | -40.984
[14 empty] | 1800 |  |  |  |  | 41.04185 | -42.59483
[10 empty] | 241.988 | -1.0409 | 256.424 | -246.34 | 1801 | 1.62274 | 256.427 | 20 | 6.2832 | 40.8114 | -42.917
[10 empty] | 242.063 | -21.003 | 256.423 | -12.209 | 1809 | 1.62796 | 257.282 | 20 | 6.2832 | 40.9475 | -42.727
[10 empty] | 242.52 | -6.0516 | 252.405 | -41.709 | 1815 | 1.59782 | 252.478 | 20 | 6.2832 | 40.183 | -43.796
[10 empty] | 243.055 | -11.862 | 260.69 | -21.977 | 1822 | 1.65143 | 260.96 | 20 | 6.2832 | 41.5329 | -41.908
[10 empty] | 243.391 | 8.54901 | 225.134 | 26.3345 | 1830 | 1.42566 | 225.296 | 20 | 6.2832 | 35.8569 | -49.847
[10 empty] | 243.16 | 2.21406 | 260.97 | 117.87 | 1835 | 1.65146 | 260.98 | 20 | 6.2832 | 41.5361 | -41.904
[10 empty] | 242.41 | -3.6587 | 244.587 | -66.851 | 1843 | 1.54793 | 244.615 | 20 | 6.2832 | 38.9315 | -45.547
[10 empty] | 242.168 | -3.1617 | 233.204 | -73.76 | 1848 | 1.47592 | 233.226 | 20 | 6.2832 | 37.1189 | -48.082
[10 empty] | 241.844 | 12.7708 | 256.119 | 20.0551 | 1854 | 1.62272 | 256.437 | 20 | 6.2832 | 40.8131 | -42.915
[10 empty] | 242.184 | 1.56331 | 243.131 | 155.523 | 1859 | 1.53858 | 243.136 | 20 | 6.2832 | 38.6961 | -45.876
[10 empty] | 242.883 | 5.21947 | 245.711 | 47.0758 | 1867 | 1.55525 | 245.766 | 20 | 6.2832 | 39.1148 | -45.291
[10 empty] | 243.223 | 1.73563 | 256.8 | 147.958 | 1872 | 1.62502 | 256.806 | 20 | 6.2832 | 40.8718 | -42.833
[10 empty] | 243.441 | 6.10537 | 237.04 | 38.8249 | 1877 | 1.50044 | 237.119 | 20 | 6.2832 | 37.7385 | -47.215
[10 empty] | 243.488 | 7.57872 | 230.341 | 30.3931 | 1883 | 1.45834 | 230.466 | 20 | 6.2832 | 36.6797 | -48.697
[10 empty] | 242.508 | 6.25463 | 241.11 | 38.5491 | 1891 | 1.52627 | 241.191 | 20 | 6.2832 | 38.3867 | -46.309
[10 empty] | 242.23 | -5.5456 | 246.848 | -44.513 | 1899 | 1.56234 | 246.91 | 20 | 6.2832 | 39.2968 | -45.036
[10 empty] | 242.145 | -8.9547 | 238.411 | -26.624 | 1904 | 1.50974 | 238.579 | 20 | 6.2832 | 37.9709 | -46.89
[10 empty] | 241.988 | -9.4673 | 227.929 | -24.075 | 1910 | 1.44362 | 228.126 | 20 | 6.2832 | 36.3072 | -49.217
[10 empty] | 243.027 | -13.257 | 250.558 | -18.901 | 1918 | 1.5877 | 250.909 | 20 | 6.2832 | 39.9332 | -44.146
[10 empty] | 243.27 | 1.43044 | 260.414 | 182.051 | 1925 | 1.6479 | 260.418 | 20 | 6.2832 | 41.4467 | -42.029
[10 empty] | 243.379 | -7.5175 | 254.916 | -33.91 | 1932 | 1.61382 | 255.027 | 20 | 6.2832 | 40.5887 | -43.229
[10 empty] | 242.883 | 8.3155 | 250.831 | 30.1643 | 1938 | 1.58808 | 250.969 | 20 | 6.2832 | 39.9428 | -44.132
[10 empty] | 242.594 | -9.0132 | 242.341 | -26.887 | 1943 | 1.5347 | 242.509 | 20 | 6.2832 | 38.5963 | -46.016
[10 empty] | 242.398 | -0.7492 | 229.041 | -305.73 | 1949 | 1.44939 | 229.042 | 20 | 6.2832 | 36.4531 | -49.013
[10 empty] | 242.063 | -6.6527 | 236.219 | -35.507 | 1954 | 1.49528 | 236.313 | 20 | 6.2832 | 37.6102 | -47.395
[10 empty] | 241.988 | 3.79814 | 244.317 | 64.3254 | 1959 | 1.54636 | 244.347 | 20 | 6.2832 | 38.8889 | -45.607
[10 empty] | 242.219 | 5.98031 | 240.15 | 40.1567 | 1964 | 1.52012 | 240.224 | 20 | 6.2832 | 38.2327 | -46.524
[10 empty] | 242.785 | 10.0766 | 249.27 | 24.7375 | 1969 | 1.57881 | 249.474 | 20 | 6.2832 | 39.7049 | -44.465
[10 empty] | 243.125 | -18.676 | 233.239 | -12.489 | 1975 | 1.48059 | 233.986 | 20 | 6.2832 | 37.2399 | -47.913
[10 empty] | 243.5 | 12.5803 | 234.026 | 18.6026 | 1982 | 1.48312 | 234.364 | 20 | 6.2832 | 37.3 | -47.829
[10 empty] | 242.715 | 11.1966 | 246.415 | 22.008 | 1989 | 1.56094 | 246.669 | 20 | 6.2832 | 39.2585 | -45.089
[10 empty] | 242.328 | 12.2394 | 257.23 | 21.0166 | 1994 | 1.62948 | 257.521 | 20 | 6.2832 | 40.9856 | -42.674
[10 empty] | 241.93 | -3.4553 | 232.845 | -67.387 | 1999 | 1.47374 | 232.871 | 20 | 6.2832 | 37.0625 | -48.161
[10 empty] | 242.074 | 8.37148 | 230.079 | 27.4836 | 2005 | 1.457 | 230.231 | 20 | 6.2832 | 36.6423 | -48.749
[10 empty] | 242.605 | 9.01991 | 240.884 | 26.7058 | 2010 | 1.52546 | 241.053 | 20 | 6.2832 | 38.3647 | -46.34
[10 empty] | 242.969 | 11.9977 | 242.204 | 20.1875 | 2015 | 1.53444 | 242.501 | 20 | 6.2832 | 38.595 | -46.017
[10 empty] | 243.332 | 7.36238 | 241.213 | 32.7629 | 2021 | 1.527 | 241.326 | 20 | 6.2832 | 38.4081 | -46.279
[10 empty] | 243.09 | -10.928 | 259.821 | -23.775 | 2030 | 1.64581 | 260.05 | 20 | 6.2832 | 41.3882 | -42.111
[10 empty] | 242.773 | 3.43107 | 240.315 | 70.0408 | 2036 | 1.52085 | 240.339 | 20 | 6.2832 | 38.2511 | -46.499
[10 empty] | 242.254 | 15.8655 | 271.87 | 17.1359 | 2043 | 1.72309 | 272.332 | 20 | 6.2832 | 43.3429 | -39.377
[10 empty] | 241.93 | -7.1308 | 247.954 | -34.772 | 2051 | 1.56962 | 248.057 | 20 | 6.2832 | 39.4794 | -44.781
[10 empty] | 242.219 | -7.7209 | 241.755 | -31.312 | 2056 | 1.53059 | 241.878 | 20 | 6.2832 | 38.496 | -46.156
[10 empty] | 242.871 | 9.65598 | 256.901 | 26.6054 | 2062 | 1.62677 | 257.083 | 20 | 6.2832 | 40.9158 | -42.771
[10 empty] | 243.453 | -3.6743 | 212.806 | -57.917 | 2071 | 1.3468 | 212.838 | 20 | 6.2832 | 33.8741 | -52.621
[10 empty] | 243.453 | 12.4797 | 238.949 | 19.1471 | 2077 | 1.51409 | 239.275 | 20 | 6.2832 | 38.0817 | -46.735
[10 empty] | 242.762 | -6.9017 | 237.945 | -34.476 | 2086 | 1.50636 | 238.045 | 20 | 6.2832 | 37.8859 | -47.009
[10 empty] | 242.352 | -12.263 | 246.6 | -20.11 | 2094 | 1.56242 | 246.904 | 20 | 6.2832 | 39.2959 | -45.037
[10 empty] | 242.242 | -0.7424 | 233.413 | -314.4 | 2100 | 1.4772 | 233.415 | 20 | 6.2832 | 37.149 | -48.04
[10 empty] | 241.977 | -6.62 | 246.415 | -37.223 | 2105 | 1.55983 | 246.504 | 20 | 6.2832 | 39.2322 | -45.126
[10 empty] | 242.023 | 0.01312 | 237.46 | 18092.8 | 2113 | 1.50236 | 237.46 | 20 | 6.2832 | 37.7929 | -47.139
[10 empty] | 242.641 | 5.04985 | 250.115 | 49.5293 | 2119 | 1.58306 | 250.166 | 20 | 6.2832 | 39.8151 | -44.311
[10 empty] | 243.113 | -2.3173 | 248.059 | -107.05 | 2124 | 1.56983 | 248.07 | 20 | 6.2832 | 39.4814 | -44.778
[10 empty] | 243.414 | 13.3108 | 243.367 | 18.2834 | 2130 | 1.54228 | 243.73 | 20 | 6.2832 | 38.7908 | -45.744
[10 empty] | 243.148 | -3.3745 | 239.233 | -70.895 | 2135 | 1.51391 | 239.257 | 20 | 6.2832 | 38.0788 | -46.74
[10 empty] | 242.559 | -15.876 | 232.689 | -14.657 | 2143 | 1.47586 | 233.23 | 20 | 6.2832 | 37.1196 | -48.081
[10 empty] | 242 | 7.19542 | 244.399 | 33.9659 | 2148 | 1.54712 | 244.505 | 20 | 6.2832 | 38.914 | -45.571
[10 empty] | 241.941 | -0.5122 | 225.904 | -441.06 | 2153 | 1.42954 | 225.905 | 20 | 6.2832 | 35.9538 | -49.712
[10 empty] | 241.867 | -6.3037 | 225.864 | -35.83 | 2159 | 1.42995 | 225.952 | 20 | 6.2832 | 35.9612 | -49.701
[10 empty] | 242.559 | -4.4181 | 257.566 | -58.297 | 2164 | 1.63 | 257.604 | 20 | 6.2832 | 40.9988 | -42.655
[10 empty] | 242.934 | -12.727 | 239.028 | -18.781 | 2170 | 1.5147 | 239.367 | 20 | 6.2832 | 38.0963 | -46.715
[10 empty] | 243.332 | 4.2167 | 234.252 | 55.5534 | 2175 | 1.4826 | 234.29 | 20 | 6.2832 | 37.2883 | -47.845
[10 empty] | 243.5 | 0.49532 | 255.935 | 516.703 | 2180 | 1.61951 | 255.935 | 20 | 6.2832 | 40.7333 | -43.027
[10 empty] | 243.039 | 19.4215 | 250.059 | 12.8753 | 2186 | 1.58709 | 250.812 | 20 | 6.2832 | 39.9178 | -44.167
[10 empty] | 242.703 | -8.819 | 222.994 | -25.286 | 2192 | 1.41219 | 223.168 | 20 | 6.2832 | 35.5182 | -50.321
[10 empty] | 242.531 | 6.22548 | 245.762 | 39.4767 | 2197 | 1.55563 | 245.841 | 20 | 6.2832 | 39.1266 | -45.274
[10 empty] | 242.207 | -11.214 | 239.593 | -21.365 | 2204 | 1.51782 | 239.855 | 20 | 6.2832 | 38.1741 | -46.606
[10 empty] | 241.977 | -12.115 | 234.11 | -19.324 | 2209 | 1.48356 | 234.423 | 20 | 6.2832 | 37.3095 | -47.815
[10 empty] | 242.277 | 8.97067 | 252.011 | 28.0927 | 2214 | 1.59575 | 252.17 | 20 | 6.2832 | 40.1341 | -43.865
[10 empty] | 242.969 | 4.55739 | 220.558 | 48.3957 | 2220 | 1.39586 | 220.605 | 20 | 6.2832 | 35.1103 | -50.892
[10 empty] | 243.563 | -12.825 | 223.675 | -17.441 | 2227 | 1.41767 | 224.043 | 20 | 6.2832 | 35.6574 | -50.126
[10 empty] | 243.332 | 7.09975 | 219.818 | 30.9614 | 2234 | 1.39167 | 219.933 | 20 | 6.2832 | 35.0033 | -51.041
[10 empty] | 242.98 | -9.8033 | 235.007 | -23.972 | 2240 | 1.48855 | 235.211 | 20 | 6.2832 | 37.4349 | -47.64
[10 empty] | 242.703 | 3.30787 | 245.285 | 74.152 | 2246 | 1.5521 | 245.307 | 20 | 6.2832 | 39.0417 | -45.393
[10 empty] | 242.496 | 6.69381 | 212.559 | 31.7546 | 2251 | 1.34551 | 212.664 | 20 | 6.2832 | 33.8465 | -52.659
[10 empty] | 242.277 | 17.5615 | 234.462 | 13.3509 | 2256 | 1.4879 | 235.119 | 20 | 6.2832 | 37.4203 | -47.661
[10 empty] | 242.109 | 3.46844 | 247.116 | 71.247 | 2262 | 1.56382 | 247.14 | 20 | 6.2832 | 39.3335 | -44.985
[10 empty] | 242.086 | 17.1331 | 222.021 | 12.9586 | 2269 | 1.40925 | 222.681 | 20 | 6.2832 | 35.4406 | -50.43
[10 empty] | 242.664 | -22.587 | 222.012 | -9.8292 | 2274 | 1.41204 | 223.158 | 20 | 6.2832 | 35.5166 | -50.323
[10 empty] | 243.078 | 10.9577 | 237.649 | 21.688 | 2280 | 1.50546 | 237.902 | 20 | 6.2832 | 37.8632 | -47.041
[10 empty] | 243.402 | 15.9503 | 232.241 | 14.5603 | 2285 | 1.47301 | 232.788 | 20 | 6.2832 | 37.0492 | -48.18
[10 empty] | 243.09 | 10.5548 | 220.172 | 20.86 | 2292 | 1.39467 | 220.425 | 20 | 6.2832 | 35.0816 | -50.932
[10 empty] | 242.508 | 2.00011 | 239.34 | 119.664 | 2299 | 1.51455 | 239.349 | 20 | 6.2832 | 38.0934 | -46.719
[10 empty] | 241.93 | -2.477 | 229.102 | -92.493 | 2307 | 1.4498 | 229.116 | 20 | 6.2832 | 36.4648 | -48.997
[10 empty] | 241.977 | 3.63802 | 231.119 | 63.5288 | 2312 | 1.46257 | 231.147 | 20 | 6.2832 | 36.7882 | -48.545
[10 empty] | 242.352 | -21.837 | 216.74 | -9.9255 | 2318 | 1.37843 | 217.837 | 20 | 6.2832 | 34.6697 | -51.508
[10 empty] | 242.906 | 1.38895 | 244.1 | 175.744 | 2323 | 1.54458 | 244.104 | 20 | 6.2832 | 38.8502 | -45.661
[10 empty] | 243.355 | 21.4935 | 228.568 | 10.6343 | 2328 | 1.4526 | 229.576 | 20 | 6.2832 | 36.5381 | -48.895
[10 empty] | 243.586 | -5.9213 | 229.772 | -38.804 | 2333 | 1.45441 | 229.848 | 20 | 6.2832 | 36.5814 | -48.834
[10 empty] | 243.066 | 2.91629 | 219.343 | 75.2132 | 2342 | 1.38814 | 219.363 | 20 | 6.2832 | 34.9125 | -51.168
[10 empty] | 242.664 | 13.1184 | 222.047 | 16.9263 | 2347 | 1.40738 | 222.434 | 20 | 6.2832 | 35.4013 | -50.484
[10 empty] | 242.145 | 5.20686 | 227.535 | 43.6992 | 2354 | 1.44012 | 227.595 | 20 | 6.2832 | 36.2228 | -49.336
[10 empty] | 241.988 | -2.6395 | 219.314 | -83.088 | 2362 | 1.38787 | 219.33 | 20 | 6.2832 | 34.9073 | -51.175
[10 empty] | 242.594 | 8.25945 | 222.894 | 26.9866 | 2367 | 1.41129 | 223.047 | 20 | 6.2832 | 35.4989 | -50.348
[10 empty] | 243.441 | 1.21211 | 231.246 | 190.78 | 2376 | 1.46336 | 231.249 | 20 | 6.2832 | 36.8043 | -48.522
[10 empty] | 243.547 | 0.90531 | 236.587 | 261.333 | 2381 | 1.49706 | 236.589 | 20 | 6.2832 | 37.6542 | -47.333
[10 empty] | 243.258 | -2.8572 | 248.93 | -87.123 | 2387 | 1.57528 | 248.946 | 20 | 6.2832 | 39.6209 | -44.583
[10 empty] | 242.918 | -2.6244 | 227.321 | -86.62 | 2392 | 1.43834 | 227.336 | 20 | 6.2832 | 36.1816 | -49.393
[10 empty] | 242.52 | 2.97644 | 230.921 | 77.583 | 2400 | 1.46143 | 230.94 | 20 | 6.2832 | 36.7552 | -48.591
[10 empty] | 242.352 | 19.2189 | 232.737 | 12.1098 | 2407 | 1.47767 | 233.53 | 20 | 6.2832 | 37.1673 | -48.014