## Protokoll_1
Parameter:
Auftrags-Nr. | : | ULMBE02682 6/1 | Länge [mm] | : | - | : | Frequenz [rad/s] | : | 6.2832 | G' | G'' | tan delta | Zeit | Drehmoment | G* | CMD Deform. | Frequenz | Eta* | Auf- bzw. Abbau | Zeit | Eta* | Auf- bzw. Abbau | Max.Skalierwert für Auf-/Abbau
Auftraggeber | : |  | Breite [mm] | : | - | : | Startfrequenz [rad/s] | : | - | Pa | Pa |  | s | g-cm | Pa | % | rad/s | Pa-s | % | s | Pa-s | %
Partie/Ansatz | : | MT200WT30Rundplatte | Höhe [mm] | : | - | : | Endfrequenz [rad/s] | : | - | 38.2033 | 1778.98 | 46.566 | 6 | 5.66928 | 1779.39 | 10 | 6.2832 | 283.197 | 0 | 6 | 283.197 | 0 | 100
Bemerkung | : | Rundplatte 25x2mm | Durchmesser [mm] | : | - | : | Deformation [%] | : | 10 | 33.9088 | 1737.06 | 51.2275 | 14 | 5.53657 | 1737.39 | 10 | 6.2832 | 276.514 | -2.3599 | 300 | 235.3183 | -16.90657
Prüfer | : | 21931 | Temperatur [°C] | : | 200 | : | Startdeformation [%] | : | - | 49.5595 | 1716.97 | 34.6446 | 22 | 5.47418 | 1717.68 | 10 | 6.2832 | 273.377 | -3.4678 | 600 | 226.5493 | -20.00267
Prüfdatum | : | 2013-10-24 11:24 | Starttemperatur [°C] | : | - | : | Enddeformation [%] | : | - | 39.1214 | 1714.3 | 43.8201 | 28 | 5.4659 | 1714.75 | 10 | 6.2832 | 272.91 | -3.6326 | 900 | 222.0138 | -21.6044
|  |  | Endtemperatur [°C] | : | - | : | Spalt [mm] | : | 1,5 | 33.2151 | 1697.56 | 51.1082 | 34 | 5.41121 | 1697.89 | 10 | 6.2832 | 270.226 | -4.5801 | 1200 | 212.604 | -24.927
[6 empty] | : |  |  |  | 30.7672 | 1681.33 | 54.6468 | 39 | 5.3606 | 1681.61 | 10 | 6.2832 | 267.636 | -5.4947 | 1500 | 208.6334 | -26.3292
[6 empty] | : |  |  |  | 45.7336 | 1688.02 | 36.9099 | 44 | 5.38205 | 1688.64 | 10 | 6.2832 | 268.755 | -5.0998 | 1800 | 201.4227 | -28.87533
[6 empty] | : |  |  |  | 42.3964 | 1670.28 | 39.3968 | 49 | 5.32619 | 1670.82 | 10 | 6.2832 | 265.919 | -6.1012
[10 empty] | 18.2234 | 1653.41 | 90.7301 | 54 | 5.26998 | 1653.51 | 10 | 6.2832 | 263.164 | -7.074
[10 empty] | 45.1215 | 1646.88 | 36.4988 | 60 | 5.25132 | 1647.5 | 10 | 6.2832 | 262.206 | -7.4121
[10 empty] | 33.4103 | 1625.16 | 48.6424 | 65 | 5.18182 | 1625.5 | 10 | 6.2832 | 258.706 | -8.6482
[10 empty] | 29.667 | 1621.01 | 54.6401 | 70 | 5.16957 | 1621.28 | 10 | 6.2832 | 258.034 | -8.8854
[10 empty] | 25.1928 | 1618.09 | 64.2284 | 75 | 5.15873 | 1618.29 | 10 | 6.2832 | 257.558 | -9.0535
[10 empty] | 35.2472 | 1603.58 | 45.4952 | 81 | 5.11348 | 1603.97 | 10 | 6.2832 | 255.279 | -9.8583
[10 empty] | 39.3943 | 1602.15 | 40.6695 | 86 | 5.10952 | 1602.63 | 10 | 6.2832 | 255.066 | -9.9334
[10 empty] | 21.2447 | 1597.91 | 75.2146 | 91 | 5.09482 | 1598.05 | 10 | 6.2832 | 254.337 | -10.191
[10 empty] | 33.2281 | 1595.97 | 48.0305 | 96 | 5.08818 | 1596.31 | 10 | 6.2832 | 254.06 | -10.289
[10 empty] | 40.6354 | 1581.9 | 38.9292 | 102 | 5.04549 | 1582.43 | 10 | 6.2832 | 251.85 | -11.069
[10 empty] | 46.0427 | 1591.8 | 34.5722 | 107 | 5.0771 | 1592.46 | 10 | 6.2832 | 253.448 | -10.505
[10 empty] | 32.4227 | 1577.14 | 48.6431 | 112 | 5.0294 | 1577.47 | 10 | 6.2832 | 251.062 | -11.347
[10 empty] | 35.6893 | 1568.34 | 43.9442 | 117 | 5.0006 | 1568.74 | 10 | 6.2832 | 249.672 | -11.838
[10 empty] | 37.8654 | 1563.28 | 41.2852 | 122 | 4.9859 | 1563.74 | 10 | 6.2832 | 248.876 | -12.119
[10 empty] | 26.0122 | 1545.28 | 59.4062 | 128 | 4.92747 | 1545.5 | 10 | 6.2832 | 245.974 | -13.144
[10 empty] | 25.9156 | 1551.97 | 59.8856 | 133 | 4.9487 | 1552.19 | 10 | 6.2832 | 247.038 | -12.768
[10 empty] | 20.6728 | 1555.22 | 75.2305 | 138 | 4.95978 | 1555.36 | 10 | 6.2832 | 247.543 | -12.59
[10 empty] | 43.3212 | 1555.2 | 35.8992 | 143 | 4.96001 | 1555.8 | 10 | 6.2832 | 247.612 | -12.565
[10 empty] | 28.5217 | 1548.35 | 54.2868 | 148 | 4.93739 | 1548.61 | 10 | 6.2832 | 246.469 | -12.969
[10 empty] | 16.0305 | 1546.99 | 96.5034 | 154 | 4.93307 | 1547.08 | 10 | 6.2832 | 246.224 | -13.056
[10 empty] | 20.4027 | 1534.92 | 75.2313 | 159 | 4.89436 | 1535.05 | 10 | 6.2832 | 244.311 | -13.731
[10 empty] | 35.013 | 1538.46 | 43.9396 | 165 | 4.9059 | 1538.86 | 10 | 6.2832 | 244.916 | -13.518
[10 empty] | 28.6081 | 1516.62 | 53.0134 | 170 | 4.83605 | 1516.89 | 10 | 6.2832 | 241.419 | -14.752
[10 empty] | 42.3701 | 1529.45 | 36.0973 | 175 | 4.87768 | 1530.03 | 10 | 6.2832 | 243.512 | -14.013
[10 empty] | 25.0895 | 1518.02 | 60.504 | 181 | 4.84013 | 1518.22 | 10 | 6.2832 | 241.632 | -14.677
[10 empty] | 21.7698 | 1512.73 | 69.4876 | 186 | 4.82322 | 1512.89 | 10 | 6.2832 | 240.783 | -14.977
[10 empty] | 24.35 | 1506.67 | 61.8757 | 194 | 4.80514 | 1506.87 | 10 | 6.2832 | 239.825 | -15.315
[10 empty] | 25.5896 | 1507.67 | 58.9173 | 199 | 4.80689 | 1507.89 | 10 | 6.2832 | 239.987 | -15.258
[10 empty] | 23.0791 | 1507.78 | 65.3307 | 204 | 4.80748 | 1507.95 | 10 | 6.2832 | 239.997 | -15.254
[10 empty] | 34.9885 | 1504.1 | 42.9884 | 210 | 4.7964 | 1504.51 | 10 | 6.2832 | 239.449 | -15.448
[10 empty] | 41.7374 | 1513.98 | 36.274 | 215 | 4.82882 | 1514.56 | 10 | 6.2832 | 241.049 | -14.883
[10 empty] | 41.4949 | 1511.19 | 36.4186 | 220 | 4.8196 | 1511.76 | 10 | 6.2832 | 240.603 | -15.04
[10 empty] | 26.7352 | 1506.09 | 56.3337 | 227 | 4.80211 | 1506.33 | 10 | 6.2832 | 239.739 | -15.346
[10 empty] | 33.1113 | 1503.49 | 45.4072 | 232 | 4.79488 | 1503.86 | 10 | 6.2832 | 239.345 | -15.485
[10 empty] | 31.9617 | 1505.56 | 47.1051 | 238 | 4.80129 | 1505.9 | 10 | 6.2832 | 239.67 | -15.37
[10 empty] | 31.9614 | 1489.31 | 46.5971 | 245 | 4.75033 | 1489.65 | 10 | 6.2832 | 237.085 | -16.283
[10 empty] | 12.3311 | 1512.66 | 122.67 | 250 | 4.8231 | 1512.71 | 10 | 6.2832 | 240.754 | -14.987
[10 empty] | 26.3513 | 1484.69 | 56.3423 | 255 | 4.73517 | 1484.93 | 10 | 6.2832 | 236.333 | -16.548
[10 empty] | 34.8424 | 1490.98 | 42.7919 | 261 | 4.75465 | 1491.38 | 10 | 6.2832 | 237.36 | -16.186
[10 empty] | 19.6922 | 1481.51 | 75.2332 | 266 | 4.72386 | 1481.64 | 10 | 6.2832 | 235.809 | -16.733
[10 empty] | 37.3759 | 1483.26 | 39.685 | 273 | 4.72981 | 1483.74 | 10 | 6.2832 | 236.143 | -16.615
[10 empty] | 45.9307 | 1487.43 | 32.3843 | 278 | 4.74403 | 1488.14 | 10 | 6.2832 | 236.844 | -16.368
[10 empty] | 44.9463 | 1476 | 32.8391 | 286 | 4.7087 | 1476.68 | 10 | 6.2832 | 235.021 | -17.012
[10 empty] | 22.9992 | 1468.65 | 63.8566 | 291 | 4.68258 | 1468.83 | 10 | 6.2832 | 233.771 | -17.453
[10 empty] | 34.4164 | 1477.94 | 42.9429 | 297 | 4.71325 | 1478.34 | 10 | 6.2832 | 235.284 | -16.919
[13 empty] | 300 |  |  |  |  | 235.3183 | -16.90657
[10 empty] | 31.6391 | 1478.5 | 46.7302 | 304 | 4.7143 | 1478.84 | 10 | 6.2832 | 235.364 | -16.89
[10 empty] | 32.9838 | 1485.35 | 45.0328 | 309 | 4.73669 | 1485.72 | 10 | 6.2832 | 236.459 | -16.504
[10 empty] | 44.1675 | 1489.26 | 33.7184 | 315 | 4.74987 | 1489.91 | 10 | 6.2832 | 237.126 | -16.268
[10 empty] | 30.9647 | 1492.96 | 48.2147 | 320 | 4.76059 | 1493.28 | 10 | 6.2832 | 237.662 | -16.079
[10 empty] | 26.0227 | 1474.85 | 56.6755 | 326 | 4.70194 | 1475.08 | 10 | 6.2832 | 234.765 | -17.102
[10 empty] | 16.676 | 1472.38 | 88.2939 | 331 | 4.69447 | 1472.48 | 10 | 6.2832 | 234.352 | -17.248
[10 empty] | 26.1294 | 1477.27 | 56.5369 | 336 | 4.71068 | 1477.51 | 10 | 6.2832 | 235.152 | -16.965
[10 empty] | 26.0177 | 1465.91 | 56.3427 | 343 | 4.67453 | 1466.14 | 10 | 6.2832 | 233.342 | -17.604
[10 empty] | 25.2676 | 1454.72 | 57.5724 | 349 | 4.63873 | 1454.94 | 10 | 6.2832 | 231.56 | -18.234
[10 empty] | 29.747 | 1468.85 | 49.3781 | 354 | 4.68304 | 1469.15 | 10 | 6.2832 | 233.822 | -17.435
[10 empty] | 21.9097 | 1466.49 | 66.9336 | 359 | 4.67628 | 1466.66 | 10 | 6.2832 | 233.425 | -17.575
[10 empty] | 36.8885 | 1463.93 | 39.6852 | 364 | 4.66952 | 1464.39 | 10 | 6.2832 | 233.065 | -17.702
[10 empty] | 34.3453 | 1466.04 | 42.6854 | 369 | 4.67605 | 1466.44 | 10 | 6.2832 | 233.391 | -17.587
[10 empty] | 26.8576 | 1462.91 | 54.469 | 378 | 4.66392 | 1463.15 | 10 | 6.2832 | 232.867 | -17.772
[10 empty] | 23.4177 | 1458.42 | 62.2788 | 383 | 4.65062 | 1458.61 | 10 | 6.2832 | 232.145 | -18.027
[10 empty] | 26.6571 | 1471.56 | 55.2031 | 389 | 4.69202 | 1471.8 | 10 | 6.2832 | 234.243 | -17.286
[10 empty] | 22.8724 | 1476.62 | 64.5591 | 394 | 4.70742 | 1476.8 | 10 | 6.2832 | 235.039 | -17.005
[10 empty] | 40.2627 | 1464.56 | 36.3752 | 401 | 4.66963 | 1465.12 | 10 | 6.2832 | 233.18 | -17.662
[10 empty] | 37.0419 | 1452.42 | 39.2102 | 406 | 4.63185 | 1452.89 | 10 | 6.2832 | 231.234 | -18.349
[10 empty] | 22.525 | 1465.75 | 65.0723 | 412 | 4.67313 | 1465.93 | 10 | 6.2832 | 233.309 | -17.616
[10 empty] | 29.375 | 1459.29 | 49.6778 | 417 | 4.65354 | 1459.58 | 10 | 6.2832 | 232.299 | -17.973
[10 empty] | 15.6701 | 1456.53 | 92.9497 | 422 | 4.64281 | 1456.61 | 10 | 6.2832 | 231.827 | -18.139
[10 empty] | 29.6552 | 1458.64 | 49.1866 | 428 | 4.65004 | 1458.94 | 10 | 6.2832 | 232.197 | -18.009
[10 empty] | 33.1089 | 1443.37 | 43.5948 | 433 | 4.60199 | 1443.75 | 10 | 6.2832 | 229.78 | -18.862
[10 empty] | 35.7308 | 1435.39 | 40.1724 | 439 | 4.57739 | 1435.84 | 10 | 6.2832 | 228.52 | -19.307
[10 empty] | 31.8613 | 1447.59 | 45.4342 | 444 | 4.61552 | 1447.94 | 10 | 6.2832 | 230.446 | -18.627
[10 empty] | 32.0364 | 1445.52 | 45.1212 | 450 | 4.60841 | 1445.88 | 10 | 6.2832 | 230.118 | -18.743
[10 empty] | 24.2565 | 1451.57 | 59.8425 | 455 | 4.628 | 1451.77 | 10 | 6.2832 | 231.056 | -18.412
[10 empty] | 24.6116 | 1456.85 | 59.1936 | 461 | 4.64386 | 1457.06 | 10 | 6.2832 | 231.897 | -18.115
[10 empty] | 30.9828 | 1463.68 | 47.2416 | 466 | 4.66637 | 1464.01 | 10 | 6.2832 | 233.003 | -17.724
[10 empty] | 29.0958 | 1423.84 | 48.9362 | 472 | 4.53972 | 1424.13 | 10 | 6.2832 | 226.657 | -19.965
[10 empty] | 24.8336 | 1449.05 | 58.3503 | 477 | 4.61937 | 1449.26 | 10 | 6.2832 | 230.656 | -18.553
[10 empty] | 25.7351 | 1448.54 | 56.2865 | 482 | 4.61797 | 1448.77 | 10 | 6.2832 | 230.578 | -18.581
[10 empty] | 20.117 | 1447.04 | 71.9309 | 487 | 4.61354 | 1447.18 | 10 | 6.2832 | 230.325 | -18.67
[10 empty] | 32.7057 | 1456.82 | 44.5432 | 496 | 4.64526 | 1457.18 | 10 | 6.2832 | 231.917 | -18.107
[10 empty] | 25.4532 | 1439.07 | 56.5377 | 502 | 4.58858 | 1439.29 | 10 | 6.2832 | 229.07 | -19.113
[10 empty] | 22.492 | 1435.12 | 63.8058 | 507 | 4.57575 | 1435.3 | 10 | 6.2832 | 228.434 | -19.337
[10 empty] | 34.9267 | 1445.64 | 41.3909 | 514 | 4.60946 | 1446.07 | 10 | 6.2832 | 230.148 | -18.732
[10 empty] | 33.4075 | 1433.5 | 42.9095 | 520 | 4.56992 | 1433.89 | 10 | 6.2832 | 228.21 | -19.417
[10 empty] | 32.6258 | 1441.5 | 44.1829 | 526 | 4.59546 | 1441.87 | 10 | 6.2832 | 229.481 | -18.968
[10 empty] | 30.2989 | 1435.52 | 47.3787 | 531 | 4.57634 | 1435.84 | 10 | 6.2832 | 228.521 | -19.307
[10 empty] | 25.6507 | 1420.82 | 55.3909 | 536 | 4.53016 | 1421.05 | 10 | 6.2832 | 226.166 | -20.138
[10 empty] | 20.3087 | 1429.2 | 70.3735 | 542 | 4.55535 | 1429.34 | 10 | 6.2832 | 227.486 | -19.672
[10 empty] | 34.5907 | 1419.19 | 41.0282 | 547 | 4.52549 | 1419.61 | 10 | 6.2832 | 225.938 | -20.219
[10 empty] | 38.7912 | 1431.86 | 36.912 | 552 | 4.56549 | 1432.39 | 10 | 6.2832 | 227.971 | -19.501
[10 empty] | 29.0881 | 1413.78 | 48.6035 | 558 | 4.50812 | 1414.08 | 10 | 6.2832 | 225.057 | -20.53
[10 empty] | 20.13 | 1429.16 | 70.9963 | 563 | 4.55628 | 1429.3 | 10 | 6.2832 | 227.48 | -19.675
[10 empty] | 36.3953 | 1423.67 | 39.1168 | 568 | 4.53972 | 1424.13 | 10 | 6.2832 | 226.657 | -19.965
[10 empty] | 31.3445 | 1435.23 | 45.789 | 574 | 4.5761 | 1435.58 | 10 | 6.2832 | 228.478 | -19.322
[10 empty] | 34.9099 | 1416.32 | 40.5708 | 581 | 4.51593 | 1416.75 | 10 | 6.2832 | 225.483 | -20.38
[10 empty] | 35.449 | 1424.8 | 40.193 | 586 | 4.54263 | 1425.24 | 10 | 6.2832 | 226.834 | -19.903
[10 empty] | 33.8499 | 1423.42 | 42.051 | 591 | 4.5382 | 1423.82 | 10 | 6.2832 | 226.608 | -19.982
[10 empty] | 27.748 | 1435.06 | 51.7176 | 596 | 4.57575 | 1435.33 | 10 | 6.2832 | 228.438 | -19.336
[13 empty] | 600 |  |  |  |  | 226.5493 | -20.00267
[10 empty] | 32.7918 | 1417.14 | 43.2164 | 602 | 4.51803 | 1417.52 | 10 | 6.2832 | 225.605 | -20.336
[10 empty] | 38.166 | 1421.61 | 37.248 | 607 | 4.53296 | 1422.12 | 10 | 6.2832 | 226.337 | -20.078
[10 empty] | 48.5568 | 1418.16 | 29.2063 | 612 | 4.52281 | 1418.99 | 10 | 6.2832 | 225.839 | -20.254
[10 empty] | 33.9369 | 1436.3 | 42.3226 | 618 | 4.57844 | 1436.7 | 10 | 6.2832 | 228.657 | -19.259
[10 empty] | 22.7957 | 1407.9 | 61.7616 | 624 | 4.48794 | 1408.08 | 10 | 6.2832 | 224.103 | -20.867
[10 empty] | 35.4509 | 1427.65 | 40.2713 | 629 | 4.55208 | 1428.09 | 10 | 6.2832 | 227.288 | -19.742
[10 empty] | 4.14526 | 1420.88 | 342.773 | 634 | 4.52841 | 1420.89 | 10 | 6.2832 | 226.141 | -20.147
[10 empty] | 39.1077 | 1408.62 | 36.0189 | 640 | 4.49121 | 1409.16 | 10 | 6.2832 | 224.274 | -20.806
[10 empty] | 34.1607 | 1413.95 | 41.3912 | 645 | 4.50823 | 1414.37 | 10 | 6.2832 | 225.103 | -20.514
[10 empty] | 38.6703 | 1427.4 | 36.9121 | 650 | 4.55091 | 1427.92 | 10 | 6.2832 | 227.26 | -19.752
[10 empty] | 26.5716 | 1406.24 | 52.9227 | 656 | 4.48339 | 1406.49 | 10 | 6.2832 | 223.849 | -20.956
[10 empty] | 25.0228 | 1414.75 | 56.5383 | 661 | 4.50998 | 1414.97 | 10 | 6.2832 | 225.199 | -20.48
[10 empty] | 41.3242 | 1416.76 | 34.2839 | 666 | 4.51733 | 1417.36 | 10 | 6.2832 | 225.579 | -20.346
[10 empty] | 19.4549 | 1418.11 | 72.8923 | 672 | 4.51989 | 1418.25 | 10 | 6.2832 | 225.72 | -20.296
[10 empty] | 16.1206 | 1421.8 | 88.1977 | 677 | 4.53179 | 1421.89 | 10 | 6.2832 | 226.301 | -20.091
[10 empty] | 29.2125 | 1421.06 | 48.6455 | 682 | 4.52981 | 1421.36 | 10 | 6.2832 | 226.215 | -20.121
[10 empty] | 20.87 | 1418.43 | 67.965 | 688 | 4.52106 | 1418.58 | 10 | 6.2832 | 225.774 | -20.277
[10 empty] | 30.6278 | 1407.18 | 45.9447 | 693 | 4.48561 | 1407.51 | 10 | 6.2832 | 224.012 | -20.899
[10 empty] | 35.72 | 1400.61 | 39.2108 | 698 | 4.46497 | 1401.07 | 10 | 6.2832 | 222.986 | -21.261
[10 empty] | 38.0722 | 1411.69 | 37.0794 | 703 | 4.50135 | 1412.21 | 10 | 6.2832 | 224.759 | -20.635
[10 empty] | 14.4406 | 1420.53 | 98.3705 | 709 | 4.52759 | 1420.61 | 10 | 6.2832 | 226.096 | -20.163
[10 empty] | 18.49 | 1417.15 | 76.6438 | 714 | 4.51686 | 1417.27 | 10 | 6.2832 | 225.564 | -20.351
[10 empty] | 18.8739 | 1388.14 | 73.548 | 719 | 4.42497 | 1388.27 | 10 | 6.2832 | 220.949 | -21.98
[10 empty] | 20.431 | 1412.03 | 69.1122 | 724 | 4.501 | 1412.18 | 10 | 6.2832 | 224.755 | -20.637
[10 empty] | 19.0418 | 1406.79 | 73.879 | 730 | 4.48363 | 1406.92 | 10 | 6.2832 | 223.918 | -20.932
[10 empty] | 36.4621 | 1409.45 | 38.6552 | 735 | 4.49284 | 1409.92 | 10 | 6.2832 | 224.395 | -20.764
[10 empty] | 37.054 | 1418.93 | 38.2935 | 740 | 4.52281 | 1419.41 | 10 | 6.2832 | 225.905 | -20.23
[10 empty] | 21.2017 | 1406.22 | 66.3257 | 745 | 4.48129 | 1406.38 | 10 | 6.2832 | 223.832 | -20.963
[10 empty] | 12.9326 | 1414.85 | 109.402 | 751 | 4.50951 | 1414.91 | 10 | 6.2832 | 225.189 | -20.483
[10 empty] | 35.6684 | 1415.53 | 39.6858 | 756 | 4.51231 | 1415.98 | 10 | 6.2832 | 225.359 | -20.423
[10 empty] | 29.9567 | 1391.98 | 46.4664 | 761 | 4.43721 | 1392.3 | 10 | 6.2832 | 221.591 | -21.754
[10 empty] | 18.964 | 1364.16 | 71.9341 | 766 | 4.34777 | 1364.29 | 10 | 6.2832 | 217.133 | -23.328
[10 empty] | 47.7408 | 1404.36 | 29.4164 | 772 | 4.47849 | 1405.17 | 10 | 6.2832 | 223.64 | -21.03
[10 empty] | 46.1232 | 1393.62 | 30.2152 | 777 | 4.44386 | 1394.39 | 10 | 6.2832 | 221.923 | -21.637
[10 empty] | 17.7058 | 1381.03 | 77.9987 | 782 | 4.40164 | 1381.14 | 10 | 6.2832 | 219.815 | -22.381
[10 empty] | 27.05 | 1384.59 | 51.1865 | 788 | 4.41237 | 1384.86 | 10 | 6.2832 | 220.406 | -22.172
[10 empty] | 13.6683 | 1401.74 | 102.554 | 793 | 4.46777 | 1401.81 | 10 | 6.2832 | 223.104 | -21.22
[10 empty] | 26.6343 | 1399.58 | 52.548 | 798 | 4.46147 | 1399.83 | 10 | 6.2832 | 222.789 | -21.331
[10 empty] | 25.4531 | 1375.02 | 54.0217 | 803 | 4.38357 | 1375.25 | 10 | 6.2832 | 218.878 | -22.712
[10 empty] | 26.1206 | 1394.97 | 53.4048 | 809 | 4.44666 | 1395.21 | 10 | 6.2832 | 222.054 | -21.59
[10 empty] | 30.5274 | 1374.78 | 45.0344 | 814 | 4.38135 | 1375.12 | 10 | 6.2832 | 218.857 | -22.719
[10 empty] | 24.372 | 1375.6 | 56.4418 | 819 | 4.3845 | 1375.82 | 10 | 6.2832 | 218.967 | -22.68
[10 empty] | 22.7616 | 1367.16 | 60.0642 | 824 | 4.35861 | 1367.34 | 10 | 6.2832 | 217.619 | -23.156
[10 empty] | 32.5277 | 1395.76 | 42.91 | 830 | 4.44911 | 1396.14 | 10 | 6.2832 | 222.202 | -21.538
[10 empty] | 23.096 | 1402.65 | 60.7313 | 835 | 4.4708 | 1402.84 | 10 | 6.2832 | 223.268 | -21.162
[10 empty] | 42.2842 | 1390.58 | 32.8865 | 840 | 4.4336 | 1391.22 | 10 | 6.2832 | 221.419 | -21.814
[10 empty] | 53.5428 | 1385.71 | 25.8804 | 845 | 4.41984 | 1386.74 | 10 | 6.2832 | 220.706 | -22.066
[10 empty] | 44.8533 | 1391.98 | 31.0341 | 851 | 4.43849 | 1392.7 | 10 | 6.2832 | 221.655 | -21.731
[10 empty] | 11.3854 | 1389.43 | 122.036 | 856 | 4.42847 | 1389.48 | 10 | 6.2832 | 221.141 | -21.913
[10 empty] | 27.7725 | 1380.59 | 49.7106 | 861 | 4.40059 | 1380.87 | 10 | 6.2832 | 219.771 | -22.396
[10 empty] | 27.9256 | 1387.32 | 49.6791 | 867 | 4.4224 | 1387.6 | 10 | 6.2832 | 220.843 | -22.018
[10 empty] | 16.9999 | 1378.48 | 81.0875 | 872 | 4.39453 | 1378.59 | 10 | 6.2832 | 219.408 | -22.525
[10 empty] | 21.8774 | 1397.29 | 63.8692 | 877 | 4.45505 | 1397.46 | 10 | 6.2832 | 222.413 | -21.464
[10 empty] | 32.6658 | 1380 | 42.246 | 882 | 4.39873 | 1380.39 | 10 | 6.2832 | 219.695 | -22.423
[10 empty] | 27.3442 | 1405.32 | 51.3936 | 887 | 4.48024 | 1405.58 | 10 | 6.2832 | 223.705 | -21.007
[10 empty] | 37.5865 | 1371.82 | 36.4977 | 893 | 4.37435 | 1372.34 | 10 | 6.2832 | 218.414 | -22.876
[10 empty] | 31.6425 | 1408.52 | 44.5137 | 898 | 4.48969 | 1408.88 | 10 | 6.2832 | 224.229 | -20.822
[13 empty] | 900 |  |  |  |  | 222.0138 | -21.6044
[10 empty] | 30.9898 | 1373.73 | 44.3284 | 903 | 4.37914 | 1374.08 | 10 | 6.2832 | 218.691 | -22.778
[10 empty] | 39.3213 | 1394.84 | 35.4728 | 908 | 4.44887 | 1395.39 | 10 | 6.2832 | 222.082 | -21.58
[10 empty] | 21.7142 | 1380.15 | 63.5599 | 914 | 4.39861 | 1380.32 | 10 | 6.2832 | 219.685 | -22.427
[10 empty] | 17.2029 | 1376.49 | 80.0151 | 919 | 4.38613 | 1376.6 | 10 | 6.2832 | 219.091 | -22.636
[10 empty] | 36.1775 | 1388.62 | 38.3836 | 924 | 4.42742 | 1389.09 | 10 | 6.2832 | 221.08 | -21.934
[10 empty] | 19.5166 | 1361.8 | 69.7765 | 931 | 4.34112 | 1361.94 | 10 | 6.2832 | 216.758 | -23.46
[10 empty] | 43.0972 | 1363.89 | 31.6469 | 936 | 4.34951 | 1364.57 | 10 | 6.2832 | 217.178 | -23.312
[10 empty] | 24.0817 | 1380.62 | 57.3307 | 941 | 4.39989 | 1380.83 | 10 | 6.2832 | 219.766 | -22.398
[10 empty] | 37.6704 | 1357.49 | 36.036 | 947 | 4.32759 | 1358.01 | 10 | 6.2832 | 216.134 | -23.681
[10 empty] | 21.75 | 1394.36 | 64.1087 | 952 | 4.44433 | 1394.53 | 10 | 6.2832 | 221.946 | -21.628
[10 empty] | 51.7672 | 1374.55 | 26.5525 | 957 | 4.38357 | 1375.52 | 10 | 6.2832 | 218.921 | -22.697
[10 empty] | 40.6054 | 1363.57 | 33.5811 | 963 | 4.34742 | 1364.18 | 10 | 6.2832 | 217.115 | -23.334
[10 empty] | 29.9254 | 1380.74 | 46.1393 | 968 | 4.40164 | 1381.06 | 10 | 6.2832 | 219.802 | -22.386
[10 empty] | 46.7916 | 1357.44 | 29.0104 | 973 | 4.32817 | 1358.25 | 10 | 6.2832 | 216.171 | -23.668
[10 empty] | 28.7656 | 1370.84 | 47.6555 | 978 | 4.37004 | 1371.14 | 10 | 6.2832 | 218.224 | -22.943
[10 empty] | 45.9978 | 1367.85 | 29.7373 | 983 | 4.36176 | 1368.63 | 10 | 6.2832 | 217.823 | -23.084
[10 empty] | 22.1798 | 1367.31 | 61.6466 | 989 | 4.35814 | 1367.49 | 10 | 6.2832 | 217.642 | -23.148
[10 empty] | 39.9397 | 1346.75 | 33.7196 | 994 | 4.29435 | 1347.34 | 10 | 6.2832 | 214.436 | -24.28
[10 empty] | 25.3964 | 1376.31 | 54.193 | 999 | 4.38707 | 1376.54 | 10 | 6.2832 | 219.083 | -22.64
[10 empty] | 37.4824 | 1364.22 | 36.3964 | 1005 | 4.34928 | 1364.74 | 10 | 6.2832 | 217.204 | -23.303
[10 empty] | 23.6308 | 1350.07 | 57.1316 | 1010 | 4.3031 | 1350.27 | 10 | 6.2832 | 214.902 | -24.116
[10 empty] | 18.8585 | 1360.8 | 72.1586 | 1015 | 4.3375 | 1360.94 | 10 | 6.2832 | 216.599 | -23.517
[10 empty] | 5.87423 | 1379.8 | 234.891 | 1021 | 4.39733 | 1379.81 | 10 | 6.2832 | 219.604 | -22.456
[10 empty] | 19.445 | 1368.7 | 70.3884 | 1026 | 4.36211 | 1368.84 | 10 | 6.2832 | 217.857 | -23.072
[10 empty] | 8.7433 | 1394.1 | 159.448 | 1031 | 4.44304 | 1394.13 | 10 | 6.2832 | 221.882 | -21.651
[10 empty] | 50.7901 | 1393.84 | 27.4431 | 1037 | 4.44549 | 1394.76 | 10 | 6.2832 | 221.983 | -21.615
[10 empty] | 11.5432 | 1353.29 | 117.237 | 1042 | 4.31278 | 1353.34 | 10 | 6.2832 | 215.39 | -23.944
[10 empty] | 30.5417 | 1379.06 | 45.1533 | 1047 | 4.39686 | 1379.4 | 10 | 6.2832 | 219.537 | -22.479
[10 empty] | 20.5817 | 1378.84 | 66.9935 | 1053 | 4.39488 | 1378.99 | 10 | 6.2832 | 219.473 | -22.502
[10 empty] | 31.1681 | 1358.81 | 43.596 | 1058 | 4.33202 | 1359.16 | 10 | 6.2832 | 216.317 | -23.616
[10 empty] | 42.9433 | 1379.8 | 32.1308 | 1063 | 4.40036 | 1380.47 | 10 | 6.2832 | 219.708 | -22.419
[10 empty] | 22.8496 | 1372.44 | 60.064 | 1068 | 4.37529 | 1372.63 | 10 | 6.2832 | 218.46 | -22.859
[10 empty] | 47.8496 | 1347.53 | 28.1617 | 1073 | 4.29739 | 1348.37 | 10 | 6.2832 | 214.6 | -24.222
[10 empty] | 48.3616 | 1380.45 | 28.5442 | 1079 | 4.40316 | 1381.29 | 10 | 6.2832 | 219.839 | -22.372
[10 empty] | 26.4012 | 1355.64 | 51.3476 | 1084 | 4.32118 | 1355.89 | 10 | 6.2832 | 215.796 | -23.8
[10 empty] | 42.6359 | 1357.94 | 31.8496 | 1089 | 4.33051 | 1358.61 | 10 | 6.2832 | 216.229 | -23.647
[10 empty] | 28.418 | 1366.2 | 48.0753 | 1095 | 4.35523 | 1366.5 | 10 | 6.2832 | 217.484 | -23.204
[10 empty] | 6.33409 | 1355.85 | 214.056 | 1100 | 4.32211 | 1355.87 | 10 | 6.2832 | 215.792 | -23.801
[10 empty] | 34.7411 | 1352.53 | 38.9316 | 1105 | 4.31196 | 1352.98 | 10 | 6.2832 | 215.332 | -23.964
[10 empty] | 17.9677 | 1377.14 | 76.6456 | 1111 | 4.38928 | 1377.26 | 10 | 6.2832 | 219.197 | -22.599
[10 empty] | 19.0976 | 1361.81 | 71.308 | 1116 | 4.34123 | 1361.95 | 10 | 6.2832 | 216.76 | -23.46
[10 empty] | 24.4795 | 1362.89 | 55.6747 | 1121 | 4.34485 | 1363.11 | 10 | 6.2832 | 216.945 | -23.394
[10 empty] | 14.1038 | 1345.4 | 95.3928 | 1127 | 4.28922 | 1345.47 | 10 | 6.2832 | 214.138 | -24.386
[10 empty] | 39.1269 | 1352.78 | 34.5742 | 1132 | 4.31348 | 1353.35 | 10 | 6.2832 | 215.391 | -23.943
[10 empty] | 32.1365 | 1356.63 | 42.2145 | 1137 | 4.32456 | 1357.01 | 10 | 6.2832 | 215.974 | -23.737
[10 empty] | 38.8702 | 1347.34 | 34.6627 | 1142 | 4.29564 | 1347.9 | 10 | 6.2832 | 214.525 | -24.249
[10 empty] | 50.7163 | 1382.54 | 27.2603 | 1148 | 4.40992 | 1383.47 | 10 | 6.2832 | 220.185 | -22.25
[10 empty] | 17.9841 | 1357.51 | 75.4839 | 1153 | 4.32689 | 1357.63 | 10 | 6.2832 | 216.073 | -23.702
[10 empty] | 23.0237 | 1326.97 | 57.6348 | 1158 | 4.22963 | 1327.17 | 10 | 6.2832 | 211.225 | -25.414
[10 empty] | 16.6506 | 1367.08 | 82.1042 | 1164 | 4.35768 | 1367.19 | 10 | 6.2832 | 217.594 | -23.165
[10 empty] | 47.2786 | 1366.22 | 28.8972 | 1169 | 4.35593 | 1367.04 | 10 | 6.2832 | 217.57 | -23.174
[10 empty] | 17.6516 | 1359.03 | 76.9916 | 1174 | 4.33179 | 1359.14 | 10 | 6.2832 | 216.314 | -23.617
[10 empty] | 24.1556 | 1350.41 | 55.9046 | 1179 | 4.30438 | 1350.62 | 10 | 6.2832 | 214.958 | -24.096
[10 empty] | 28.7597 | 1328.07 | 46.1781 | 1185 | 4.23441 | 1328.38 | 10 | 6.2832 | 211.418 | -25.346
[10 empty] | 5.74417 | 1348.52 | 234.763 | 1190 | 4.29797 | 1348.53 | 10 | 6.2832 | 214.625 | -24.214
[10 empty] | 40.7278 | 1358.51 | 33.3559 | 1195 | 4.33249 | 1359.12 | 10 | 6.2832 | 216.311 | -23.618
[10 empty] | 43.1027 | 1335.14 | 30.9758 | 1200 | 4.2575 | 1335.83 | 10 | 6.2832 | 212.604 | -24.927
[10 empty] | 21.2772 | 1352.39 | 63.5608 | 1206 | 4.31115 | 1352.56 | 10 | 6.2832 | 215.266 | -23.987
[10 empty] | 19.6057 | 1356.7 | 69.1995 | 1211 | 4.32363 | 1356.85 | 10 | 6.2832 | 215.948 | -23.746
[10 empty] | 23.2252 | 1363.55 | 58.7097 | 1216 | 4.34637 | 1363.74 | 10 | 6.2832 | 217.046 | -23.359
[10 empty] | 11.4748 | 1345.28 | 117.238 | 1221 | 4.28736 | 1345.33 | 10 | 6.2832 | 214.116 | -24.393
[10 empty] | 29.3311 | 1354.28 | 46.1722 | 1227 | 4.31698 | 1354.6 | 10 | 6.2832 | 215.591 | -23.873
[10 empty] | 39.2324 | 1359.3 | 34.6473 | 1232 | 4.33307 | 1359.86 | 10 | 6.2832 | 216.428 | -23.577
[10 empty] | 18.8884 | 1345.2 | 71.2181 | 1237 | 4.28794 | 1345.33 | 10 | 6.2832 | 214.116 | -24.393
[10 empty] | 27.2763 | 1355.08 | 49.6797 | 1242 | 4.31896 | 1355.36 | 10 | 6.2832 | 215.711 | -23.83
[10 empty] | 27.8595 | 1355.11 | 48.6407 | 1248 | 4.31908 | 1355.39 | 10 | 6.2832 | 215.717 | -23.828
[10 empty] | 43.9076 | 1322.53 | 30.1208 | 1253 | 4.21809 | 1323.26 | 10 | 6.2832 | 210.603 | -25.634
[10 empty] | 8.16891 | 1344.58 | 164.598 | 1259 | 4.28479 | 1344.61 | 10 | 6.2832 | 214 | -24.434
[10 empty] | 29.5225 | 1336.9 | 45.2841 | 1264 | 4.26193 | 1337.23 | 10 | 6.2832 | 212.825 | -24.849
[10 empty] | 33.6935 | 1356.91 | 40.2722 | 1270 | 4.32642 | 1357.33 | 10 | 6.2832 | 216.025 | -23.719
[10 empty] | 19.2454 | 1323.41 | 68.7651 | 1275 | 4.21762 | 1323.55 | 10 | 6.2832 | 210.649 | -25.617
[10 empty] | 12.1729 | 1347.18 | 110.671 | 1280 | 4.29342 | 1347.24 | 10 | 6.2832 | 214.419 | -24.286
[10 empty] | 45.0964 | 1326.6 | 29.4169 | 1285 | 4.23091 | 1327.36 | 10 | 6.2832 | 211.256 | -25.403
[10 empty] | 55.4117 | 1344.73 | 24.268 | 1291 | 4.28899 | 1345.87 | 10 | 6.2832 | 214.201 | -24.363
[10 empty] | 12.2453 | 1317.78 | 107.614 | 1296 | 4.20013 | 1317.83 | 10 | 6.2832 | 209.739 | -25.939
[10 empty] | 43.9837 | 1329.72 | 30.232 | 1301 | 4.23966 | 1330.44 | 10 | 6.2832 | 211.746 | -25.23
[10 empty] | 27.6137 | 1348.16 | 48.8221 | 1307 | 4.29785 | 1348.44 | 10 | 6.2832 | 214.611 | -24.219
[10 empty] | 42.1721 | 1341.86 | 31.8188 | 1312 | 4.27674 | 1342.53 | 10 | 6.2832 | 213.669 | -24.551
[10 empty] | 37.3957 | 1321.43 | 35.3363 | 1318 | 4.21319 | 1321.96 | 10 | 6.2832 | 210.395 | -25.707
[10 empty] | 43.9685 | 1340.39 | 30.4853 | 1323 | 4.27325 | 1341.11 | 10 | 6.2832 | 213.444 | -24.63
[10 empty] | 34.0026 | 1330.11 | 39.1179 | 1328 | 4.24106 | 1330.55 | 10 | 6.2832 | 211.762 | -25.224
[10 empty] | 38.9087 | 1328.3 | 34.1388 | 1333 | 4.23488 | 1328.87 | 10 | 6.2832 | 211.495 | -25.319
[10 empty] | 8.77375 | 1327.99 | 151.359 | 1339 | 4.23266 | 1328.02 | 10 | 6.2832 | 211.36 | -25.367
[10 empty] | 8.91245 | 1330.54 | 149.29 | 1344 | 4.24129 | 1330.57 | 10 | 6.2832 | 211.766 | -25.223
[10 empty] | 13.5713 | 1353.37 | 99.7229 | 1349 | 4.31336 | 1353.44 | 10 | 6.2832 | 215.406 | -23.938
[10 empty] | 34.0492 | 1317.77 | 38.702 | 1355 | 4.20118 | 1318.21 | 10 | 6.2832 | 209.8 | -25.918
[10 empty] | 32.0302 | 1332.54 | 41.6027 | 1360 | 4.24841 | 1332.93 | 10 | 6.2832 | 212.142 | -25.091
[10 empty] | -7.1799 | 1329.75 | -185.2 | 1365 | 4.23791 | 1329.77 | 10 | 6.2832 | 211.638 | -25.268
[10 empty] | 44.5184 | 1341.44 | 30.1322 | 1371 | 4.27721 | 1342.18 | 10 | 6.2832 | 213.613 | -24.571
[10 empty] | 24.1309 | 1318.85 | 54.654 | 1376 | 4.20351 | 1319.07 | 10 | 6.2832 | 209.936 | -25.869
[10 empty] | 34.2257 | 1340.3 | 39.1607 | 1381 | 4.27255 | 1340.74 | 10 | 6.2832 | 213.384 | -24.652
[10 empty] | 40.3229 | 1328.77 | 32.9533 | 1387 | 4.23686 | 1329.38 | 10 | 6.2832 | 211.577 | -25.29
[10 empty] | 28.3145 | 1333.84 | 47.1079 | 1392 | 4.25225 | 1334.14 | 10 | 6.2832 | 212.334 | -25.023
[10 empty] | 39.9498 | 1347.09 | 33.7196 | 1397 | 4.29494 | 1347.69 | 10 | 6.2832 | 214.49 | -24.261
[10 empty] | 19.4467 | 1330.03 | 68.3939 | 1403 | 4.23873 | 1330.18 | 10 | 6.2832 | 211.704 | -25.245
[10 empty] | 18.1083 | 1343.93 | 74.2164 | 1408 | 4.28328 | 1344.05 | 10 | 6.2832 | 213.912 | -24.465
[10 empty] | 11.548 | 1332.03 | 115.347 | 1413 | 4.24479 | 1332.08 | 10 | 6.2832 | 212.007 | -25.138
[10 empty] | 27.5502 | 1336.27 | 48.503 | 1418 | 4.25879 | 1336.55 | 10 | 6.2832 | 212.718 | -24.887
[10 empty] | 30.1858 | 1351.98 | 44.7885 | 1424 | 4.31103 | 1352.31 | 10 | 6.2832 | 215.227 | -24.001
[10 empty] | 21.7526 | 1330.98 | 61.1871 | 1429 | 4.24234 | 1331.16 | 10 | 6.2832 | 211.859 | -25.19
[10 empty] | 4.74379 | 1345.91 | 283.72 | 1434 | 4.28981 | 1345.92 | 10 | 6.2832 | 214.209 | -24.361
[10 empty] | 35.6456 | 1355.51 | 38.0274 | 1440 | 4.32339 | 1355.98 | 10 | 6.2832 | 215.81 | -23.795
[10 empty] | 22.267 | 1327.74 | 59.628 | 1445 | 4.23138 | 1327.92 | 10 | 6.2832 | 211.345 | -25.372
[10 empty] | 19.7208 | 1298.87 | 65.8628 | 1450 | 4.13983 | 1299.02 | 10 | 6.2832 | 206.744 | -26.996
[10 empty] | 23.5698 | 1314.51 | 55.7708 | 1456 | 4.19045 | 1314.72 | 10 | 6.2832 | 209.243 | -26.114
[10 empty] | 56.2886 | 1334.33 | 23.7052 | 1461 | 4.25634 | 1335.52 | 10 | 6.2832 | 212.554 | -24.945
[10 empty] | 31.3512 | 1337.28 | 42.6547 | 1466 | 4.2631 | 1337.64 | 10 | 6.2832 | 212.892 | -24.826
[10 empty] | 27.1964 | 1321.07 | 48.5753 | 1471 | 4.21167 | 1321.35 | 10 | 6.2832 | 210.299 | -25.741
[10 empty] | 13.2366 | 1316.36 | 99.4487 | 1477 | 4.19639 | 1316.43 | 10 | 6.2832 | 209.516 | -26.018
[10 empty] | 50.7396 | 1335.26 | 26.316 | 1482 | 4.25925 | 1336.23 | 10 | 6.2832 | 212.667 | -24.905
[10 empty] | 31.3255 | 1337.92 | 42.7103 | 1487 | 4.26532 | 1338.29 | 10 | 6.2832 | 212.994 | -24.789
[10 empty] | 18.4074 | 1318.37 | 71.6216 | 1493 | 4.20258 | 1318.5 | 10 | 6.2832 | 209.845 | -25.902
[10 empty] | 27.8927 | 1317.76 | 47.2441 | 1498 | 4.20036 | 1318.06 | 10 | 6.2832 | 209.775 | -25.926
[13 empty] | 1500 |  |  |  |  | 208.6334 | -26.3292
[10 empty] | 19.5393 | 1299.98 | 66.5316 | 1503 | 4.14345 | 1300.13 | 10 | 6.2832 | 206.921 | -26.934
[10 empty] | 22.1656 | 1316.9 | 59.4121 | 1509 | 4.19686 | 1317.09 | 10 | 6.2832 | 209.621 | -25.981
[10 empty] | 36.312 | 1314.34 | 36.1958 | 1514 | 4.18986 | 1314.84 | 10 | 6.2832 | 209.263 | -26.107
[10 empty] | 11.3876 | 1293.47 | 113.586 | 1519 | 4.12223 | 1293.52 | 10 | 6.2832 | 205.869 | -27.305
[10 empty] | 31.3566 | 1321.31 | 42.1381 | 1525 | 4.21132 | 1321.68 | 10 | 6.2832 | 210.351 | -25.723
[10 empty] | -2.1098 | 1318.6 | -624.99 | 1530 | 4.20176 | 1318.6 | 10 | 6.2832 | 209.861 | -25.896
[10 empty] | 35.7956 | 1313.19 | 36.6858 | 1535 | 4.18648 | 1313.68 | 10 | 6.2832 | 209.078 | -26.172
[10 empty] | 31.0437 | 1339.13 | 43.1369 | 1540 | 4.26998 | 1339.49 | 10 | 6.2832 | 213.186 | -24.722
[10 empty] | 38.2288 | 1291.74 | 33.7897 | 1546 | 4.11989 | 1292.31 | 10 | 6.2832 | 205.676 | -27.373
[10 empty] | 10.4553 | 1290.47 | 123.427 | 1551 | 4.1129 | 1290.51 | 10 | 6.2832 | 205.391 | -27.474
[10 empty] | 40.3462 | 1329.54 | 32.9533 | 1556 | 4.23873 | 1330.15 | 10 | 6.2832 | 211.7 | -25.247
[10 empty] | 9.86653 | 1306.36 | 132.403 | 1561 | 4.16269 | 1306.39 | 10 | 6.2832 | 207.918 | -26.582
[10 empty] | 18.3328 | 1330.47 | 72.573 | 1567 | 4.24071 | 1330.59 | 10 | 6.2832 | 211.77 | -25.222
[10 empty] | 32.9148 | 1310.13 | 39.8037 | 1572 | 4.17657 | 1310.54 | 10 | 6.2832 | 208.579 | -26.349
[10 empty] | 33.7864 | 1328 | 39.3058 | 1577 | 4.23266 | 1328.43 | 10 | 6.2832 | 211.426 | -25.343
[10 empty] | 16.9068 | 1307.87 | 77.3577 | 1583 | 4.16841 | 1307.98 | 10 | 6.2832 | 208.171 | -26.492
[10 empty] | 28.3402 | 1321.74 | 46.6385 | 1588 | 4.21307 | 1322.05 | 10 | 6.2832 | 210.41 | -25.702
[10 empty] | 15.4611 | 1307.43 | 84.5623 | 1594 | 4.16701 | 1307.52 | 10 | 6.2832 | 208.097 | -26.519
[10 empty] | 9.9346 | 1315.35 | 132.401 | 1599 | 4.19161 | 1315.39 | 10 | 6.2832 | 209.351 | -26.076
[10 empty] | 26.7775 | 1314.37 | 49.0849 | 1605 | 4.19021 | 1314.65 | 10 | 6.2832 | 209.232 | -26.118
[10 empty] | 14.6892 | 1318.42 | 89.7544 | 1610 | 4.20234 | 1318.5 | 10 | 6.2832 | 209.845 | -25.901
[10 empty] | 15.9386 | 1307.31 | 82.022 | 1615 | 4.16747 | 1307.41 | 10 | 6.2832 | 208.08 | -26.525
[10 empty] | 36.4054 | 1311.32 | 36.02 | 1620 | 4.18042 | 1311.83 | 10 | 6.2832 | 208.783 | -26.276
[10 empty] | 25.4116 | 1301.97 | 51.235 | 1626 | 4.15091 | 1302.21 | 10 | 6.2832 | 207.253 | -26.817
[10 empty] | 20.3518 | 1297.18 | 63.7378 | 1631 | 4.13482 | 1297.34 | 10 | 6.2832 | 206.478 | -27.09
[10 empty] | 27.3743 | 1339.64 | 48.9378 | 1636 | 4.26951 | 1339.92 | 10 | 6.2832 | 213.254 | -24.698
[10 empty] | 56.0678 | 1317.65 | 23.5009 | 1642 | 4.20293 | 1318.84 | 10 | 6.2832 | 209.899 | -25.882
[10 empty] | 28.2945 | 1326.06 | 46.8664 | 1647 | 4.22683 | 1326.37 | 10 | 6.2832 | 211.097 | -25.459
[10 empty] | 40.0914 | 1303.55 | 32.5144 | 1652 | 4.15616 | 1304.16 | 10 | 6.2832 | 207.564 | -26.707
[10 empty] | 27.4352 | 1322.7 | 48.2117 | 1658 | 4.21564 | 1322.98 | 10 | 6.2832 | 210.559 | -25.649
[10 empty] | 23.6586 | 1336.32 | 56.4834 | 1663 | 4.25855 | 1336.53 | 10 | 6.2832 | 212.715 | -24.888
[10 empty] | 49.6285 | 1300.89 | 26.2126 | 1668 | 4.14858 | 1301.84 | 10 | 6.2832 | 207.193 | -26.838
[10 empty] | 15.6489 | 1309.78 | 83.6981 | 1673 | 4.17435 | 1309.87 | 10 | 6.2832 | 208.472 | -26.386
[10 empty] | 13.7916 | 1313.42 | 95.2333 | 1679 | 4.18613 | 1313.49 | 10 | 6.2832 | 209.048 | -26.183
[10 empty] | 22.1741 | 1307.93 | 58.9844 | 1684 | 4.16876 | 1308.12 | 10 | 6.2832 | 208.193 | -26.485
[10 empty] | 34.1885 | 1303.15 | 38.1166 | 1689 | 4.15499 | 1303.6 | 10 | 6.2832 | 207.473 | -26.739
[10 empty] | 20.311 | 1291.03 | 63.5629 | 1695 | 4.11488 | 1291.19 | 10 | 6.2832 | 205.498 | -27.436
[10 empty] | 16.5749 | 1294.69 | 78.1116 | 1700 | 4.12631 | 1294.8 | 10 | 6.2832 | 206.073 | -27.233
[10 empty] | 23.9598 | 1297.42 | 54.1501 | 1705 | 4.13482 | 1297.65 | 10 | 6.2832 | 206.526 | -27.073
[10 empty] | 42.8382 | 1314.52 | 30.6856 | 1711 | 4.1908 | 1315.21 | 10 | 6.2832 | 209.322 | -26.086
[10 empty] | 30.664 | 1292.14 | 42.1386 | 1716 | 4.11908 | 1292.5 | 10 | 6.2832 | 205.708 | -27.362
[10 empty] | 36.1544 | 1309.48 | 36.2192 | 1722 | 4.1747 | 1309.98 | 10 | 6.2832 | 208.49 | -26.38
[10 empty] | 16.21 | 1290.81 | 79.6306 | 1727 | 4.11441 | 1290.91 | 10 | 6.2832 | 205.455 | -27.452
[10 empty] | 23.3899 | 1295.66 | 55.394 | 1732 | 4.12981 | 1295.87 | 10 | 6.2832 | 206.243 | -27.173
[10 empty] | 10.4695 | 1319.09 | 125.994 | 1738 | 4.20386 | 1319.13 | 10 | 6.2832 | 209.946 | -25.866
[10 empty] | 35.009 | 1298.16 | 37.0807 | 1743 | 4.1382 | 1298.63 | 10 | 6.2832 | 206.683 | -27.018
[10 empty] | 8.82216 | 1290.18 | 146.243 | 1748 | 4.11185 | 1290.21 | 10 | 6.2832 | 205.343 | -27.491
[10 empty] | 6.77979 | 1288.04 | 189.983 | 1754 | 4.10403 | 1288.06 | 10 | 6.2832 | 205 | -27.612
[10 empty] | 33.2092 | 1295.99 | 39.0252 | 1759 | 4.13156 | 1296.42 | 10 | 6.2832 | 206.331 | -27.142
[10 empty] | 34.4104 | 1320.82 | 38.3844 | 1764 | 4.21051 | 1321.27 | 10 | 6.2832 | 210.286 | -25.746
[10 empty] | 20.3042 | 1295.62 | 63.8104 | 1769 | 4.12887 | 1295.78 | 10 | 6.2832 | 206.229 | -27.178
[10 empty] | 22.3181 | 1288.59 | 57.7375 | 1775 | 4.1073 | 1288.78 | 10 | 6.2832 | 205.115 | -27.572
[10 empty] | 16.5534 | 1314.68 | 79.4201 | 1780 | 4.18975 | 1314.78 | 10 | 6.2832 | 209.253 | -26.11
[10 empty] | 33.3664 | 1292.89 | 38.7481 | 1785 | 4.12071 | 1293.32 | 10 | 6.2832 | 205.837 | -27.317
[10 empty] | -2.7319 | 1289.2 | -471.9 | 1791 | 4.10846 | 1289.2 | 10 | 6.2832 | 205.182 | -27.548
[10 empty] | 16.6379 | 1251.9 | 75.2436 | 1796 | 3.98963 | 1252.01 | 10 | 6.2832 | 199.262 | -29.638
[13 empty] | 1800 |  |  |  |  | 201.4227 | -28.87533
[10 empty] | 23.5865 | 1272.15 | 53.9353 | 1802 | 4.05459 | 1272.37 | 10 | 6.2832 | 202.503 | -28.494
[10 empty] | 17.9264 | 1272.82 | 71.0027 | 1807 | 4.05669 | 1272.95 | 10 | 6.2832 | 202.596 | -28.461
[10 empty] | 24.8714 | 1267.2 | 50.9502 | 1812 | 4.03931 | 1267.45 | 10 | 6.2832 | 201.72 | -28.77
[10 empty] | 41.3762 | 1281.68 | 30.9762 | 1818 | 4.08631 | 1282.35 | 10 | 6.2832 | 204.091 | -27.933
[10 empty] | 21.0071 | 1300.98 | 61.9303 | 1823 | 4.14613 | 1301.14 | 10 | 6.2832 | 207.083 | -26.877
[10 empty] | 29.1458 | 1290.28 | 44.2698 | 1828 | 4.11336 | 1290.61 | 10 | 6.2832 | 205.406 | -27.469
[10 empty] | 27.2024 | 1292.62 | 47.5187 | 1834 | 4.12013 | 1292.91 | 10 | 6.2832 | 205.772 | -27.34
[10 empty] | 17.4842 | 1263.34 | 72.2559 | 1839 | 4.02637 | 1263.46 | 10 | 6.2832 | 201.085 | -28.995
[10 empty] | 48.8549 | 1303.59 | 26.6828 | 1844 | 4.15674 | 1304.5 | 10 | 6.2832 | 207.617 | -26.688
[10 empty] | 40.5557 | 1313.42 | 32.3856 | 1850 | 4.18742 | 1314.05 | 10 | 6.2832 | 209.137 | -26.152
[10 empty] | 22.2413 | 1293.27 | 58.1473 | 1855 | 4.12246 | 1293.46 | 10 | 6.2832 | 205.86 | -27.308
[10 empty] | 65.3905 | 1309.86 | 20.0313 | 1860 | 4.17925 | 1311.49 | 10 | 6.2832 | 208.729 | -26.295
[10 empty] | 11.0537 | 1277.72 | 115.591 | 1866 | 4.07091 | 1277.76 | 10 | 6.2832 | 203.362 | -28.191
[10 empty] | 22.2268 | 1294.53 | 58.242 | 1871 | 4.12502 | 1294.72 | 10 | 6.2832 | 206.061 | -27.238
[10 empty] | -2.3485 | 1305.8 | -556.01 | 1876 | 4.16153 | 1305.8 | 10 | 6.2832 | 207.824 | -26.615
[10 empty] | 20.3 | 1300.41 | 64.0597 | 1882 | 4.14438 | 1300.57 | 10 | 6.2832 | 206.992 | -26.909
[10 empty] | 23.8296 | 1315.55 | 55.2068 | 1887 | 4.1929 | 1315.77 | 10 | 6.2832 | 209.411 | -26.055
[10 empty] | 5.11573 | 1279.06 | 250.024 | 1892 | 4.07546 | 1279.07 | 10 | 6.2832 | 203.569 | -28.118
[10 empty] | 22.684 | 1269.45 | 55.9626 | 1897 | 4.04666 | 1269.65 | 10 | 6.2832 | 202.071 | -28.646
[10 empty] | 27.9112 | 1274.54 | 45.6641 | 1903 | 4.0624 | 1274.84 | 10 | 6.2832 | 202.897 | -28.355
[10 empty] | 29.8317 | 1290.98 | 43.2754 | 1908 | 4.11476 | 1291.33 | 10 | 6.2832 | 205.52 | -27.429
[10 empty] | 25.0442 | 1251.84 | 49.9852 | 1914 | 3.99021 | 1252.09 | 10 | 6.2832 | 199.276 | -29.633
[10 empty] | 12.8199 | 1270.79 | 99.1265 | 1920 | 4.04969 | 1270.85 | 10 | 6.2832 | 202.262 | -28.579
[10 empty] | 4.51873 | 1282.25 | 283.764 | 1925 | 4.08596 | 1282.26 | 10 | 6.2832 | 204.078 | -27.938
[10 empty] | 14.0567 | 1282.77 | 91.2569 | 1931 | 4.08782 | 1282.85 | 10 | 6.2832 | 204.171 | -27.905
[10 empty] | 29.0573 | 1288.11 | 44.3298 | 1936 | 4.10555 | 1288.43 | 10 | 6.2832 | 205.06 | -27.591
[10 empty] | 27.6568 | 1288.06 | 46.5729 | 1941 | 4.10473 | 1288.35 | 10 | 6.2832 | 205.047 | -27.596
[10 empty] | 26.6622 | 1280.74 | 48.0358 | 1947 | 4.08199 | 1281.02 | 10 | 6.2832 | 203.879 | -28.008
[10 empty] | 30.0316 | 1271.08 | 42.325 | 1952 | 4.05155 | 1271.44 | 10 | 6.2832 | 202.355 | -28.546
[10 empty] | 37.6171 | 1276.35 | 33.93 | 1957 | 4.06928 | 1276.9 | 10 | 6.2832 | 203.225 | -28.239
[10 empty] | 7.5541 | 1278.84 | 169.29 | 1963 | 4.07488 | 1278.86 | 10 | 6.2832 | 203.536 | -28.129
[10 empty] | 26.9034 | 1289.64 | 47.9361 | 1968 | 4.11021 | 1289.92 | 10 | 6.2832 | 205.297 | -27.507
[10 empty] | -0.0982 | 1274.01 | -12968 | 1973 | 4.0596 | 1274.01 | 10 | 6.2832 | 202.765 | -28.401
[10 empty] | 29.663 | 1286.37 | 43.3662 | 1979 | 4.10007 | 1286.71 | 10 | 6.2832 | 204.786 | -27.688
[10 empty] | 37.1159 | 1264.59 | 34.0713 | 1984 | 4.03115 | 1265.13 | 10 | 6.2832 | 201.352 | -28.901
[10 empty] | 34.398 | 1272.63 | 36.9972 | 1989 | 4.05739 | 1273.1 | 10 | 6.2832 | 202.619 | -28.453
[10 empty] | -8.4522 | 1285.55 | -152.1 | 1995 | 4.09622 | 1285.58 | 10 | 6.2832 | 204.606 | -27.751
[10 empty] | 32.2124 | 1273.8 | 39.5438 | 2000 | 4.06053 | 1274.21 | 10 | 6.2832 | 202.796 | -28.391
[10 empty] | 5.59031 | 1276.76 | 228.388 | 2005 | 4.06823 | 1276.77 | 10 | 6.2832 | 203.204 | -28.246
[10 empty] | 26.3398 | 1267.12 | 48.1067 | 2011 | 4.03826 | 1267.39 | 10 | 6.2832 | 201.711 | -28.774
[10 empty] | 23.5901 | 1257.85 | 53.3211 | 2016 | 4.00841 | 1258.07 | 10 | 6.2832 | 200.228 | -29.297
[10 empty] | 36.1019 | 1259.42 | 34.8852 | 2021 | 4.01435 | 1259.94 | 10 | 6.2832 | 200.525 | -29.193
[10 empty] | 43.8789 | 1256.91 | 28.645 | 2026 | 4.00817 | 1257.68 | 10 | 6.2832 | 200.165 | -29.32
[10 empty] | 33.8735 | 1238.43 | 36.5604 | 2031 | 3.94753 | 1238.89 | 10 | 6.2832 | 197.175 | -30.375
[10 empty] | 30.5545 | 1262.23 | 41.3107 | 2037 | 4.02322 | 1262.6 | 10 | 6.2832 | 200.948 | -29.043
[10 empty] | -0.6266 | 1241.55 | -1981.5 | 2042 | 3.95639 | 1241.55 | 10 | 6.2832 | 197.599 | -30.226
[10 empty] | 25.2553 | 1274.04 | 50.4466 | 2047 | 4.06065 | 1274.29 | 10 | 6.2832 | 202.81 | -28.386
[10 empty] | 14.569 | 1272.81 | 87.3643 | 2053 | 4.05634 | 1272.89 | 10 | 6.2832 | 202.586 | -28.465
[10 empty] | 33.0827 | 1278.87 | 38.6568 | 2058 | 4.07604 | 1279.3 | 10 | 6.2832 | 203.606 | -28.104
[10 empty] | 18.1747 | 1263.09 | 69.497 | 2063 | 4.02567 | 1263.22 | 10 | 6.2832 | 201.047 | -29.008
[10 empty] | 34.8093 | 1259.39 | 36.1798 | 2069 | 4.0147 | 1259.88 | 10 | 6.2832 | 200.515 | -29.196
[10 empty] | 21.3576 | 1264.35 | 59.199 | 2074 | 4.02858 | 1264.53 | 10 | 6.2832 | 201.255 | -28.935
[10 empty] | 37.9356 | 1271.35 | 33.5132 | 2079 | 4.05377 | 1271.91 | 10 | 6.2832 | 202.43 | -28.52
[10 empty] | 10.9724 | 1255.06 | 114.384 | 2085 | 3.99966 | 1255.11 | 10 | 6.2832 | 199.756 | -29.464
[10 empty] | 38.5764 | 1269.43 | 32.9069 | 2090 | 4.04607 | 1270.02 | 10 | 6.2832 | 202.129 | -28.626
[10 empty] | 30.9422 | 1271.16 | 41.0817 | 2095 | 4.05202 | 1271.54 | 10 | 6.2832 | 202.371 | -28.541
[10 empty] | 32.1421 | 1258.87 | 39.1657 | 2101 | 4.01272 | 1259.28 | 10 | 6.2832 | 200.42 | -29.23
[10 empty] | 30.1231 | 1285.89 | 42.6879 | 2106 | 4.09785 | 1286.24 | 10 | 6.2832 | 204.712 | -27.714
[10 empty] | 31.8809 | 1250.14 | 39.2127 | 2111 | 3.9852 | 1250.54 | 10 | 6.2832 | 199.03 | -29.721
[10 empty] | 20.0266 | 1250.93 | 62.4634 | 2116 | 3.98671 | 1251.09 | 10 | 6.2832 | 199.117 | -29.69
[10 empty] | 34.0463 | 1278.39 | 37.5487 | 2121 | 4.075 | 1278.85 | 10 | 6.2832 | 203.534 | -28.13
[10 empty] | 27.2529 | 1252.2 | 45.9474 | 2127 | 3.99126 | 1252.49 | 10 | 6.2832 | 199.34 | -29.611
[10 empty] | 38.811 | 1244.63 | 32.069 | 2132 | 3.96782 | 1245.24 | 10 | 6.2832 | 198.185 | -30.019
[10 empty] | 8.4199 | 1245.79 | 147.958 | 2137 | 3.96922 | 1245.82 | 10 | 6.2832 | 198.278 | -29.986
[10 empty] | 46.0768 | 1266.03 | 27.4765 | 2142 | 4.03628 | 1266.87 | 10 | 6.2832 | 201.628 | -28.803
[10 empty] | -2.6042 | 1282.74 | -492.57 | 2148 | 4.08782 | 1282.75 | 10 | 6.2832 | 204.155 | -27.911
[10 empty] | 16.8354 | 1260.71 | 74.8847 | 2153 | 4.0175 | 1260.83 | 10 | 6.2832 | 200.666 | -29.143
[10 empty] | 17.4374 | 1263.9 | 72.4823 | 2158 | 4.02776 | 1264.02 | 10 | 6.2832 | 201.175 | -28.963
[10 empty] | 51.2524 | 1274.05 | 24.8584 | 2164 | 4.06357 | 1275.08 | 10 | 6.2832 | 202.935 | -28.341
[10 empty] | 37.0642 | 1285.45 | 34.6817 | 2169 | 4.09774 | 1285.98 | 10 | 6.2832 | 204.67 | -27.729
[10 empty] | 22.6053 | 1260.75 | 55.7723 | 2174 | 4.01704 | 1260.95 | 10 | 6.2832 | 200.686 | -29.136
[10 empty] | 33.5717 | 1248.3 | 37.183 | 2180 | 3.97855 | 1248.75 | 10 | 6.2832 | 198.744 | -29.821
[10 empty] | 12.782 | 1265.45 | 99.0024 | 2185 | 4.03266 | 1265.51 | 10 | 6.2832 | 201.412 | -28.879
[10 empty] | 16.902 | 1255.66 | 74.2907 | 2191 | 4.00141 | 1255.78 | 10 | 6.2832 | 199.862 | -29.426
[10 empty] | 6.08436 | 1234.79 | 202.945 | 2196 | 3.93435 | 1234.8 | 10 | 6.2832 | 196.525 | -30.605
[10 empty] | 1.58491 | 1265.01 | 798.16 | 2201 | 4.03091 | 1265.01 | 10 | 6.2832 | 201.332 | -28.907
[10 empty] | 20.6816 | 1236.45 | 59.7851 | 2206 | 3.94007 | 1236.62 | 10 | 6.2832 | 196.814 | -30.503
[10 empty] | -6.8467 | 1256.64 | -183.54 | 2212 | 4.00421 | 1256.65 | 10 | 6.2832 | 200.002 | -29.377
[10 empty] | 22.7222 | 1237.78 | 54.4744 | 2217 | 3.9445 | 1237.99 | 10 | 6.2832 | 197.031 | -30.426
[10 empty] | 35.1824 | 1237.9 | 35.1853 | 2222 | 3.94567 | 1238.4 | 10 | 6.2832 | 197.097 | -30.403
[10 empty] | 18.4957 | 1253.49 | 67.7722 | 2228 | 3.99395 | 1253.63 | 10 | 6.2832 | 199.521 | -29.547
[10 empty] | 19.0058 | 1251.81 | 65.8647 | 2233 | 3.9887 | 1251.96 | 10 | 6.2832 | 199.255 | -29.641
[10 empty] | 25.3524 | 1248.2 | 49.234 | 2238 | 3.97809 | 1248.46 | 10 | 6.2832 | 198.697 | -29.838
[10 empty] | -0.5504 | 1240.61 | -2254.1 | 2244 | 3.95255 | 1240.61 | 10 | 6.2832 | 197.449 | -30.279
[10 empty] | 18.7431 | 1239.5 | 66.1311 | 2249 | 3.94893 | 1239.65 | 10 | 6.2832 | 197.295 | -30.333
[10 empty] | 35.6386 | 1268.37 | 35.5898 | 2254 | 4.04257 | 1268.87 | 10 | 6.2832 | 201.946 | -28.691
[10 empty] | 31.4148 | 1235.44 | 39.3267 | 2260 | 3.93727 | 1235.84 | 10 | 6.2832 | 196.689 | -30.547
[10 empty] | 44.0184 | 1239.22 | 28.1524 | 2266 | 3.95138 | 1240 | 10 | 6.2832 | 197.352 | -30.313
[10 empty] | 39.1845 | 1250.38 | 31.9101 | 2271 | 3.98648 | 1250.99 | 10 | 6.2832 | 199.101 | -29.695
[10 empty] | 47.8559 | 1252.44 | 26.1709 | 2276 | 3.99313 | 1253.35 | 10 | 6.2832 | 199.476 | -29.563
[10 empty] | 13.0525 | 1274.88 | 97.6734 | 2281 | 4.06147 | 1274.95 | 10 | 6.2832 | 202.914 | -28.349
[10 empty] | 13.3096 | 1233.54 | 92.6806 | 2287 | 3.93085 | 1233.61 | 10 | 6.2832 | 196.335 | -30.672
[10 empty] | 26.8022 | 1247.24 | 46.535 | 2292 | 3.97482 | 1247.53 | 10 | 6.2832 | 198.55 | -29.89
[10 empty] | 39.1205 | 1264.46 | 32.3222 | 2297 | 4.03045 | 1265.06 | 10 | 6.2832 | 201.34 | -28.905
[10 empty] | 43.6416 | 1258.84 | 28.8449 | 2303 | 4.01435 | 1259.59 | 10 | 6.2832 | 200.47 | -29.212
[10 empty] | 19.2599 | 1241.11 | 64.44 | 2308 | 3.95476 | 1241.26 | 10 | 6.2832 | 197.552 | -30.242
[10 empty] | 27.6235 | 1279.24 | 46.3096 | 2313 | 4.07639 | 1279.53 | 10 | 6.2832 | 203.644 | -28.091
[10 empty] | 55.4445 | 1267.86 | 22.8672 | 2319 | 4.04386 | 1269.07 | 10 | 6.2832 | 201.979 | -28.679
[10 empty] | 24.1126 | 1235.45 | 51.2366 | 2324 | 3.93692 | 1235.68 | 10 | 6.2832 | 196.664 | -30.556
[10 empty] | 34.3601 | 1229.57 | 35.7847 | 2330 | 3.91943 | 1230.05 | 10 | 6.2832 | 195.768 | -30.872
[10 empty] | 16.3381 | 1246.52 | 76.2952 | 2335 | 3.97155 | 1246.63 | 10 | 6.2832 | 198.406 | -29.941
[10 empty] | 17.6683 | 1282.28 | 72.5752 | 2340 | 4.08584 | 1282.4 | 10 | 6.2832 | 204.1 | -27.93
[10 empty] | 20.6218 | 1247.86 | 60.5118 | 2346 | 3.97587 | 1248.03 | 10 | 6.2832 | 198.629 | -29.862
[10 empty] | 22.492 | 1273.94 | 56.6398 | 2351 | 4.0596 | 1274.14 | 10 | 6.2832 | 202.785 | -28.394
[10 empty] | 5.15855 | 1229.7 | 238.381 | 2356 | 3.91768 | 1229.71 | 10 | 6.2832 | 195.715 | -30.891
[10 empty] | 37.8796 | 1227.29 | 32.3998 | 2362 | 3.91266 | 1227.88 | 10 | 6.2832 | 195.422 | -30.994
[10 empty] | 14.444 | 1240.7 | 85.897 | 2367 | 3.95325 | 1240.78 | 10 | 6.2832 | 197.476 | -30.269
[10 empty] | 30.2596 | 1233.85 | 40.7754 | 2372 | 3.93225 | 1234.22 | 10 | 6.2832 | 196.431 | -30.638
[10 empty] | 31.9539 | 1225.02 | 38.337 | 2378 | 3.90427 | 1225.43 | 10 | 6.2832 | 195.033 | -31.132
[10 empty] | 19.2755 | 1278.34 | 66.3191 | 2383 | 4.0736 | 1278.48 | 10 | 6.2832 | 203.476 | -28.15
[10 empty] | 16.3124 | 1250.38 | 76.652 | 2388 | 3.98462 | 1250.48 | 10 | 6.2832 | 199.02 | -29.724
[10 empty] | 7.84603 | 1253.81 | 159.802 | 2393 | 3.99546 | 1253.84 | 10 | 6.2832 | 199.554 | -29.535
[10 empty] | 47.0438 | 1267.68 | 26.9467 | 2399 | 4.04234 | 1268.55 | 10 | 6.2832 | 201.895 | -28.709
[10 empty] | 42.3508 | 1250.35 | 29.5236 | 2404 | 3.98508 | 1251.07 | 10 | 6.2832 | 199.113 | -29.691
[10 empty] | 34.9225 | 1244.24 | 35.6288 | 2409 | 3.96537 | 1244.73 | 10 | 6.2832 | 198.105 | -30.047