## Protokoll_1
Parameter:
Auftrags-Nr. | : | ULMBE02684 6/1/1 | Länge [mm] | : | - | : | Frequenz [rad/s] | : | 6.2832 | G' | G'' | tan delta | Zeit | Drehmoment | G* | CMD Deform. | Frequenz | Eta* | Auf- bzw. Abbau | Zeit | Eta* | Auf- bzw. Abbau | Max.Skalierwert für Auf-/Abbau
Auftraggeber | : |  | Breite [mm] | : | - | : | Startfrequenz [rad/s] | : | - | Pa | Pa |  | s | g-cm | Pa | % | rad/s | Pa-s | % | s | Pa-s | %
Partie/Ansatz | : | MT190WT30Rundplatte | Höhe [mm] | : | - | : | Endfrequenz [rad/s] | : | - | 119.258 | 1663.21 | 13.9463 | 6 | 5.3171 | 1667.48 | 10 | 6.2832 | 265.387 | 0 | 6 | 265.387 | 0 | 100
Bemerkung | : | Rundplatte 25x1,7mm | Durchmesser [mm] | : | - | : | Deformation [%] | : | 10 | 116.252 | 1643.79 | 14.1399 | 11 | 5.25179 | 1647.9 | 10 | 6.2832 | 262.271 | -1.1743 | 300 | 183.843 | -30.726
Prüfer | : | 21931 | Temperatur [°C] | : | 210 | : | Startdeformation [%] | : | - | 117.268 | 1621.88 | 13.8305 | 16 | 5.18287 | 1626.11 | 10 | 6.2832 | 258.803 | -2.4807 | 600 | 158.2972 | -40.352
Prüfdatum | : | 2013-11-08 12:21 | Starttemperatur [°C] | : | - | : | Enddeformation [%] | : | - | 117.707 | 1606.2 | 13.6457 | 22 | 5.13272 | 1610.51 | 10 | 6.2832 | 256.319 | -3.4167 | 900 | 146.3475 | -44.855
|  |  | Endtemperatur [°C] | : | - | : | Spalt [mm] | : | 1,5 | 105.613 | 1592.37 | 15.0774 | 27 | 5.08468 | 1595.87 | 10 | 6.2832 | 253.989 | -4.2947 | 1200 | 139.083 | -47.592
[6 empty] | : |  |  |  | 109.881 | 1571.44 | 14.3012 | 32 | 5.02054 | 1575.28 | 10 | 6.2832 | 250.712 | -5.5296 | 1500 | 135.217 | -49.0488
[6 empty] | : |  |  |  | 102.989 | 1556.77 | 15.1159 | 37 | 4.97249 | 1560.17 | 10 | 6.2832 | 248.308 | -6.4355 | 1800 | 132.3356 | -50.1348
[6 empty] | : |  |  |  | 99.7606 | 1542.33 | 15.4603 | 43 | 4.92678 | 1545.55 | 10 | 6.2832 | 245.982 | -7.312
[10 empty] | 99.1449 | 1523.43 | 15.3657 | 48 | 4.8652 | 1526.66 | 10 | 6.2832 | 242.974 | -8.4454
[10 empty] | 99.4126 | 1510.48 | 15.194 | 53 | 4.82462 | 1513.74 | 10 | 6.2832 | 240.919 | -9.2197
[10 empty] | 94.5561 | 1500.98 | 15.874 | 58 | 4.79278 | 1503.96 | 10 | 6.2832 | 239.362 | -9.8064
[10 empty] | 99.0565 | 1483.93 | 14.9807 | 64 | 4.73949 | 1487.24 | 10 | 6.2832 | 236.7 | -10.809
[10 empty] | 92.6625 | 1472.66 | 15.8927 | 69 | 4.70287 | 1475.57 | 10 | 6.2832 | 234.844 | -11.509
[10 empty] | 90.1184 | 1460.37 | 16.2051 | 74 | 4.6631 | 1463.15 | 10 | 6.2832 | 232.867 | -12.254
[10 empty] | 92.3652 | 1448.54 | 15.6828 | 79 | 4.62555 | 1451.48 | 10 | 6.2832 | 231.01 | -12.954
[10 empty] | 88.6319 | 1435.93 | 16.2011 | 84 | 4.58462 | 1438.67 | 10 | 6.2832 | 228.97 | -13.722
[10 empty] | 83.886 | 1421.04 | 16.9402 | 90 | 4.53669 | 1423.51 | 10 | 6.2832 | 226.559 | -14.631
[10 empty] | 89.6232 | 1411.71 | 15.7516 | 95 | 4.50812 | 1414.55 | 10 | 6.2832 | 225.132 | -15.168
[10 empty] | 83.8419 | 1404.63 | 16.7533 | 100 | 4.48491 | 1407.13 | 10 | 6.2832 | 223.951 | -15.613
[10 empty] | 81.57 | 1391.2 | 17.0552 | 105 | 4.44199 | 1393.58 | 10 | 6.2832 | 221.795 | -16.426
[10 empty] | 82.9752 | 1380.26 | 16.6346 | 111 | 4.40677 | 1382.75 | 10 | 6.2832 | 220.071 | -17.075
[10 empty] | 78.7456 | 1375.78 | 17.4712 | 116 | 4.39173 | 1378.03 | 10 | 6.2832 | 219.32 | -17.359
[10 empty] | 80.1653 | 1362.68 | 16.9983 | 121 | 4.35056 | 1365.03 | 10 | 6.2832 | 217.251 | -18.138
[10 empty] | 76.2703 | 1354.27 | 17.7562 | 126 | 4.32293 | 1356.41 | 10 | 6.2832 | 215.879 | -18.655
[10 empty] | 78.257 | 1343.12 | 17.1629 | 132 | 4.28747 | 1345.4 | 10 | 6.2832 | 214.126 | -19.316
[10 empty] | 75.3076 | 1338.63 | 17.7755 | 137 | 4.27266 | 1340.75 | 10 | 6.2832 | 213.386 | -19.594
[10 empty] | 77.9529 | 1330.56 | 17.0687 | 142 | 4.24771 | 1332.84 | 10 | 6.2832 | 212.127 | -20.069
[10 empty] | 74.9534 | 1323.34 | 17.6555 | 147 | 4.22427 | 1325.46 | 10 | 6.2832 | 210.953 | -20.511
[10 empty] | 73.9398 | 1317.19 | 17.8144 | 153 | 4.20444 | 1319.26 | 10 | 6.2832 | 209.967 | -20.883
[10 empty] | 73.794 | 1310.31 | 17.7563 | 158 | 4.18252 | 1312.38 | 10 | 6.2832 | 208.872 | -21.295
[10 empty] | 74.2609 | 1299.12 | 17.494 | 163 | 4.1466 | 1301.24 | 10 | 6.2832 | 207.098 | -21.964
[10 empty] | 69.9238 | 1294.66 | 18.5153 | 168 | 4.1326 | 1296.55 | 10 | 6.2832 | 206.351 | -22.245
[10 empty] | 71.8463 | 1280.19 | 17.8185 | 173 | 4.08619 | 1282.21 | 10 | 6.2832 | 204.069 | -23.105
[10 empty] | 69.4317 | 1277.29 | 18.3963 | 179 | 4.07628 | 1279.17 | 10 | 6.2832 | 203.586 | -23.287
[10 empty] | 72.4129 | 1268.15 | 17.5128 | 184 | 4.04759 | 1270.22 | 10 | 6.2832 | 202.161 | -23.824
[10 empty] | 66.1574 | 1264.02 | 19.1063 | 189 | 4.0336 | 1265.75 | 10 | 6.2832 | 201.45 | -24.092
[10 empty] | 67.7894 | 1256.57 | 18.5364 | 194 | 4.00969 | 1258.4 | 10 | 6.2832 | 200.28 | -24.533
[10 empty] | 63.7113 | 1250.93 | 19.6344 | 200 | 3.99161 | 1252.56 | 10 | 6.2832 | 199.35 | -24.883
[10 empty] | 66.896 | 1241.78 | 18.5628 | 205 | 3.96246 | 1243.58 | 10 | 6.2832 | 197.921 | -25.422
[10 empty] | 64.4994 | 1240.33 | 19.2301 | 210 | 3.95791 | 1242 | 10 | 6.2832 | 197.671 | -25.516
[10 empty] | 61.0981 | 1232.2 | 20.1675 | 215 | 3.93179 | 1233.71 | 10 | 6.2832 | 196.351 | -26.013
[10 empty] | 65.5967 | 1226.08 | 18.6912 | 221 | 3.91313 | 1227.83 | 10 | 6.2832 | 195.415 | -26.366
[10 empty] | 63.7046 | 1221.45 | 19.1737 | 226 | 3.8968 | 1223.11 | 10 | 6.2832 | 194.664 | -26.649
[10 empty] | 62.5054 | 1213.71 | 19.4177 | 231 | 3.87243 | 1215.32 | 10 | 6.2832 | 193.424 | -27.116
[10 empty] | 62.2836 | 1211.27 | 19.4476 | 236 | 3.86438 | 1212.87 | 10 | 6.2832 | 193.033 | -27.263
[10 empty] | 58.4982 | 1209.62 | 20.6779 | 241 | 3.85937 | 1211.03 | 10 | 6.2832 | 192.741 | -27.373
[10 empty] | 60.3193 | 1197.29 | 19.8492 | 247 | 3.81989 | 1198.81 | 10 | 6.2832 | 190.796 | -28.106
[10 empty] | 61.1462 | 1192.28 | 19.4989 | 252 | 3.80409 | 1193.85 | 10 | 6.2832 | 190.007 | -28.404
[10 empty] | 58.9029 | 1187.94 | 20.1677 | 257 | 3.78975 | 1189.4 | 10 | 6.2832 | 189.298 | -28.671
[10 empty] | 57.4171 | 1182.72 | 20.5987 | 263 | 3.77365 | 1184.11 | 10 | 6.2832 | 188.457 | -28.988
[10 empty] | 55.9771 | 1177.92 | 21.0429 | 268 | 3.75779 | 1179.25 | 10 | 6.2832 | 187.683 | -29.279
[10 empty] | 60.1866 | 1179.21 | 19.5925 | 273 | 3.76187 | 1180.74 | 10 | 6.2832 | 187.92 | -29.19
[10 empty] | 62.2219 | 1169.7 | 18.7989 | 278 | 3.7319 | 1171.36 | 10 | 6.2832 | 186.427 | -29.753
[10 empty] | 55.488 | 1165.07 | 20.9968 | 284 | 3.71645 | 1166.39 | 10 | 6.2832 | 185.637 | -30.051
[10 empty] | 54.3941 | 1163.33 | 21.3871 | 289 | 3.71068 | 1164.6 | 10 | 6.2832 | 185.352 | -30.158
[10 empty] | 56.1021 | 1157.16 | 20.6259 | 294 | 3.69237 | 1158.52 | 10 | 6.2832 | 184.383 | -30.523
[10 empty] | 58.8278 | 1153.63 | 19.6102 | 300 | 3.68077 | 1155.13 | 10 | 6.2832 | 183.843 | -30.726
[10 empty] | 54.92 | 1147.26 | 20.8896 | 306 | 3.65995 | 1148.57 | 10 | 6.2832 | 182.8 | -31.119
[10 empty] | 55.9843 | 1146.06 | 20.471 | 311 | 3.65622 | 1147.42 | 10 | 6.2832 | 182.617 | -31.188
[10 empty] | 52.3654 | 1141.23 | 21.7935 | 317 | 3.64094 | 1142.43 | 10 | 6.2832 | 181.822 | -31.488
[10 empty] | 55.6565 | 1134.67 | 20.387 | 322 | 3.61972 | 1136.03 | 10 | 6.2832 | 180.805 | -31.871
[10 empty] | 58.0522 | 1129 | 19.448 | 327 | 3.60205 | 1130.49 | 10 | 6.2832 | 179.922 | -32.204
[10 empty] | 57.4726 | 1128.47 | 19.6349 | 332 | 3.60007 | 1129.93 | 10 | 6.2832 | 179.834 | -32.237
[10 empty] | 53.9726 | 1121.74 | 20.7835 | 338 | 3.57838 | 1123.04 | 10 | 6.2832 | 178.736 | -32.651
[10 empty] | 53.9166 | 1120.58 | 20.7835 | 343 | 3.57418 | 1121.87 | 10 | 6.2832 | 178.551 | -32.721
[10 empty] | 52.7862 | 1115.82 | 21.1385 | 348 | 3.55943 | 1117.07 | 10 | 6.2832 | 177.786 | -33.009
[10 empty] | 52.1747 | 1112.67 | 21.3258 | 353 | 3.54771 | 1113.89 | 10 | 6.2832 | 177.28 | -33.199
[10 empty] | 52.9651 | 1112.11 | 20.9971 | 358 | 3.54724 | 1113.37 | 10 | 6.2832 | 177.198 | -33.23
[10 empty] | 54.7812 | 1107.85 | 20.2232 | 364 | 3.53389 | 1109.2 | 10 | 6.2832 | 176.535 | -33.48
[10 empty] | 56.778 | 1106.86 | 19.4945 | 369 | 3.53056 | 1108.31 | 10 | 6.2832 | 176.393 | -33.534
[10 empty] | 53.9487 | 1100.26 | 20.3946 | 374 | 3.50934 | 1101.58 | 10 | 6.2832 | 175.322 | -33.937
[10 empty] | 53.2029 | 1097.66 | 20.6317 | 380 | 3.50088 | 1098.95 | 10 | 6.2832 | 174.903 | -34.095
[10 empty] | 49.7515 | 1092.34 | 21.956 | 385 | 3.48351 | 1093.48 | 10 | 6.2832 | 174.032 | -34.423
[10 empty] | 51.5408 | 1090.62 | 21.1603 | 390 | 3.47814 | 1091.83 | 10 | 6.2832 | 173.77 | -34.522
[10 empty] | 51.6318 | 1086.92 | 21.0513 | 396 | 3.46625 | 1088.14 | 10 | 6.2832 | 173.183 | -34.743
[10 empty] | 49.7443 | 1083.46 | 21.7805 | 401 | 3.45523 | 1084.6 | 10 | 6.2832 | 172.619 | -34.956
[10 empty] | 49.3912 | 1078.22 | 21.8302 | 407 | 3.43838 | 1079.35 | 10 | 6.2832 | 171.784 | -35.271
[10 empty] | 49.8217 | 1080.83 | 21.6938 | 412 | 3.44706 | 1081.97 | 10 | 6.2832 | 172.201 | -35.113
[10 empty] | 51.4021 | 1076.54 | 20.9435 | 417 | 3.43406 | 1077.77 | 10 | 6.2832 | 171.531 | -35.366
[10 empty] | 49.8192 | 1070.83 | 21.4943 | 422 | 3.41464 | 1071.99 | 10 | 6.2832 | 170.611 | -35.712
[10 empty] | 51.6301 | 1070.35 | 20.731 | 428 | 3.41319 | 1071.59 | 10 | 6.2832 | 170.548 | -35.736
[10 empty] | 48.2708 | 1062.69 | 22.0153 | 433 | 3.38887 | 1063.79 | 10 | 6.2832 | 169.307 | -36.204
[10 empty] | 47.5825 | 1059.97 | 22.2765 | 438 | 3.37977 | 1061.04 | 10 | 6.2832 | 168.869 | -36.369
[10 empty] | 48.2679 | 1055.12 | 21.8596 | 444 | 3.36508 | 1056.22 | 10 | 6.2832 | 168.102 | -36.658
[10 empty] | 46.6175 | 1056.16 | 22.6559 | 449 | 3.36817 | 1057.19 | 10 | 6.2832 | 168.256 | -36.6
[10 empty] | 46.3286 | 1055.04 | 22.7729 | 454 | 3.36456 | 1056.05 | 10 | 6.2832 | 168.076 | -36.668
[10 empty] | 47.6476 | 1050.39 | 22.045 | 460 | 3.34957 | 1051.47 | 10 | 6.2832 | 167.347 | -36.942
[10 empty] | 46.9238 | 1045.3 | 22.2766 | 465 | 3.33365 | 1046.35 | 10 | 6.2832 | 166.532 | -37.249
[10 empty] | 46.5581 | 1045.4 | 22.4538 | 470 | 3.33354 | 1046.44 | 10 | 6.2832 | 166.546 | -37.244
[10 empty] | 47.0728 | 1044.77 | 22.1947 | 476 | 3.33132 | 1045.83 | 10 | 6.2832 | 166.448 | -37.281
[10 empty] | 46.1042 | 1038.78 | 22.5312 | 481 | 3.31278 | 1039.8 | 10 | 6.2832 | 165.489 | -37.642
[10 empty] | 44.9085 | 1036.11 | 23.0716 | 486 | 3.30327 | 1037.08 | 10 | 6.2832 | 165.056 | -37.805
[10 empty] | 44.2359 | 1035.2 | 23.4017 | 492 | 3.30053 | 1036.14 | 10 | 6.2832 | 164.907 | -37.862
[10 empty] | 45.4 | 1033.18 | 22.7572 | 497 | 3.29389 | 1034.18 | 10 | 6.2832 | 164.594 | -37.98
[10 empty] | 48.4165 | 1028.52 | 21.2432 | 503 | 3.28001 | 1029.66 | 10 | 6.2832 | 163.875 | -38.251
[10 empty] | 46.8589 | 1027.41 | 21.9257 | 508 | 3.27575 | 1028.48 | 10 | 6.2832 | 163.688 | -38.321
[10 empty] | 43.3893 | 1023.75 | 23.5946 | 513 | 3.26444 | 1024.67 | 10 | 6.2832 | 163.081 | -38.55
[10 empty] | 44.7805 | 1021.93 | 22.8208 | 518 | 3.25832 | 1022.91 | 10 | 6.2832 | 162.8 | -38.655
[10 empty] | 45.5917 | 1020.21 | 22.3771 | 524 | 3.25278 | 1021.23 | 10 | 6.2832 | 162.533 | -38.756
[10 empty] | 45.162 | 1018.55 | 22.5533 | 529 | 3.24782 | 1019.55 | 10 | 6.2832 | 162.267 | -38.857
[10 empty] | 42.196 | 1015.37 | 24.0633 | 534 | 3.23692 | 1016.25 | 10 | 6.2832 | 161.741 | -39.055
[10 empty] | 44.5067 | 1013.97 | 22.7825 | 539 | 3.23284 | 1014.95 | 10 | 6.2832 | 161.534 | -39.133
[10 empty] | 45.8587 | 1017.08 | 22.1786 | 545 | 3.24298 | 1018.11 | 10 | 6.2832 | 162.037 | -38.943
[10 empty] | 44.7643 | 1012.38 | 22.6157 | 550 | 3.22811 | 1013.37 | 10 | 6.2832 | 161.282 | -39.228
[10 empty] | 45.8724 | 1007.2 | 21.9565 | 555 | 3.21173 | 1008.24 | 10 | 6.2832 | 160.466 | -39.535
[10 empty] | 46.8729 | 1006.47 | 21.4723 | 561 | 3.2098 | 1007.56 | 10 | 6.2832 | 160.358 | -39.576
[10 empty] | 44.8946 | 1004.62 | 22.3772 | 566 | 3.20281 | 1005.62 | 10 | 6.2832 | 160.049 | -39.692
[10 empty] | 42.2268 | 1002.54 | 23.7417 | 572 | 3.19657 | 1003.43 | 10 | 6.2832 | 159.7 | -39.824
[10 empty] | 44.3307 | 1001.59 | 22.5937 | 577 | 3.19336 | 1002.57 | 10 | 6.2832 | 159.564 | -39.875
[10 empty] | 46.3023 | 1001.18 | 21.6226 | 583 | 3.19219 | 1002.25 | 10 | 6.2832 | 159.512 | -39.894
[10 empty] | 42.4594 | 996.49 | 23.4692 | 588 | 3.17686 | 997.394 | 10 | 6.2832 | 158.74 | -40.186
[10 empty] | 42.3782 | 997.026 | 23.5269 | 594 | 3.17849 | 997.926 | 10 | 6.2832 | 158.824 | -40.154
[10 empty] | 41.039 | 994.55 | 24.2343 | 599 | 3.17062 | 995.396 | 10 | 6.2832 | 158.422 | -40.305
[13 empty] | 600 |  |  |  |  | 158.2972 | -40.352
[10 empty] | 42.9771 | 989.761 | 23.03 | 605 | 3.15552 | 990.694 | 10 | 6.2832 | 157.673 | -40.587
[10 empty] | 43.4005 | 989.756 | 22.8052 | 610 | 3.15587 | 990.707 | 10 | 6.2832 | 157.675 | -40.587
[10 empty] | 43.1607 | 987.443 | 22.8783 | 616 | 3.14829 | 988.385 | 10 | 6.2832 | 157.306 | -40.726
[10 empty] | 41.9374 | 990.578 | 23.6204 | 622 | 3.15785 | 991.465 | 10 | 6.2832 | 157.796 | -40.541
[10 empty] | 41.0164 | 986.696 | 24.0561 | 627 | 3.14531 | 987.548 | 10 | 6.2832 | 157.173 | -40.776
[10 empty] | 44.5464 | 983.374 | 22.0753 | 633 | 3.13511 | 984.383 | 10 | 6.2832 | 156.669 | -40.966
[10 empty] | 40.1348 | 980.208 | 24.4229 | 639 | 3.12461 | 981.03 | 10 | 6.2832 | 156.135 | -41.167
[10 empty] | 42.8811 | 982.424 | 22.9104 | 644 | 3.13173 | 983.359 | 10 | 6.2832 | 156.506 | -41.027
[10 empty] | 42.3609 | 977.353 | 23.0721 | 650 | 3.1154 | 978.271 | 10 | 6.2832 | 155.696 | -41.332
[10 empty] | 40.6448 | 979.201 | 24.0916 | 656 | 3.12123 | 980.044 | 10 | 6.2832 | 155.978 | -41.226
[10 empty] | 39.5351 | 975.456 | 24.6731 | 661 | 3.10899 | 976.257 | 10 | 6.2832 | 155.376 | -41.453
[10 empty] | 39.6698 | 975.834 | 24.5989 | 667 | 3.11033 | 976.64 | 10 | 6.2832 | 155.437 | -41.43
[10 empty] | 42.1669 | 972.879 | 23.0721 | 672 | 3.10211 | 973.792 | 10 | 6.2832 | 154.983 | -41.601
[10 empty] | 43.0908 | 970.909 | 22.5317 | 677 | 3.09482 | 971.864 | 10 | 6.2832 | 154.677 | -41.717
[10 empty] | 41.0786 | 966.461 | 23.5271 | 683 | 3.08123 | 967.334 | 10 | 6.2832 | 153.955 | -41.988
[10 empty] | 43.075 | 969.217 | 22.5007 | 688 | 3.09004 | 970.174 | 10 | 6.2832 | 154.407 | -41.818
[10 empty] | 40.5285 | 966.438 | 23.8459 | 693 | 3.08012 | 967.288 | 10 | 6.2832 | 153.948 | -41.991
[10 empty] | 42.9828 | 965.814 | 22.4698 | 699 | 3.07902 | 966.77 | 10 | 6.2832 | 153.866 | -42.022
[10 empty] | 41.2922 | 964.952 | 23.3689 | 704 | 3.07622 | 965.835 | 10 | 6.2832 | 153.717 | -42.078
[10 empty] | 39.5888 | 966.578 | 24.4154 | 710 | 3.08147 | 967.388 | 10 | 6.2832 | 153.964 | -41.985
[10 empty] | 39.1303 | 962.568 | 24.5991 | 716 | 3.06835 | 963.363 | 10 | 6.2832 | 153.324 | -42.226
[10 empty] | 40.6093 | 957.491 | 23.5781 | 721 | 3.05173 | 958.351 | 10 | 6.2832 | 152.526 | -42.527
[10 empty] | 40.4785 | 958.263 | 23.6734 | 726 | 3.05453 | 959.118 | 10 | 6.2832 | 152.648 | -42.481
[10 empty] | 39.7699 | 958.129 | 24.0918 | 732 | 3.05383 | 958.954 | 10 | 6.2832 | 152.622 | -42.491
[10 empty] | 39.4812 | 956.398 | 24.2242 | 738 | 3.04864 | 957.213 | 10 | 6.2832 | 152.345 | -42.595
[10 empty] | 40.7143 | 954.863 | 23.4527 | 743 | 3.04386 | 955.73 | 10 | 6.2832 | 152.109 | -42.684
[10 empty] | 38.1841 | 952.183 | 24.9367 | 749 | 3.0347 | 952.949 | 10 | 6.2832 | 151.666 | -42.851
[10 empty] | 38.9702 | 954.626 | 24.4963 | 754 | 3.04257 | 955.421 | 10 | 6.2832 | 152.059 | -42.703
[10 empty] | 38.6053 | 953.962 | 24.7106 | 759 | 3.04047 | 954.743 | 10 | 6.2832 | 151.952 | -42.743
[10 empty] | 41.2583 | 948.188 | 22.9818 | 765 | 3.02246 | 949.085 | 10 | 6.2832 | 151.051 | -43.083
[10 empty] | 40.9374 | 947.193 | 23.1376 | 770 | 3.01937 | 948.078 | 10 | 6.2832 | 150.891 | -43.143
[10 empty] | 40.6087 | 948.986 | 23.369 | 776 | 3.0249 | 949.854 | 10 | 6.2832 | 151.174 | -43.037
[10 empty] | 40.4141 | 946.412 | 23.4178 | 782 | 3.01616 | 947.274 | 10 | 6.2832 | 150.763 | -43.191
[10 empty] | 42.6443 | 943.947 | 22.1354 | 787 | 3.00939 | 944.91 | 10 | 6.2832 | 150.387 | -43.333
[10 empty] | 38.3775 | 944.057 | 24.5992 | 793 | 3.0091 | 944.837 | 10 | 6.2832 | 150.375 | -43.337
[10 empty] | 41.1352 | 943.759 | 22.9429 | 798 | 3.00805 | 944.655 | 10 | 6.2832 | 150.346 | -43.348
[10 empty] | 40.2325 | 941.543 | 23.4025 | 804 | 3.00106 | 942.402 | 10 | 6.2832 | 149.988 | -43.483
[10 empty] | 39.9529 | 940.382 | 23.5373 | 809 | 2.9975 | 941.23 | 10 | 6.2832 | 149.801 | -43.554
[10 empty] | 40.1668 | 937.935 | 23.351 | 815 | 2.98974 | 938.795 | 10 | 6.2832 | 149.413 | -43.7
[10 empty] | 40.9176 | 936.143 | 22.8787 | 820 | 2.98403 | 937.037 | 10 | 6.2832 | 149.134 | -43.805
[10 empty] | 40.0138 | 932.701 | 23.3095 | 826 | 2.97313 | 933.559 | 10 | 6.2832 | 148.58 | -44.014
[10 empty] | 38.2263 | 934.718 | 24.4522 | 831 | 2.97896 | 935.499 | 10 | 6.2832 | 148.889 | -43.897
[10 empty] | 39.0376 | 933.621 | 23.9159 | 837 | 2.97552 | 934.437 | 10 | 6.2832 | 148.72 | -43.961
[10 empty] | 40.3221 | 932.962 | 23.1377 | 842 | 2.97365 | 933.833 | 10 | 6.2832 | 148.624 | -43.997
[10 empty] | 35.5173 | 929.621 | 26.1738 | 848 | 2.96263 | 930.299 | 10 | 6.2832 | 148.061 | -44.209
[10 empty] | 38.0961 | 930.436 | 24.4234 | 853 | 2.96578 | 931.215 | 10 | 6.2832 | 148.207 | -44.154
[10 empty] | 37.9352 | 928.992 | 24.4889 | 858 | 2.96036 | 929.767 | 10 | 6.2832 | 147.977 | -44.241
[10 empty] | 39.6398 | 927.29 | 23.3929 | 864 | 2.95517 | 928.137 | 10 | 6.2832 | 147.717 | -44.339
[10 empty] | 37.9658 | 925.584 | 24.3794 | 869 | 2.94992 | 926.362 | 10 | 6.2832 | 147.435 | -44.445
[10 empty] | 39.8322 | 925.557 | 23.2364 | 875 | 2.94922 | 926.414 | 10 | 6.2832 | 147.443 | -44.442
[10 empty] | 37.4885 | 922.485 | 24.6072 | 881 | 2.93948 | 923.247 | 10 | 6.2832 | 146.939 | -44.632
[10 empty] | 38.9184 | 925.36 | 23.7769 | 886 | 2.94922 | 926.178 | 10 | 6.2832 | 147.405 | -44.456
[10 empty] | 37.38 | 919.818 | 24.6072 | 892 | 2.93173 | 920.577 | 10 | 6.2832 | 146.514 | -44.792
[10 empty] | 37.9972 | 918.141 | 24.1634 | 897 | 2.92613 | 918.927 | 10 | 6.2832 | 146.251 | -44.891
[13 empty] | 900 |  |  |  |  | 146.3475 | -44.855
[10 empty] | 36.1955 | 919.427 | 25.4017 | 903 | 2.93056 | 920.139 | 10 | 6.2832 | 146.444 | -44.819
[10 empty] | 40.7808 | 920.146 | 22.5632 | 908 | 2.93249 | 921.049 | 10 | 6.2832 | 146.589 | -44.764
[10 empty] | 36.327 | 917.368 | 25.253 | 914 | 2.92374 | 918.087 | 10 | 6.2832 | 146.118 | -44.942
[10 empty] | 37.4477 | 915.687 | 24.4524 | 920 | 2.91791 | 916.453 | 10 | 6.2832 | 145.858 | -45.04
[10 empty] | 38.002 | 915.555 | 24.0923 | 926 | 2.91767 | 916.344 | 10 | 6.2832 | 145.84 | -45.046
[10 empty] | 36.2844 | 914.586 | 25.206 | 932 | 2.91511 | 915.305 | 10 | 6.2832 | 145.675 | -45.108
[10 empty] | 36.0011 | 913.074 | 25.3624 | 938 | 2.90998 | 913.784 | 10 | 6.2832 | 145.433 | -45.2
[10 empty] | 40.2376 | 911.665 | 22.6571 | 944 | 2.90555 | 912.552 | 10 | 6.2832 | 145.237 | -45.274
[10 empty] | 38.5308 | 909.485 | 23.6041 | 950 | 2.89849 | 910.301 | 10 | 6.2832 | 144.878 | -45.409
[10 empty] | 38.1778 | 909.08 | 23.8117 | 955 | 2.89732 | 909.881 | 10 | 6.2832 | 144.812 | -45.434
[10 empty] | 39.8488 | 906.628 | 22.7517 | 961 | 2.88998 | 907.503 | 10 | 6.2832 | 144.433 | -45.576
[10 empty] | 38.7957 | 907.931 | 23.4028 | 967 | 2.89324 | 908.759 | 10 | 6.2832 | 144.633 | -45.501
[10 empty] | 34.2892 | 906.186 | 26.4277 | 972 | 2.887 | 906.835 | 10 | 6.2832 | 144.327 | -45.616
[10 empty] | 41.2348 | 905.405 | 21.9573 | 978 | 2.88572 | 906.343 | 10 | 6.2832 | 144.249 | -45.646
[10 empty] | 39.2148 | 903.518 | 23.0402 | 984 | 2.87966 | 904.368 | 10 | 6.2832 | 143.934 | -45.764
[10 empty] | 38.6766 | 904.765 | 23.3931 | 989 | 2.88321 | 905.591 | 10 | 6.2832 | 144.129 | -45.691
[10 empty] | 37.1086 | 900.53 | 24.2674 | 994 | 2.87004 | 901.294 | 10 | 6.2832 | 143.445 | -45.949
[10 empty] | 38.7318 | 899.997 | 23.2367 | 1000 | 2.86811 | 900.83 | 10 | 6.2832 | 143.371 | -45.977
[10 empty] | 38.9996 | 897.296 | 23.0078 | 1006 | 2.85995 | 898.144 | 10 | 6.2832 | 142.944 | -46.138
[10 empty] | 35.37 | 899.863 | 25.4414 | 1012 | 2.86741 | 900.558 | 10 | 6.2832 | 143.328 | -45.993
[10 empty] | 37.9526 | 897.19 | 23.6398 | 1017 | 2.85913 | 897.992 | 10 | 6.2832 | 142.92 | -46.147
[10 empty] | 40.392 | 896.534 | 22.1959 | 1023 | 2.85744 | 897.444 | 10 | 6.2832 | 142.832 | -46.18
[10 empty] | 37.0935 | 893.675 | 24.0925 | 1028 | 2.84817 | 894.445 | 10 | 6.2832 | 142.355 | -46.36
[10 empty] | 37.1018 | 894.808 | 24.1176 | 1034 | 2.85155 | 895.577 | 10 | 6.2832 | 142.535 | -46.292
[10 empty] | 37.7057 | 895.237 | 23.7427 | 1040 | 2.85272 | 896.03 | 10 | 6.2832 | 142.607 | -46.264
[10 empty] | 39.3972 | 890.729 | 22.6089 | 1045 | 2.83872 | 891.6 | 10 | 6.2832 | 141.902 | -46.53
[10 empty] | 39.4944 | 891.13 | 22.5635 | 1051 | 2.84012 | 892.005 | 10 | 6.2832 | 141.967 | -46.506
[10 empty] | 37.1541 | 889.893 | 23.9514 | 1056 | 2.83593 | 890.669 | 10 | 6.2832 | 141.754 | -46.586
[10 empty] | 38.918 | 892.856 | 22.942 | 1062 | 2.84525 | 893.703 | 10 | 6.2832 | 142.237 | -46.404
[10 empty] | 38.0697 | 888.404 | 23.3363 | 1067 | 2.83114 | 889.219 | 10 | 6.2832 | 141.523 | -46.673
[10 empty] | 38.4461 | 887.062 | 23.0729 | 1073 | 2.8266 | 887.895 | 10 | 6.2832 | 141.312 | -46.752
[10 empty] | 36.4757 | 885.315 | 24.2713 | 1079 | 2.82094 | 886.066 | 10 | 6.2832 | 141.021 | -46.862
[10 empty] | 37.2898 | 885.366 | 23.7428 | 1084 | 2.82181 | 886.151 | 10 | 6.2832 | 141.035 | -46.857
[10 empty] | 38.1806 | 886.513 | 23.2189 | 1090 | 2.82525 | 887.335 | 10 | 6.2832 | 141.223 | -46.786
[10 empty] | 36.625 | 888.937 | 24.2713 | 1095 | 2.83243 | 889.692 | 10 | 6.2832 | 141.598 | -46.645
[10 empty] | 37.6463 | 881.041 | 23.4031 | 1101 | 2.80706 | 881.845 | 10 | 6.2832 | 140.35 | -47.115
[10 empty] | 39.9676 | 882.875 | 22.0898 | 1107 | 2.81377 | 883.779 | 10 | 6.2832 | 140.657 | -46.999
[10 empty] | 36.6342 | 882.614 | 24.0926 | 1112 | 2.81237 | 883.374 | 10 | 6.2832 | 140.593 | -47.023
[10 empty] | 38.6592 | 882.026 | 22.8154 | 1118 | 2.81138 | 882.873 | 10 | 6.2832 | 140.513 | -47.053
[10 empty] | 38.6114 | 880.935 | 22.8154 | 1124 | 2.8073 | 881.78 | 10 | 6.2832 | 140.339 | -47.119
[10 empty] | 36.7412 | 880.008 | 23.9515 | 1130 | 2.80415 | 880.774 | 10 | 6.2832 | 140.179 | -47.179
[10 empty] | 37.8508 | 882.041 | 23.3031 | 1136 | 2.81027 | 882.852 | 10 | 6.2832 | 140.51 | -47.055
[10 empty] | 34.7721 | 880.495 | 25.3219 | 1142 | 2.80566 | 881.182 | 10 | 6.2832 | 140.244 | -47.155
[10 empty] | 36.6451 | 880.284 | 24.0219 | 1147 | 2.8049 | 881.047 | 10 | 6.2832 | 140.223 | -47.163
[10 empty] | 37.0295 | 878.498 | 23.7242 | 1153 | 2.79878 | 879.278 | 10 | 6.2832 | 139.941 | -47.269
[10 empty] | 36.7695 | 876.834 | 23.8468 | 1158 | 2.794 | 877.605 | 10 | 6.2832 | 139.675 | -47.369
[10 empty] | 33.621 | 875.401 | 26.0373 | 1165 | 2.78899 | 876.047 | 10 | 6.2832 | 139.427 | -47.463
[10 empty] | 37.1405 | 874.21 | 23.5379 | 1170 | 2.78549 | 874.999 | 10 | 6.2832 | 139.26 | -47.526
[10 empty] | 38.7716 | 874.828 | 22.5636 | 1176 | 2.7873 | 875.686 | 10 | 6.2832 | 139.369 | -47.484
[10 empty] | 36.0736 | 876.858 | 24.3075 | 1181 | 2.79377 | 877.6 | 10 | 6.2832 | 139.674 | -47.37
[10 empty] | 35.3845 | 875.725 | 24.7489 | 1187 | 2.79062 | 876.44 | 10 | 6.2832 | 139.489 | -47.439
[10 empty] | 37.5228 | 874.399 | 23.3031 | 1193 | 2.7863 | 875.204 | 10 | 6.2832 | 139.293 | -47.513
[10 empty] | 35.4823 | 872.864 | 24.6 | 1198 | 2.78164 | 873.585 | 10 | 6.2832 | 139.035 | -47.61
[13 empty] | 1200 |  |  |  |  | 139.083 | -47.592
[10 empty] | 39.0407 | 873.617 | 22.3771 | 1204 | 2.78397 | 874.488 | 10 | 6.2832 | 139.179 | -47.556
[10 empty] | 37.0337 | 871.696 | 23.538 | 1209 | 2.77797 | 872.483 | 10 | 6.2832 | 138.86 | -47.677
[10 empty] | 36.5213 | 874.129 | 23.9348 | 1215 | 2.78525 | 874.891 | 10 | 6.2832 | 139.243 | -47.532
[10 empty] | 38.1024 | 873.385 | 22.9221 | 1221 | 2.78321 | 874.216 | 10 | 6.2832 | 139.135 | -47.573
[10 empty] | 37.2115 | 873.368 | 23.4704 | 1227 | 2.78298 | 874.16 | 10 | 6.2832 | 139.126 | -47.576
[10 empty] | 39.8021 | 869.531 | 21.8464 | 1234 | 2.77114 | 870.442 | 10 | 6.2832 | 138.535 | -47.799
[10 empty] | 38.9036 | 870.599 | 22.3784 | 1239 | 2.77441 | 871.468 | 10 | 6.2832 | 138.698 | -47.737
[10 empty] | 37.1347 | 870.319 | 23.4368 | 1245 | 2.77289 | 871.111 | 10 | 6.2832 | 138.641 | -47.759
[10 empty] | 36.8076 | 866.378 | 23.538 | 1250 | 2.76053 | 867.159 | 10 | 6.2832 | 138.012 | -47.996
[10 empty] | 33.0968 | 869.073 | 26.2585 | 1256 | 2.76852 | 869.703 | 10 | 6.2832 | 138.417 | -47.843
[10 empty] | 38.3808 | 869.612 | 22.6575 | 1262 | 2.77114 | 870.459 | 10 | 6.2832 | 138.537 | -47.798
[10 empty] | 36.2727 | 869.056 | 23.9589 | 1268 | 2.76887 | 869.813 | 10 | 6.2832 | 138.435 | -47.837
[10 empty] | 36.8345 | 868.26 | 23.5719 | 1273 | 2.7663 | 869.041 | 10 | 6.2832 | 138.312 | -47.883
[10 empty] | 35.9324 | 868.27 | 24.164 | 1279 | 2.7666 | 869.013 | 10 | 6.2832 | 138.307 | -47.885
[10 empty] | 35.8843 | 863.282 | 24.0574 | 1285 | 2.75056 | 864.027 | 10 | 6.2832 | 137.514 | -48.184
[10 empty] | 38.113 | 865.945 | 22.7205 | 1291 | 2.75966 | 866.783 | 10 | 6.2832 | 137.952 | -48.018
[10 empty] | 37.1433 | 864.327 | 23.2701 | 1297 | 2.754 | 865.125 | 10 | 6.2832 | 137.689 | -48.118
[10 empty] | 35.5416 | 863.933 | 24.3077 | 1302 | 2.75243 | 864.664 | 10 | 6.2832 | 137.615 | -48.145
[10 empty] | 37.2957 | 865.052 | 23.1944 | 1308 | 2.75627 | 865.856 | 10 | 6.2832 | 137.805 | -48.074
[10 empty] | 37.4763 | 864.694 | 23.0731 | 1313 | 2.75575 | 865.505 | 10 | 6.2832 | 137.749 | -48.095
[10 empty] | 34.4442 | 864.229 | 25.0907 | 1319 | 2.75301 | 864.915 | 10 | 6.2832 | 137.655 | -48.13
[10 empty] | 38.217 | 865.902 | 22.6575 | 1325 | 2.75878 | 866.745 | 10 | 6.2832 | 137.946 | -48.021
[10 empty] | 37.9869 | 861.884 | 22.689 | 1330 | 2.74619 | 862.721 | 10 | 6.2832 | 137.306 | -48.262
[10 empty] | 36.1244 | 862.713 | 23.8818 | 1336 | 2.74846 | 863.469 | 10 | 6.2832 | 137.425 | -48.217
[10 empty] | 36.0447 | 860.811 | 23.8818 | 1341 | 2.74246 | 861.565 | 10 | 6.2832 | 137.122 | -48.331
[10 empty] | 36.3065 | 859.535 | 23.6744 | 1347 | 2.73843 | 860.301 | 10 | 6.2832 | 136.921 | -48.407
[10 empty] | 36.3053 | 859.504 | 23.6744 | 1352 | 2.73855 | 860.271 | 10 | 6.2832 | 136.916 | -48.409
[10 empty] | 32.1745 | 860.043 | 26.7306 | 1357 | 2.73937 | 860.645 | 10 | 6.2832 | 136.976 | -48.386
[10 empty] | 34.8187 | 857.838 | 24.6372 | 1363 | 2.73289 | 858.544 | 10 | 6.2832 | 136.641 | -48.512
[10 empty] | 35.8776 | 856.823 | 23.8818 | 1368 | 2.7298 | 857.574 | 10 | 6.2832 | 136.487 | -48.571
[10 empty] | 37.8083 | 857.832 | 22.689 | 1374 | 2.73301 | 858.665 | 10 | 6.2832 | 136.66 | -48.505
[10 empty] | 38.2471 | 859.096 | 22.4617 | 1380 | 2.73709 | 859.947 | 10 | 6.2832 | 136.864 | -48.428
[10 empty] | 34.8601 | 860.151 | 24.6744 | 1386 | 2.74041 | 860.857 | 10 | 6.2832 | 137.009 | -48.374
[10 empty] | 35.1859 | 857.466 | 24.3696 | 1391 | 2.73208 | 858.187 | 10 | 6.2832 | 136.584 | -48.534
[10 empty] | 33.3959 | 857.661 | 25.6816 | 1397 | 2.73167 | 858.311 | 10 | 6.2832 | 136.604 | -48.526
[10 empty] | 36.2258 | 856.385 | 23.6402 | 1402 | 2.7284 | 857.151 | 10 | 6.2832 | 136.419 | -48.596
[10 empty] | 34.4092 | 855.75 | 24.8698 | 1408 | 2.7263 | 856.441 | 10 | 6.2832 | 136.306 | -48.639
[10 empty] | 35.2734 | 857.417 | 24.3077 | 1414 | 2.73225 | 858.142 | 10 | 6.2832 | 136.577 | -48.537
[10 empty] | 36.6639 | 852.519 | 23.2523 | 1419 | 2.71627 | 853.307 | 10 | 6.2832 | 135.808 | -48.827
[10 empty] | 35.9399 | 855.812 | 23.8123 | 1424 | 2.7266 | 856.566 | 10 | 6.2832 | 136.326 | -48.631
[10 empty] | 35.8233 | 850.561 | 23.7432 | 1430 | 2.70951 | 851.315 | 10 | 6.2832 | 135.491 | -48.946
[10 empty] | 36.1409 | 853.146 | 23.6061 | 1436 | 2.7182 | 853.912 | 10 | 6.2832 | 135.904 | -48.79
[10 empty] | 33.8763 | 851.291 | 25.1294 | 1442 | 2.71184 | 851.965 | 10 | 6.2832 | 135.594 | -48.907
[10 empty] | 37.0358 | 852.131 | 23.0083 | 1448 | 2.71493 | 852.936 | 10 | 6.2832 | 135.749 | -48.849
[10 empty] | 38.8307 | 852.018 | 21.9419 | 1454 | 2.71552 | 852.902 | 10 | 6.2832 | 135.743 | -48.851
[10 empty] | 34.6249 | 851.781 | 24.6003 | 1459 | 2.71371 | 852.484 | 10 | 6.2832 | 135.677 | -48.876
[10 empty] | 39.5595 | 850.367 | 21.4959 | 1465 | 2.70969 | 851.287 | 10 | 6.2832 | 135.486 | -48.948
[10 empty] | 38.5638 | 849.06 | 22.017 | 1470 | 2.70549 | 849.935 | 10 | 6.2832 | 135.271 | -49.029
[10 empty] | 32.9045 | 849.042 | 25.8032 | 1476 | 2.70415 | 849.68 | 10 | 6.2832 | 135.23 | -49.044
[10 empty] | 37.6038 | 851.963 | 22.6563 | 1482 | 2.71458 | 852.793 | 10 | 6.2832 | 135.726 | -48.857
[10 empty] | 36.936 | 848.641 | 22.976 | 1487 | 2.7035 | 849.445 | 10 | 6.2832 | 135.193 | -49.058
[10 empty] | 36.006 | 849.35 | 23.5891 | 1493 | 2.7059 | 850.113 | 10 | 6.2832 | 135.299 | -49.018
[10 empty] | 37.7032 | 848.388 | 22.5018 | 1499 | 2.70339 | 849.226 | 10 | 6.2832 | 135.158 | -49.071
[13 empty] | 1500 |  |  |  |  | 135.217 | -49.0488
[10 empty] | 36.9032 | 850.277 | 23.0407 | 1504 | 2.70875 | 851.077 | 10 | 6.2832 | 135.453 | -48.96
[10 empty] | 38.9142 | 850.996 | 21.8685 | 1510 | 2.71196 | 851.885 | 10 | 6.2832 | 135.581 | -48.912
[10 empty] | 36.7596 | 848.164 | 23.0733 | 1515 | 2.70228 | 848.961 | 10 | 6.2832 | 135.116 | -49.087
[10 empty] | 35.6517 | 848.951 | 23.8124 | 1521 | 2.70426 | 849.7 | 10 | 6.2832 | 135.234 | -49.043
[10 empty] | 35.5768 | 847.17 | 23.8124 | 1526 | 2.69896 | 847.916 | 10 | 6.2832 | 134.95 | -49.15
[10 empty] | 35.0089 | 848.47 | 24.2358 | 1532 | 2.70281 | 849.192 | 10 | 6.2832 | 135.153 | -49.073
[10 empty] | 35.8447 | 844.938 | 23.5722 | 1538 | 2.69184 | 845.698 | 10 | 6.2832 | 134.597 | -49.283
[10 empty] | 37.2513 | 846.104 | 22.7134 | 1544 | 2.69569 | 846.924 | 10 | 6.2832 | 134.792 | -49.209
[10 empty] | 36.0354 | 846.991 | 23.5044 | 1551 | 2.69808 | 847.758 | 10 | 6.2832 | 134.924 | -49.159
[10 empty] | 35.2476 | 845.484 | 23.987 | 1556 | 2.69318 | 846.219 | 10 | 6.2832 | 134.679 | -49.252
[10 empty] | 39.1795 | 842.202 | 21.496 | 1562 | 2.68356 | 843.113 | 10 | 6.2832 | 134.185 | -49.438
[10 empty] | 38.3793 | 842.729 | 21.9579 | 1568 | 2.68496 | 843.602 | 10 | 6.2832 | 134.263 | -49.409
[10 empty] | 35.4072 | 841.907 | 23.7778 | 1573 | 2.68199 | 842.652 | 10 | 6.2832 | 134.112 | -49.466
[10 empty] | 35.9304 | 843.563 | 23.4777 | 1579 | 2.68759 | 844.328 | 10 | 6.2832 | 134.379 | -49.365
[10 empty] | 38.1094 | 843.599 | 22.1363 | 1584 | 2.68759 | 844.46 | 10 | 6.2832 | 134.4 | -49.357
[10 empty] | 36.874 | 844.846 | 22.9117 | 1590 | 2.69138 | 845.651 | 10 | 6.2832 | 134.589 | -49.286
[10 empty] | 36.2555 | 843.677 | 23.2703 | 1595 | 2.68799 | 844.456 | 10 | 6.2832 | 134.399 | -49.357
[10 empty] | 34.8751 | 843.924 | 24.1985 | 1601 | 2.68823 | 844.645 | 10 | 6.2832 | 134.429 | -49.346
[10 empty] | 33.666 | 842.129 | 25.0142 | 1606 | 2.6831 | 842.802 | 10 | 6.2832 | 134.136 | -49.457
[10 empty] | 33.6713 | 842.261 | 25.0142 | 1612 | 2.6831 | 842.934 | 10 | 6.2832 | 134.157 | -49.449
[10 empty] | 34.0021 | 838.989 | 24.6747 | 1618 | 2.67237 | 839.678 | 10 | 6.2832 | 133.639 | -49.644
[10 empty] | 37.3934 | 841.42 | 22.5019 | 1624 | 2.68076 | 842.25 | 10 | 6.2832 | 134.048 | -49.49
[10 empty] | 34.4557 | 842.555 | 24.4533 | 1630 | 2.6835 | 843.26 | 10 | 6.2832 | 134.209 | -49.429
[10 empty] | 36.8802 | 839.355 | 22.7589 | 1636 | 2.67371 | 840.165 | 10 | 6.2832 | 133.716 | -49.615
[10 empty] | 37.4822 | 841.104 | 22.4401 | 1641 | 2.67977 | 841.939 | 10 | 6.2832 | 133.998 | -49.508
[10 empty] | 36.756 | 843.324 | 22.9438 | 1647 | 2.68689 | 844.125 | 10 | 6.2832 | 134.346 | -49.377
[10 empty] | 37.5485 | 840.287 | 22.3787 | 1652 | 2.67697 | 841.125 | 10 | 6.2832 | 133.869 | -49.557
[10 empty] | 38.0702 | 840.459 | 22.0765 | 1658 | 2.67843 | 841.32 | 10 | 6.2832 | 133.9 | -49.545
[10 empty] | 35.2135 | 840.969 | 23.882 | 1664 | 2.67919 | 841.706 | 10 | 6.2832 | 133.961 | -49.522
[10 empty] | 34.9488 | 839.5 | 24.0209 | 1670 | 2.67412 | 840.228 | 10 | 6.2832 | 133.726 | -49.611
[10 empty] | 37.1565 | 836.092 | 22.5019 | 1675 | 2.6642 | 836.917 | 10 | 6.2832 | 133.199 | -49.809
[10 empty] | 35.7979 | 838.999 | 23.4371 | 1681 | 2.67295 | 839.763 | 10 | 6.2832 | 133.652 | -49.639
[10 empty] | 34.7516 | 837.275 | 24.0931 | 1687 | 2.66759 | 837.996 | 10 | 6.2832 | 133.371 | -49.745
[10 empty] | 38.194 | 841.723 | 22.0381 | 1692 | 2.68158 | 842.589 | 10 | 6.2832 | 134.102 | -49.469
[10 empty] | 36.52 | 836.738 | 22.9118 | 1698 | 2.66555 | 837.534 | 10 | 6.2832 | 133.297 | -49.772
[10 empty] | 37.9644 | 835.866 | 22.0171 | 1703 | 2.66345 | 836.728 | 10 | 6.2832 | 133.169 | -49.821
[10 empty] | 38.75 | 835.168 | 21.5527 | 1709 | 2.66082 | 836.067 | 10 | 6.2832 | 133.064 | -49.86
[10 empty] | 36.8092 | 838.662 | 22.7841 | 1715 | 2.67202 | 839.47 | 10 | 6.2832 | 133.605 | -49.656
[10 empty] | 35.9621 | 836.854 | 23.2704 | 1721 | 2.66584 | 837.626 | 10 | 6.2832 | 133.312 | -49.767
[10 empty] | 36.8591 | 836.305 | 22.6892 | 1727 | 2.66432 | 837.117 | 10 | 6.2832 | 133.231 | -49.797
[10 empty] | 36.5253 | 835.688 | 22.8797 | 1733 | 2.66257 | 836.486 | 10 | 6.2832 | 133.13 | -49.835
[10 empty] | 35.2705 | 835.797 | 23.6968 | 1739 | 2.66228 | 836.541 | 10 | 6.2832 | 133.139 | -49.832
[10 empty] | 35.5901 | 834.131 | 23.4372 | 1745 | 2.65791 | 834.89 | 10 | 6.2832 | 132.876 | -49.931
[10 empty] | 38.4481 | 832.182 | 21.6443 | 1752 | 2.65103 | 833.07 | 10 | 6.2832 | 132.587 | -50.04
[10 empty] | 34.3281 | 834.447 | 24.308 | 1757 | 2.65797 | 835.153 | 10 | 6.2832 | 132.918 | -49.915
[10 empty] | 37.1105 | 830.487 | 22.3788 | 1763 | 2.64601 | 831.316 | 10 | 6.2832 | 132.308 | -50.145
[10 empty] | 38.1211 | 832.591 | 21.8407 | 1769 | 2.65295 | 833.463 | 10 | 6.2832 | 132.649 | -50.017
[10 empty] | 35.6466 | 831.879 | 23.3369 | 1775 | 2.64998 | 832.643 | 10 | 6.2832 | 132.519 | -50.066
[10 empty] | 38.3017 | 836.534 | 21.8406 | 1781 | 2.66525 | 837.41 | 10 | 6.2832 | 133.278 | -49.78
[10 empty] | 37.6839 | 830.812 | 22.0469 | 1787 | 2.64718 | 831.666 | 10 | 6.2832 | 132.363 | -50.124
[10 empty] | 36.7765 | 829.827 | 22.5641 | 1792 | 2.64397 | 830.642 | 10 | 6.2832 | 132.2 | -50.186
[10 empty] | 37.6263 | 830.615 | 22.0754 | 1798 | 2.6466 | 831.466 | 10 | 6.2832 | 132.332 | -50.136
[13 empty] | 1800 |  |  |  |  | 132.3356 | -50.1348
[10 empty] | 35.5987 | 830.763 | 23.3369 | 1803 | 2.64642 | 831.525 | 10 | 6.2832 | 132.341 | -50.133
[10 empty] | 36.029 | 828.975 | 23.0086 | 1809 | 2.64059 | 829.758 | 10 | 6.2832 | 132.06 | -50.239
[10 empty] | 36.0574 | 833.145 | 23.1061 | 1815 | 2.65406 | 833.925 | 10 | 6.2832 | 132.723 | -49.989
[10 empty] | 35.0022 | 829.869 | 23.709 | 1821 | 2.64345 | 830.607 | 10 | 6.2832 | 132.195 | -50.188
[10 empty] | 37.1279 | 828.609 | 22.3177 | 1827 | 2.63989 | 829.441 | 10 | 6.2832 | 132.009 | -50.258
[10 empty] | 35.9084 | 827.365 | 23.041 | 1833 | 2.63587 | 828.144 | 10 | 6.2832 | 131.803 | -50.336
[10 empty] | 36.0506 | 829.472 | 23.0086 | 1839 | 2.64269 | 830.255 | 10 | 6.2832 | 132.139 | -50.209
[10 empty] | 36.8866 | 827.412 | 22.4313 | 1845 | 2.6361 | 828.234 | 10 | 6.2832 | 131.817 | -50.33
[10 empty] | 35.9746 | 828.891 | 23.041 | 1850 | 2.64088 | 829.671 | 10 | 6.2832 | 132.046 | -50.244
[10 empty] | 38.1398 | 829.676 | 21.7535 | 1856 | 2.64327 | 830.552 | 10 | 6.2832 | 132.186 | -50.191
[10 empty] | 37.2414 | 831.143 | 22.3177 | 1863 | 2.6477 | 831.977 | 10 | 6.2832 | 132.413 | -50.106
[10 empty] | 36.1776 | 827.737 | 22.8798 | 1869 | 2.63703 | 828.527 | 10 | 6.2832 | 131.864 | -50.313
[10 empty] | 37.5561 | 826.881 | 22.0172 | 1874 | 2.63482 | 827.734 | 10 | 6.2832 | 131.738 | -50.36
[10 empty] | 36.9363 | 827.675 | 22.4082 | 1880 | 2.63715 | 828.499 | 10 | 6.2832 | 131.859 | -50.314
[10 empty] | 35.2815 | 825.719 | 23.4037 | 1885 | 2.63044 | 826.473 | 10 | 6.2832 | 131.537 | -50.436
[10 empty] | 35.39 | 828.256 | 23.4037 | 1892 | 2.63791 | 829.012 | 10 | 6.2832 | 131.941 | -50.284
[10 empty] | 35.0073 | 826.398 | 23.6064 | 1898 | 2.63272 | 827.139 | 10 | 6.2832 | 131.643 | -50.396
[10 empty] | 35.7098 | 826.283 | 23.1388 | 1903 | 2.63219 | 827.055 | 10 | 6.2832 | 131.629 | -50.401
[10 empty] | 34.9674 | 827.494 | 23.6648 | 1909 | 2.63651 | 828.232 | 10 | 6.2832 | 131.817 | -50.33
[10 empty] | 34.775 | 825.681 | 23.7435 | 1914 | 2.63015 | 826.413 | 10 | 6.2832 | 131.527 | -50.439
[10 empty] | 36.5408 | 827.938 | 22.6579 | 1920 | 2.63767 | 828.744 | 10 | 6.2832 | 131.898 | -50.3
[10 empty] | 35.4997 | 822.586 | 23.1717 | 1926 | 2.61995 | 823.352 | 10 | 6.2832 | 131.04 | -50.623
[10 empty] | 34.5957 | 827.43 | 23.9171 | 1932 | 2.6361 | 828.153 | 10 | 6.2832 | 131.804 | -50.335
[10 empty] | 39.3437 | 824.067 | 20.9453 | 1937 | 2.62531 | 825.005 | 10 | 6.2832 | 131.303 | -50.524
[10 empty] | 37.9107 | 821.417 | 21.6671 | 1943 | 2.61703 | 822.291 | 10 | 6.2832 | 130.871 | -50.687
[10 empty] | 37.2847 | 823.123 | 22.0767 | 1949 | 2.62257 | 823.967 | 10 | 6.2832 | 131.138 | -50.586
[10 empty] | 37.7468 | 824.42 | 21.8408 | 1955 | 2.62712 | 825.283 | 10 | 6.2832 | 131.348 | -50.507
[10 empty] | 37.2386 | 822.105 | 22.0767 | 1961 | 2.61948 | 822.948 | 10 | 6.2832 | 130.976 | -50.647
[10 empty] | 37.4334 | 821.968 | 21.9581 | 1966 | 2.61866 | 822.82 | 10 | 6.2832 | 130.956 | -50.655
[10 empty] | 35.8802 | 820.935 | 22.8799 | 1972 | 2.61552 | 821.719 | 10 | 6.2832 | 130.78 | -50.721
[10 empty] | 36.155 | 822.619 | 22.7525 | 1978 | 2.62071 | 823.413 | 10 | 6.2832 | 131.05 | -50.619
[10 empty] | 36.2942 | 821.215 | 22.6266 | 1984 | 2.61616 | 822.016 | 10 | 6.2832 | 130.828 | -50.703
[10 empty] | 36.2414 | 820.02 | 22.6266 | 1990 | 2.61266 | 820.821 | 10 | 6.2832 | 130.637 | -50.775
[10 empty] | 37.5829 | 823.039 | 21.8993 | 1996 | 2.62199 | 823.897 | 10 | 6.2832 | 131.127 | -50.59
[10 empty] | 34.0014 | 824.061 | 24.2361 | 2001 | 2.62485 | 824.762 | 10 | 6.2832 | 131.265 | -50.538
[10 empty] | 38.1774 | 818.518 | 21.4398 | 2007 | 2.6077 | 819.408 | 10 | 6.2832 | 130.412 | -50.86
[10 empty] | 36.893 | 820.014 | 22.2268 | 2012 | 2.61202 | 820.844 | 10 | 6.2832 | 130.641 | -50.773
[10 empty] | 35.9598 | 818.178 | 22.7526 | 2018 | 2.6063 | 818.968 | 10 | 6.2832 | 130.342 | -50.886
[10 empty] | 36.9936 | 821.133 | 22.1966 | 2023 | 2.61569 | 821.966 | 10 | 6.2832 | 130.82 | -50.706
[10 empty] | 35.9391 | 821.659 | 22.8625 | 2029 | 2.61727 | 822.445 | 10 | 6.2832 | 130.896 | -50.677
[10 empty] | 36.7148 | 814.9 | 22.1954 | 2035 | 2.59563 | 815.727 | 10 | 6.2832 | 129.827 | -51.08
[10 empty] | 33.1292 | 817.461 | 24.6749 | 2041 | 2.6038 | 818.132 | 10 | 6.2832 | 130.209 | -50.936
[10 empty] | 35.9405 | 818.878 | 22.7843 | 2046 | 2.60899 | 819.667 | 10 | 6.2832 | 130.454 | -50.844
[10 empty] | 36.2514 | 815.733 | 22.5021 | 2052 | 2.59872 | 816.538 | 10 | 6.2832 | 129.956 | -51.032
[10 empty] | 34.9553 | 818.089 | 23.4038 | 2058 | 2.60619 | 818.835 | 10 | 6.2832 | 130.321 | -50.894
[10 empty] | 34.9911 | 816.59 | 23.3371 | 2064 | 2.60117 | 817.34 | 10 | 6.2832 | 130.083 | -50.984
[10 empty] | 38.2315 | 815.401 | 21.328 | 2070 | 2.59709 | 816.296 | 10 | 6.2832 | 129.917 | -51.046
[10 empty] | 35.5235 | 817.349 | 23.0087 | 2076 | 2.6035 | 818.12 | 10 | 6.2832 | 130.208 | -50.937
[10 empty] | 36.3774 | 815.204 | 22.4096 | 2082 | 2.59686 | 816.016 | 10 | 6.2832 | 129.873 | -51.063
[10 empty] | 37.5676 | 812.909 | 21.6385 | 2088 | 2.59004 | 813.777 | 10 | 6.2832 | 129.516 | -51.197
[10 empty] | 37.0142 | 814.953 | 22.0173 | 2094 | 2.5961 | 815.793 | 10 | 6.2832 | 129.837 | -51.076
[10 empty] | 36.4058 | 815.84 | 22.4096 | 2102 | 2.59878 | 816.652 | 10 | 6.2832 | 129.974 | -51.025
[10 empty] | 35.8011 | 814.569 | 22.7526 | 2108 | 2.59552 | 815.355 | 10 | 6.2832 | 129.767 | -51.103
[10 empty] | 34.8856 | 811.813 | 23.2707 | 2115 | 2.58607 | 812.563 | 10 | 6.2832 | 129.323 | -51.27
[10 empty] | 34.1019 | 814.68 | 23.8896 | 2121 | 2.59528 | 815.394 | 10 | 6.2832 | 129.774 | -51.1
[10 empty] | 35.2447 | 813.226 | 23.0737 | 2126 | 2.59056 | 813.989 | 10 | 6.2832 | 129.55 | -51.184
[10 empty] | 37.0897 | 812.243 | 21.8994 | 2132 | 2.58764 | 813.089 | 10 | 6.2832 | 129.407 | -51.238
[10 empty] | 38.3072 | 808.797 | 21.1134 | 2138 | 2.57732 | 809.704 | 10 | 6.2832 | 128.868 | -51.441
[10 empty] | 36.5412 | 813.303 | 22.2571 | 2143 | 2.59149 | 814.123 | 10 | 6.2832 | 129.571 | -51.176
[10 empty] | 35.1709 | 811.523 | 23.0737 | 2149 | 2.58514 | 812.285 | 10 | 6.2832 | 129.279 | -51.287
[10 empty] | 35.243 | 811.029 | 23.0125 | 2154 | 2.58327 | 811.794 | 10 | 6.2832 | 129.201 | -51.316
[10 empty] | 36.1062 | 808.021 | 22.379 | 2160 | 2.57423 | 808.828 | 10 | 6.2832 | 128.729 | -51.494
[10 empty] | 34.9003 | 808.703 | 23.1718 | 2166 | 2.57598 | 809.456 | 10 | 6.2832 | 128.829 | -51.456
[10 empty] | 34.0025 | 813.248 | 23.9173 | 2171 | 2.59097 | 813.958 | 10 | 6.2832 | 129.545 | -51.186
[10 empty] | 34.1684 | 808.936 | 23.675 | 2177 | 2.57697 | 809.657 | 10 | 6.2832 | 128.861 | -51.444
[10 empty] | 36.2907 | 809.932 | 22.3179 | 2183 | 2.57983 | 810.745 | 10 | 6.2832 | 129.034 | -51.379
[10 empty] | 36.8418 | 811.159 | 22.0174 | 2190 | 2.58391 | 811.996 | 10 | 6.2832 | 129.233 | -51.304
[10 empty] | 35.8245 | 808.356 | 22.5643 | 2196 | 2.57511 | 809.15 | 10 | 6.2832 | 128.78 | -51.475
[10 empty] | 36.4387 | 811.022 | 22.2572 | 2202 | 2.58362 | 811.841 | 10 | 6.2832 | 129.208 | -51.313
[10 empty] | 34.8686 | 806.208 | 23.1213 | 2208 | 2.56834 | 806.961 | 10 | 6.2832 | 128.432 | -51.606
[10 empty] | 34.89 | 805.044 | 23.0738 | 2213 | 2.5645 | 805.799 | 10 | 6.2832 | 128.247 | -51.676
[10 empty] | 36.0203 | 806.1 | 22.3791 | 2219 | 2.56776 | 806.904 | 10 | 6.2832 | 128.422 | -51.609
[10 empty] | 37.6507 | 807.23 | 21.44 | 2225 | 2.57184 | 808.108 | 10 | 6.2832 | 128.614 | -51.537
[10 empty] | 36.6846 | 807.926 | 22.0236 | 2231 | 2.57336 | 808.758 | 10 | 6.2832 | 128.717 | -51.498
[10 empty] | 32.8438 | 806.267 | 24.5485 | 2236 | 2.56811 | 806.935 | 10 | 6.2832 | 128.427 | -51.607
[10 empty] | 36.0012 | 803.475 | 22.318 | 2242 | 2.55971 | 804.281 | 10 | 6.2832 | 128.005 | -51.767
[10 empty] | 37.4296 | 801.66 | 21.4178 | 2248 | 2.554 | 802.533 | 10 | 6.2832 | 127.727 | -51.872
[10 empty] | 34.6803 | 803.607 | 23.1719 | 2253 | 2.55995 | 804.355 | 10 | 6.2832 | 128.017 | -51.762
[10 empty] | 38.439 | 803.069 | 20.892 | 2259 | 2.55878 | 803.988 | 10 | 6.2832 | 127.958 | -51.784
[10 empty] | 32.6956 | 800.729 | 24.4904 | 2265 | 2.55004 | 801.397 | 10 | 6.2832 | 127.546 | -51.94
[10 empty] | 36.1658 | 802.766 | 22.1968 | 2271 | 2.55738 | 803.58 | 10 | 6.2832 | 127.893 | -51.809
[10 empty] | 34.3029 | 802.826 | 23.404 | 2277 | 2.55692 | 803.559 | 10 | 6.2832 | 127.89 | -51.81
[10 empty] | 34.1403 | 802.467 | 23.5049 | 2283 | 2.5561 | 803.193 | 10 | 6.2832 | 127.832 | -51.832
[10 empty] | 34.1826 | 801.157 | 23.4376 | 2289 | 2.55184 | 801.886 | 10 | 6.2832 | 127.624 | -51.91
[10 empty] | 34.6224 | 800.001 | 23.1064 | 2295 | 2.54823 | 800.75 | 10 | 6.2832 | 127.443 | -51.978
[10 empty] | 34.6562 | 800.781 | 23.1064 | 2300 | 2.55056 | 801.53 | 10 | 6.2832 | 127.567 | -51.932
[10 empty] | 39.3901 | 798.405 | 20.2692 | 2306 | 2.54385 | 799.376 | 10 | 6.2832 | 127.224 | -52.061
[10 empty] | 32.0609 | 799.349 | 24.9322 | 2311 | 2.54601 | 799.992 | 10 | 6.2832 | 127.322 | -52.024
[10 empty] | 34.304 | 799.42 | 23.304 | 2317 | 2.54619 | 800.156 | 10 | 6.2832 | 127.348 | -52.014
[10 empty] | 35.9092 | 800.33 | 22.2876 | 2323 | 2.54945 | 801.135 | 10 | 6.2832 | 127.504 | -51.955
[10 empty] | 35.7683 | 799.37 | 22.3485 | 2329 | 2.54648 | 800.169 | 10 | 6.2832 | 127.351 | -52.013
[10 empty] | 35.9207 | 799.496 | 22.2573 | 2335 | 2.547 | 800.303 | 10 | 6.2832 | 127.372 | -52.005
[10 empty] | 35.8495 | 797.914 | 22.2573 | 2341 | 2.54146 | 798.718 | 10 | 6.2832 | 127.12 | -52.1
[10 empty] | 30.9676 | 798.09 | 25.7718 | 2347 | 2.54187 | 798.691 | 10 | 6.2832 | 127.115 | -52.102
[10 empty] | 37.2331 | 796.604 | 21.3951 | 2352 | 2.53785 | 797.473 | 10 | 6.2832 | 126.921 | -52.175
[10 empty] | 33.4019 | 795.401 | 23.813 | 2358 | 2.53353 | 796.102 | 10 | 6.2832 | 126.703 | -52.257
[10 empty] | 34.0304 | 798.736 | 23.4712 | 2364 | 2.54432 | 799.46 | 10 | 6.2832 | 127.238 | -52.056
[10 empty] | 32.5751 | 797.133 | 24.4706 | 2370 | 2.53913 | 797.798 | 10 | 6.2832 | 126.973 | -52.155
[10 empty] | 34.4824 | 795.642 | 23.0739 | 2376 | 2.53336 | 796.389 | 10 | 6.2832 | 126.749 | -52.24
[10 empty] | 33.6719 | 793.74 | 23.5728 | 2381 | 2.52799 | 794.454 | 10 | 6.2832 | 126.441 | -52.356
[10 empty] | 35.6586 | 793.665 | 22.2573 | 2387 | 2.52823 | 794.466 | 10 | 6.2832 | 126.443 | -52.355
[10 empty] | 33.4722 | 794.298 | 23.7301 | 2393 | 2.53004 | 795.003 | 10 | 6.2832 | 126.528 | -52.323
[10 empty] | 35.2719 | 791.524 | 22.4407 | 2400 | 2.52146 | 792.309 | 10 | 6.2832 | 126.1 | -52.485
[10 empty] | 35.1856 | 795.042 | 22.5957 | 2406 | 2.53219 | 795.82 | 10 | 6.2832 | 126.658 | -52.274