## Protokoll_1
Parameter:
Auftrags-Nr. | : | ULMBE02684 6/1/2 | Länge [mm] | : | - | : | Frequenz [rad/s] | : | 6.2832 | G' | G'' | tan delta | Zeit | Drehmoment | G* | CMD Deform. | Frequenz | Eta* | Auf- bzw. Abbau | Zeit | Eta* | Auf- bzw. Abbau | Max.Skalierwert für Auf-/Abbau
Auftraggeber | : |  | Breite [mm] | : | - | : | Startfrequenz [rad/s] | : | - | Pa | Pa |  | s | g-cm | Pa | % | rad/s | Pa-s | % | s | Pa-s | %
Partie/Ansatz | : | MT190WT30Rundplatte | Höhe [mm] | : | - | : | Endfrequenz [rad/s] | : | - | 8.59691 | 600.547 | 69.8561 | 6 | 2.85872 | 600.608 | 15 | 6.2832 | 95.5895 | 0 | 6 | 95.5895 | 0 | 100
Bemerkung | : | Rundplatte 25x1,7mm | Durchmesser [mm] | : | - | : | Deformation [%] | : | 15 | 21.6581 | 580.03 | 26.7812 | 12 | 2.76111 | 580.435 | 15 | 6.2832 | 92.3788 | -3.3589 | 300 | 48.7909 | -48.95767
Prüfer | : | 21931 | Temperatur [°C] | : | 240 | : | Startdeformation [%] | : | - | 5.2879 | 558.021 | 105.528 | 18 | 2.65517 | 558.046 | 15 | 6.2832 | 88.8155 | -7.0866 | 600 | 37.5558 | -60.711
Prüfdatum | : | 2013-11-11 14:56 | Starttemperatur [°C] | : | - | : | Enddeformation [%] | : | - | 9.88279 | 555.588 | 56.2178 | 26 | 2.64403 | 555.676 | 15 | 6.2832 | 88.4383 | -7.4812 | 900 | 31.3049 | -67.25066
|  |  | Endtemperatur [°C] | : | - | : | Spalt [mm] | : | 1,5 | 11.3311 | 529.57 | 46.736 | 33 | 2.52012 | 529.691 | 15 | 6.2832 | 84.3027 | -11.808 | 1200 | 27.39423 | -71.34184
[6 empty] | : |  |  |  | 11.2189 | 531.53 | 47.3781 | 39 | 2.52957 | 531.648 | 15 | 6.2832 | 84.6142 | -11.482 | 1500 | 24.20312 | -74.68
[6 empty] | : |  |  |  | 13.6425 | 506.207 | 37.1052 | 44 | 2.40939 | 506.391 | 15 | 6.2832 | 80.5944 | -15.687 | 1800 | 21.33448 | -77.681
[6 empty] | : |  |  |  | 7.64062 | 504.251 | 65.9961 | 52 | 2.39936 | 504.309 | 15 | 6.2832 | 80.2631 | -16.034
[10 empty] | 15.6771 | 493.093 | 31.4531 | 57 | 2.347 | 493.342 | 15 | 6.2832 | 78.5176 | -17.86
[10 empty] | 8.46259 | 484.024 | 57.1957 | 64 | 2.3035 | 484.098 | 15 | 6.2832 | 77.0463 | -19.399
[10 empty] | 5.02133 | 461.13 | 91.8344 | 73 | 2.19429 | 461.158 | 15 | 6.2832 | 73.3953 | -23.218
[10 empty] | 17.4226 | 464.728 | 26.6738 | 78 | 2.21266 | 465.054 | 15 | 6.2832 | 74.0155 | -22.569
[10 empty] | 3.10684 | 462.103 | 148.738 | 87 | 2.19878 | 462.113 | 15 | 6.2832 | 73.5474 | -23.059
[10 empty] | 11.5445 | 447.395 | 38.7539 | 92 | 2.12963 | 447.544 | 15 | 6.2832 | 71.2287 | -25.485
[10 empty] | 2.22985 | 446.277 | 200.138 | 97 | 2.12362 | 446.282 | 15 | 6.2832 | 71.0278 | -25.695
[10 empty] | 6.04924 | 435.872 | 72.0539 | 105 | 2.07417 | 435.914 | 15 | 6.2832 | 69.3776 | -27.421
[10 empty] | 3.91501 | 433.778 | 110.799 | 110 | 2.0642 | 433.796 | 15 | 6.2832 | 69.0405 | -27.774
[10 empty] | -4.4376 | 421.107 | -94.894 | 115 | 2.00362 | 421.13 | 15 | 6.2832 | 67.0247 | -29.883
[10 empty] | 6.34717 | 405.664 | 63.9126 | 120 | 1.93033 | 405.714 | 15 | 6.2832 | 64.5712 | -32.45
[10 empty] | 11.3836 | 426.911 | 37.5023 | 126 | 2.0319 | 427.063 | 15 | 6.2832 | 67.969 | -28.895
[10 empty] | 4.90168 | 412.603 | 84.1758 | 131 | 1.96344 | 412.632 | 15 | 6.2832 | 65.6722 | -31.298
[10 empty] | 1.40301 | 408.055 | 290.843 | 137 | 1.94158 | 408.058 | 15 | 6.2832 | 64.9442 | -32.059
[10 empty] | 10.158 | 390.044 | 38.3976 | 145 | 1.85659 | 390.176 | 15 | 6.2832 | 62.0983 | -35.037
[10 empty] | 5.54543 | 393.613 | 70.9798 | 151 | 1.87304 | 393.652 | 15 | 6.2832 | 62.6516 | -34.458
[10 empty] | 5.13116 | 394.474 | 76.8783 | 156 | 1.87735 | 394.508 | 15 | 6.2832 | 62.7877 | -34.315
[10 empty] | 11.6029 | 386.036 | 33.2706 | 161 | 1.83796 | 386.211 | 15 | 6.2832 | 61.4672 | -35.697
[10 empty] | 2.95903 | 374.157 | 126.446 | 168 | 1.78047 | 374.169 | 15 | 6.2832 | 59.5506 | -37.702
[10 empty] | -2.1526 | 373.473 | -173.5 | 173 | 1.77723 | 373.479 | 15 | 6.2832 | 59.4408 | -37.817
[10 empty] | 9.1565 | 362.94 | 39.6374 | 179 | 1.72741 | 363.056 | 15 | 6.2832 | 57.782 | -39.552
[10 empty] | -5.0789 | 365.366 | -71.938 | 187 | 1.73875 | 365.401 | 15 | 6.2832 | 58.1552 | -39.162
[10 empty] | -0.3359 | 368.407 | -1096.7 | 192 | 1.75301 | 368.407 | 15 | 6.2832 | 58.6336 | -38.661
[10 empty] | 7.70794 | 358.163 | 46.4667 | 198 | 1.70444 | 358.246 | 15 | 6.2832 | 57.0165 | -40.353
[10 empty] | 1.60078 | 362.959 | 226.739 | 203 | 1.72715 | 362.963 | 15 | 6.2832 | 57.7671 | -39.568
[10 empty] | -7.7364 | 350.599 | -45.318 | 208 | 1.66846 | 350.684 | 15 | 6.2832 | 55.813 | -41.612
[10 empty] | 9.61215 | 344.726 | 35.8636 | 213 | 1.64088 | 344.86 | 15 | 6.2832 | 54.8861 | -42.582
[10 empty] | 19.7688 | 343.739 | 17.388 | 219 | 1.6379 | 344.307 | 15 | 6.2832 | 54.798 | -42.674
[10 empty] | 2.6654 | 343.814 | 128.992 | 225 | 1.63595 | 343.825 | 15 | 6.2832 | 54.7212 | -42.754
[10 empty] | -1.1197 | 346.464 | -309.42 | 230 | 1.64852 | 346.466 | 15 | 6.2832 | 55.1416 | -42.314
[10 empty] | 0.03999 | 330.19 | 8256.62 | 236 | 1.5712 | 330.19 | 15 | 6.2832 | 52.5512 | -45.024
[10 empty] | 0.38274 | 326.858 | 854.003 | 242 | 1.55522 | 326.858 | 15 | 6.2832 | 52.0209 | -45.579
[10 empty] | 4.37939 | 333.401 | 76.1296 | 247 | 1.58653 | 333.43 | 15 | 6.2832 | 53.0669 | -44.485
[10 empty] | 1.42677 | 323.866 | 226.993 | 252 | 1.54088 | 323.869 | 15 | 6.2832 | 51.5452 | -46.077
[10 empty] | 4.92489 | 328.397 | 66.6811 | 257 | 1.5626 | 328.434 | 15 | 6.2832 | 52.2718 | -45.316
[10 empty] | 6.45337 | 319.227 | 49.4667 | 263 | 1.51887 | 319.292 | 15 | 6.2832 | 50.8168 | -46.839
[10 empty] | 5.31609 | 323.545 | 60.8614 | 268 | 1.53962 | 323.588 | 15 | 6.2832 | 51.5005 | -46.123
[10 empty] | 5.01119 | 323.071 | 64.4699 | 273 | 1.53715 | 323.11 | 15 | 6.2832 | 51.4244 | -46.203
[10 empty] | -1.257 | 309.395 | -246.13 | 278 | 1.47222 | 309.397 | 15 | 6.2832 | 49.242 | -48.486
[10 empty] | 0.33909 | 313.94 | 925.842 | 284 | 1.49356 | 313.94 | 15 | 6.2832 | 49.9649 | -47.73
[10 empty] | 9.34785 | 310.474 | 33.2134 | 290 | 1.47793 | 310.614 | 15 | 6.2832 | 49.4357 | -48.283
[10 empty] | -8.9058 | 311.792 | -35.01 | 295 | 1.48391 | 311.919 | 15 | 6.2832 | 49.6434 | -48.066
[13 empty] | 300 |  |  |  |  | 48.7909 | -48.95767
[10 empty] | 6.09536 | 305.431 | 50.1088 | 301 | 1.45356 | 305.492 | 15 | 6.2832 | 48.6204 | -49.136
[10 empty] | 4.06201 | 299.55 | 73.7444 | 307 | 1.42531 | 299.578 | 15 | 6.2832 | 47.6792 | -50.121
[10 empty] | 10.5554 | 306.435 | 29.0312 | 315 | 1.45884 | 306.617 | 15 | 6.2832 | 48.7995 | -48.949
[10 empty] | 8.19403 | 302.889 | 36.9646 | 321 | 1.44167 | 303 | 15 | 6.2832 | 48.2238 | -49.551
[10 empty] | 1.16607 | 302.648 | 259.545 | 326 | 1.44 | 302.651 | 15 | 6.2832 | 48.1682 | -49.609
[10 empty] | 11.1262 | 304.994 | 27.4122 | 333 | 1.45193 | 305.197 | 15 | 6.2832 | 48.5734 | -49.185
[10 empty] | 6.853 | 299.267 | 43.6694 | 338 | 1.4242 | 299.345 | 15 | 6.2832 | 47.6421 | -50.16
[10 empty] | 3.26006 | 296.546 | 90.9634 | 344 | 1.41108 | 296.564 | 15 | 6.2832 | 47.1996 | -50.623
[10 empty] | 0.6855 | 298.466 | 435.397 | 350 | 1.42006 | 298.467 | 15 | 6.2832 | 47.5024 | -50.306
[10 empty] | 2.69213 | 291.911 | 108.431 | 355 | 1.38907 | 291.923 | 15 | 6.2832 | 46.4608 | -51.395
[10 empty] | -2.5379 | 285.518 | -112.5 | 363 | 1.35857 | 285.529 | 15 | 6.2832 | 45.4432 | -52.46
[10 empty] | 2.61426 | 288.659 | 110.417 | 368 | 1.37341 | 288.67 | 15 | 6.2832 | 45.9432 | -51.937
[10 empty] | 1.74044 | 290.695 | 167.024 | 373 | 1.38304 | 290.7 | 15 | 6.2832 | 46.2662 | -51.599
[10 empty] | 3.41573 | 292.837 | 85.7319 | 378 | 1.39315 | 292.857 | 15 | 6.2832 | 46.6095 | -51.24
[10 empty] | 14.1827 | 286.863 | 20.2263 | 385 | 1.36645 | 287.213 | 15 | 6.2832 | 45.7113 | -52.18
[10 empty] | -5.7084 | 280.877 | -49.204 | 390 | 1.33668 | 280.935 | 15 | 6.2832 | 44.712 | -53.225
[10 empty] | -4.6301 | 277.689 | -59.975 | 395 | 1.32149 | 277.728 | 15 | 6.2832 | 44.2016 | -53.759
[10 empty] | 2.38239 | 270.995 | 113.75 | 401 | 1.2893 | 271.006 | 15 | 6.2832 | 43.1318 | -54.878
[10 empty] | -1.1721 | 282.683 | -241.18 | 406 | 1.34505 | 282.686 | 15 | 6.2832 | 44.9907 | -52.933
[10 empty] | 4.78805 | 271.112 | 56.6226 | 411 | 1.28997 | 271.154 | 15 | 6.2832 | 43.1553 | -54.853
[10 empty] | -2.1663 | 272.663 | -125.86 | 417 | 1.29726 | 272.672 | 15 | 6.2832 | 43.3969 | -54.601
[10 empty] | 4.69222 | 281.508 | 59.9947 | 422 | 1.33977 | 281.547 | 15 | 6.2832 | 44.8095 | -53.123
[10 empty] | 6.21186 | 259.723 | 41.8109 | 427 | 1.23598 | 259.797 | 15 | 6.2832 | 41.3479 | -56.744
[10 empty] | -5.4137 | 271.241 | -50.102 | 433 | 1.29085 | 271.295 | 15 | 6.2832 | 43.1778 | -54.83
[10 empty] | 9.01836 | 267.665 | 29.68 | 438 | 1.274 | 267.816 | 15 | 6.2832 | 42.6242 | -55.409
[10 empty] | 8.96669 | 278.114 | 31.0163 | 444 | 1.32391 | 278.258 | 15 | 6.2832 | 44.286 | -53.671
[10 empty] | -2.2171 | 261.88 | -118.12 | 449 | 1.2461 | 261.89 | 15 | 6.2832 | 41.6809 | -56.396
[10 empty] | 13.6431 | 257.88 | 18.9018 | 455 | 1.2286 | 258.24 | 15 | 6.2832 | 41.1001 | -57.004
[10 empty] | 3.19397 | 275.643 | 86.3008 | 460 | 1.31152 | 275.661 | 15 | 6.2832 | 43.8727 | -54.103
[10 empty] | -11.853 | 252.994 | -21.345 | 466 | 1.20528 | 253.272 | 15 | 6.2832 | 40.3093 | -57.831
[10 empty] | 7.15077 | 269.998 | 37.7579 | 471 | 1.28496 | 270.093 | 15 | 6.2832 | 42.9865 | -55.03
[10 empty] | -7.7635 | 249.305 | -32.112 | 476 | 1.18685 | 249.426 | 15 | 6.2832 | 39.6972 | -58.471
[10 empty] | 0.29739 | 252.98 | 850.668 | 482 | 1.20371 | 252.98 | 15 | 6.2832 | 40.263 | -57.879
[10 empty] | 4.96168 | 256.023 | 51.6 | 487 | 1.21828 | 256.071 | 15 | 6.2832 | 40.7548 | -57.365
[10 empty] | -7.7743 | 251.63 | -32.367 | 493 | 1.19776 | 251.75 | 15 | 6.2832 | 40.0672 | -58.084
[10 empty] | 10.8182 | 256.359 | 23.6971 | 498 | 1.22064 | 256.587 | 15 | 6.2832 | 40.837 | -57.279
[10 empty] | -0.3052 | 249.495 | -817.35 | 503 | 1.187 | 249.496 | 15 | 6.2832 | 39.7083 | -58.46
[10 empty] | -2.2059 | 242.432 | -109.9 | 508 | 1.15344 | 242.442 | 15 | 6.2832 | 38.5858 | -59.634
[10 empty] | 6.70914 | 263.043 | 39.2067 | 514 | 1.25166 | 263.129 | 15 | 6.2832 | 41.8781 | -56.19
[10 empty] | 3.72011 | 249.313 | 67.0178 | 519 | 1.18636 | 249.341 | 15 | 6.2832 | 39.6838 | -58.485
[10 empty] | -1.7742 | 252.687 | -142.43 | 525 | 1.20231 | 252.693 | 15 | 6.2832 | 40.2172 | -57.927
[10 empty] | -0.0453 | 240.774 | -5318.8 | 530 | 1.14572 | 240.774 | 15 | 6.2832 | 38.3203 | -59.912
[10 empty] | 0.51114 | 239.85 | 469.243 | 535 | 1.14105 | 239.85 | 15 | 6.2832 | 38.1733 | -60.065
[10 empty] | 1.63746 | 245.604 | 149.991 | 541 | 1.16857 | 245.61 | 15 | 6.2832 | 39.0899 | -59.107
[10 empty] | -2.8066 | 248.482 | -88.535 | 546 | 1.18219 | 248.497 | 15 | 6.2832 | 39.5495 | -58.626
[10 empty] | 0.10579 | 240.407 | 2272.4 | 552 | 1.14385 | 240.407 | 15 | 6.2832 | 38.2619 | -59.973
[10 empty] | 2.20212 | 243.885 | 110.75 | 557 | 1.16029 | 243.895 | 15 | 6.2832 | 38.817 | -59.392
[10 empty] | -2.3419 | 241.64 | -103.18 | 563 | 1.14968 | 241.652 | 15 | 6.2832 | 38.46 | -59.766
[10 empty] | 0.63074 | 240.775 | 381.736 | 568 | 1.14545 | 240.776 | 15 | 6.2832 | 38.3205 | -59.911
[10 empty] | 3.21428 | 238.376 | 74.1616 | 574 | 1.13408 | 238.398 | 15 | 6.2832 | 37.9421 | -60.307
[10 empty] | 1.14421 | 246.846 | 215.735 | 579 | 1.17435 | 246.849 | 15 | 6.2832 | 39.2871 | -58.9
[10 empty] | -3.1965 | 243.83 | -76.28 | 584 | 1.16018 | 243.851 | 15 | 6.2832 | 38.81 | -59.399
[10 empty] | 1.22139 | 239.069 | 195.735 | 589 | 1.13735 | 239.072 | 15 | 6.2832 | 38.0494 | -60.195
[10 empty] | -1.1532 | 232.935 | -201.98 | 595 | 1.10825 | 232.938 | 15 | 6.2832 | 37.0731 | -61.216
[10 empty] | 7.71393 | 235.845 | 30.5739 | 600 | 1.12268 | 235.971 | 15 | 6.2832 | 37.5558 | -60.711
[10 empty] | 7.72195 | 230.835 | 29.8934 | 606 | 1.09878 | 230.964 | 15 | 6.2832 | 36.759 | -61.545
[10 empty] | 7.97816 | 235.051 | 29.4618 | 612 | 1.11869 | 235.187 | 15 | 6.2832 | 37.431 | -60.842
[10 empty] | 4.24161 | 231.875 | 54.6668 | 617 | 1.10333 | 231.914 | 15 | 6.2832 | 36.9102 | -61.387
[10 empty] | -1.8182 | 236.234 | -129.93 | 622 | 1.12391 | 236.241 | 15 | 6.2832 | 37.5988 | -60.666
[10 empty] | 5.67138 | 228.333 | 40.2606 | 628 | 1.08674 | 228.403 | 15 | 6.2832 | 36.3514 | -61.971
[10 empty] | 13.527 | 227.541 | 16.8212 | 633 | 1.0844 | 227.943 | 15 | 6.2832 | 36.2782 | -62.048
[10 empty] | -2.4934 | 231.668 | -92.914 | 639 | 1.10231 | 231.682 | 15 | 6.2832 | 36.8732 | -61.426
[10 empty] | 5.48864 | 224.295 | 40.8654 | 644 | 1.0672 | 224.362 | 15 | 6.2832 | 35.7083 | -62.644
[10 empty] | -5.7144 | 216.077 | -37.812 | 650 | 1.02831 | 216.152 | 15 | 6.2832 | 34.4016 | -64.011
[10 empty] | -5.1858 | 222.869 | -42.977 | 655 | 1.0605 | 222.929 | 15 | 6.2832 | 35.4802 | -62.883
[10 empty] | -1.3899 | 225.133 | -161.97 | 661 | 1.0712 | 225.137 | 15 | 6.2832 | 35.8316 | -62.515
[10 empty] | 4.81488 | 215.619 | 44.7818 | 666 | 1.02595 | 215.673 | 15 | 6.2832 | 34.3253 | -64.091
[10 empty] | 1.81658 | 221.897 | 122.151 | 672 | 1.05551 | 221.905 | 15 | 6.2832 | 35.3171 | -63.053
[10 empty] | 13.711 | 225.46 | 16.4437 | 677 | 1.07443 | 225.877 | 15 | 6.2832 | 35.9493 | -62.392
[10 empty] | -6.8656 | 232.769 | -33.903 | 682 | 1.10796 | 232.87 | 15 | 6.2832 | 37.0624 | -61.228
[10 empty] | 7.42726 | 223.554 | 30.0991 | 688 | 1.06408 | 223.677 | 15 | 6.2832 | 35.5993 | -62.758
[10 empty] | 11.3469 | 213.587 | 18.8235 | 693 | 1.01744 | 213.889 | 15 | 6.2832 | 34.0413 | -64.388
[10 empty] | 0.89649 | 223.087 | 248.845 | 698 | 1.06123 | 223.088 | 15 | 6.2832 | 35.5055 | -62.856
[10 empty] | -3.4006 | 219.178 | -64.453 | 704 | 1.04283 | 219.204 | 15 | 6.2832 | 34.8873 | -63.503
[10 empty] | 1.05444 | 211.251 | 200.344 | 709 | 1.00493 | 211.254 | 15 | 6.2832 | 33.622 | -64.827
[10 empty] | 12.2524 | 226.9 | 18.5189 | 714 | 1.08085 | 227.231 | 15 | 6.2832 | 36.1648 | -62.167
[10 empty] | 0.31129 | 223.292 | 717.314 | 720 | 1.06236 | 223.292 | 15 | 6.2832 | 35.538 | -62.822
[10 empty] | 3.09664 | 215.148 | 69.4779 | 725 | 1.02356 | 215.17 | 15 | 6.2832 | 34.2453 | -64.175
[10 empty] | 2.19786 | 205.133 | 93.3331 | 730 | 0.97592 | 205.145 | 15 | 6.2832 | 32.6497 | -65.844
[10 empty] | 0.19235 | 213.098 | 1107.87 | 736 | 1.01368 | 213.098 | 15 | 6.2832 | 33.9155 | -64.52
[10 empty] | -1.0854 | 222.652 | -205.13 | 741 | 1.0593 | 222.655 | 15 | 6.2832 | 35.4365 | -62.928
[10 empty] | 9.06986 | 201.762 | 22.2453 | 747 | 0.96085 | 201.966 | 15 | 6.2832 | 32.1438 | -66.373
[10 empty] | 8.74278 | 206.054 | 23.5684 | 753 | 0.98102 | 206.239 | 15 | 6.2832 | 32.8238 | -65.662
[10 empty] | 4.40847 | 211.3 | 47.9304 | 758 | 1.00537 | 211.346 | 15 | 6.2832 | 33.6366 | -64.811
[10 empty] | -3.364 | 200.931 | -59.729 | 764 | 0.95601 | 200.959 | 15 | 6.2832 | 31.9835 | -66.541
[10 empty] | 7.34215 | 207.403 | 28.2483 | 769 | 0.9872 | 207.533 | 15 | 6.2832 | 33.0298 | -65.446
[10 empty] | 0.61347 | 214.777 | 350.102 | 775 | 1.02172 | 214.778 | 15 | 6.2832 | 34.1829 | -64.24
[10 empty] | -4.4719 | 207.971 | -46.507 | 780 | 0.98959 | 208.019 | 15 | 6.2832 | 33.1072 | -65.365
[10 empty] | 7.95252 | 202.918 | 25.5162 | 785 | 0.96607 | 203.073 | 15 | 6.2832 | 32.32 | -66.189
[10 empty] | 2.26749 | 214.985 | 94.8119 | 791 | 1.02266 | 214.997 | 15 | 6.2832 | 34.2177 | -64.203
[10 empty] | 0.69436 | 211.533 | 304.645 | 796 | 1.00621 | 211.534 | 15 | 6.2832 | 33.6667 | -64.78
[10 empty] | 1.62962 | 194.627 | 119.431 | 802 | 0.92589 | 194.633 | 15 | 6.2832 | 30.9768 | -67.594
[10 empty] | 0.63811 | 206.006 | 322.839 | 807 | 0.97994 | 206.007 | 15 | 6.2832 | 32.7869 | -65.7
[10 empty] | 0.57054 | 207.495 | 363.684 | 812 | 0.987 | 207.495 | 15 | 6.2832 | 33.0238 | -65.452
[10 empty] | 4.45308 | 206.043 | 46.2698 | 817 | 0.98029 | 206.091 | 15 | 6.2832 | 32.8003 | -65.686
[10 empty] | 3.21519 | 203.58 | 63.318 | 823 | 0.96854 | 203.605 | 15 | 6.2832 | 32.4047 | -66.1
[10 empty] | 2.60394 | 197.777 | 75.9527 | 828 | 0.94095 | 197.794 | 15 | 6.2832 | 31.4798 | -67.068
[10 empty] | 0.00591 | 197.482 | 33389 | 834 | 0.93942 | 197.482 | 15 | 6.2832 | 31.4302 | -67.12
[10 empty] | -1.3018 | 204.159 | -156.83 | 839 | 0.9712 | 204.163 | 15 | 6.2832 | 32.4934 | -66.007
[10 empty] | 6.63892 | 208.4 | 31.3906 | 845 | 0.99175 | 208.505 | 15 | 6.2832 | 33.1846 | -65.284
[10 empty] | 5.40384 | 204.94 | 37.925 | 850 | 0.97513 | 205.012 | 15 | 6.2832 | 32.6285 | -65.866
[10 empty] | 3.64117 | 199.165 | 54.6982 | 858 | 0.94751 | 199.199 | 15 | 6.2832 | 31.7034 | -66.834
[10 empty] | 4.50902 | 191.521 | 42.4751 | 864 | 0.91131 | 191.574 | 15 | 6.2832 | 30.4899 | -68.103
[10 empty] | -0.1621 | 199.876 | -1233.1 | 869 | 0.95091 | 199.876 | 15 | 6.2832 | 31.8112 | -66.721
[10 empty] | 4.46045 | 195.01 | 43.7199 | 874 | 0.92798 | 195.061 | 15 | 6.2832 | 31.0449 | -67.523
[10 empty] | 3.0755 | 198.369 | 64.4997 | 880 | 0.94368 | 198.393 | 15 | 6.2832 | 31.5751 | -66.968
[10 empty] | -0.1813 | 193.884 | -1069.2 | 885 | 0.92216 | 193.884 | 15 | 6.2832 | 30.8576 | -67.719
[10 empty] | 4.38519 | 196.279 | 44.7596 | 891 | 0.93381 | 196.328 | 15 | 6.2832 | 31.2465 | -67.312
[10 empty] | 3.33665 | 199.134 | 59.6809 | 896 | 0.94733 | 199.162 | 15 | 6.2832 | 31.6975 | -66.84
[13 empty] | 900 |  |  |  |  | 31.3049 | -67.25066
[10 empty] | 2.27484 | 195.449 | 85.9174 | 902 | 0.92986 | 195.462 | 15 | 6.2832 | 31.1086 | -67.456
[10 empty] | 6.66741 | 195.35 | 29.2993 | 907 | 0.9297 | 195.464 | 15 | 6.2832 | 31.109 | -67.456
[10 empty] | 1.47763 | 196.843 | 133.215 | 913 | 0.93633 | 196.848 | 15 | 6.2832 | 31.3293 | -67.225
[10 empty] | 8.84644 | 192.945 | 21.8105 | 919 | 0.91878 | 193.148 | 15 | 6.2832 | 30.7404 | -67.841
[10 empty] | 9.45023 | 190.137 | 20.1198 | 924 | 0.9055 | 190.371 | 15 | 6.2832 | 30.2985 | -68.304
[10 empty] | 6.45679 | 184.349 | 28.5512 | 930 | 0.87728 | 184.462 | 15 | 6.2832 | 29.358 | -69.287
[10 empty] | 16.1347 | 189.772 | 11.7617 | 935 | 0.90576 | 190.456 | 15 | 6.2832 | 30.312 | -68.289
[10 empty] | 5.64606 | 180.761 | 32.0155 | 941 | 0.86016 | 180.85 | 15 | 6.2832 | 28.783 | -69.889
[10 empty] | 7.25221 | 201.128 | 27.7333 | 946 | 0.95723 | 201.259 | 15 | 6.2832 | 32.0312 | -66.491
[10 empty] | -6.4784 | 202.443 | -31.249 | 951 | 0.96338 | 202.547 | 15 | 6.2832 | 32.2362 | -66.276
[10 empty] | 5.95335 | 189.91 | 31.8997 | 957 | 0.90387 | 190.003 | 15 | 6.2832 | 30.2399 | -68.365
[10 empty] | -4.5746 | 186.234 | -40.71 | 962 | 0.88604 | 186.29 | 15 | 6.2832 | 29.6488 | -68.983
[10 empty] | 7.24734 | 185.898 | 25.6506 | 968 | 0.88487 | 186.04 | 15 | 6.2832 | 29.609 | -69.025
[10 empty] | -1.1248 | 191.277 | -170.06 | 973 | 0.90991 | 191.28 | 15 | 6.2832 | 30.4431 | -68.152
[10 empty] | 5.49826 | 190.136 | 34.5812 | 979 | 0.90471 | 190.216 | 15 | 6.2832 | 30.2737 | -68.329
[10 empty] | -0.828 | 195.723 | -236.38 | 984 | 0.93101 | 195.724 | 15 | 6.2832 | 31.1504 | -67.412
[10 empty] | 8.95042 | 175.564 | 19.6152 | 990 | 0.83611 | 175.792 | 15 | 6.2832 | 27.9782 | -70.731
[10 empty] | 8.09518 | 179.699 | 22.1982 | 995 | 0.8556 | 179.881 | 15 | 6.2832 | 28.6288 | -70.05
[10 empty] | 0.59156 | 181.558 | 306.913 | 1001 | 0.8636 | 181.559 | 15 | 6.2832 | 28.8959 | -69.771
[10 empty] | 3.72443 | 186.796 | 50.1543 | 1006 | 0.88865 | 186.833 | 15 | 6.2832 | 29.7354 | -68.893
[10 empty] | -4.4079 | 184.484 | -41.853 | 1012 | 0.8777 | 184.537 | 15 | 6.2832 | 29.3698 | -69.275
[10 empty] | 3.24909 | 183.792 | 56.5672 | 1017 | 0.87432 | 183.821 | 15 | 6.2832 | 29.2559 | -69.394
[10 empty] | 2.47116 | 180.269 | 72.9489 | 1022 | 0.85748 | 180.286 | 15 | 6.2832 | 28.6933 | -69.983
[10 empty] | -5.3255 | 183.876 | -34.527 | 1028 | 0.87506 | 183.953 | 15 | 6.2832 | 29.2769 | -69.372
[10 empty] | -1.942 | 179.107 | -92.23 | 1033 | 0.85206 | 179.117 | 15 | 6.2832 | 28.5073 | -70.177
[10 empty] | 8.29367 | 187.657 | 22.6265 | 1039 | 0.89346 | 187.84 | 15 | 6.2832 | 29.8956 | -68.725
[10 empty] | -2.5015 | 183.453 | -73.336 | 1044 | 0.87263 | 183.47 | 15 | 6.2832 | 29.2001 | -69.453
[10 empty] | -8.7076 | 177.425 | -20.376 | 1050 | 0.845 | 177.639 | 15 | 6.2832 | 28.272 | -70.424
[10 empty] | -0.1865 | 172.829 | -926.46 | 1055 | 0.82206 | 172.829 | 15 | 6.2832 | 27.5065 | -71.224
[10 empty] | 4.51815 | 178.952 | 39.6074 | 1061 | 0.85134 | 179.009 | 15 | 6.2832 | 28.4901 | -70.195
[10 empty] | 5.91201 | 173.979 | 29.428 | 1066 | 0.828 | 174.079 | 15 | 6.2832 | 27.7055 | -71.016
[10 empty] | -0.3628 | 177.773 | -489.99 | 1072 | 0.84556 | 177.774 | 15 | 6.2832 | 28.2935 | -70.401
[10 empty] | -5.5857 | 178.635 | -31.981 | 1077 | 0.85009 | 178.722 | 15 | 6.2832 | 28.4445 | -70.243
[10 empty] | 12.0774 | 177.743 | 14.717 | 1083 | 0.84733 | 178.152 | 15 | 6.2832 | 28.3538 | -70.338
[10 empty] | -1.7375 | 177.427 | -102.12 | 1088 | 0.84392 | 177.435 | 15 | 6.2832 | 28.2396 | -70.457
[10 empty] | 9.33432 | 173.606 | 18.5987 | 1095 | 0.82697 | 173.857 | 15 | 6.2832 | 27.6701 | -71.053
[10 empty] | -10.677 | 174.987 | -16.389 | 1101 | 0.83385 | 175.313 | 15 | 6.2832 | 27.9018 | -70.811
[10 empty] | 5.33354 | 176.107 | 33.0188 | 1106 | 0.83795 | 176.188 | 15 | 6.2832 | 28.0411 | -70.665
[10 empty] | -1.9619 | 181.176 | -92.347 | 1111 | 0.86177 | 181.187 | 15 | 6.2832 | 28.8367 | -69.833
[10 empty] | 4.97836 | 170.485 | 34.2451 | 1116 | 0.81117 | 170.557 | 15 | 6.2832 | 27.145 | -71.603
[10 empty] | 4.93075 | 164.332 | 33.328 | 1122 | 0.78191 | 164.406 | 15 | 6.2832 | 26.1659 | -72.627
[10 empty] | 3.8431 | 175.585 | 45.6884 | 1127 | 0.83532 | 175.627 | 15 | 6.2832 | 27.9518 | -70.758
[10 empty] | -5.3857 | 187.146 | -34.749 | 1133 | 0.89057 | 187.223 | 15 | 6.2832 | 29.7974 | -68.828
[10 empty] | 8.15832 | 173.055 | 21.2121 | 1138 | 0.82398 | 173.247 | 15 | 6.2832 | 27.573 | -71.155
[10 empty] | 9.166 | 183.301 | 19.9979 | 1143 | 0.87293 | 183.53 | 15 | 6.2832 | 29.2096 | -69.443
[10 empty] | 2.1247 | 171.045 | 80.5033 | 1149 | 0.81353 | 171.058 | 15 | 6.2832 | 27.2247 | -71.519
[10 empty] | 12.7333 | 170.212 | 13.3675 | 1154 | 0.81181 | 170.688 | 15 | 6.2832 | 27.1657 | -71.581
[10 empty] | 11.0772 | 177.334 | 16.0089 | 1160 | 0.84497 | 177.679 | 15 | 6.2832 | 28.2784 | -70.417
[10 empty] | -3.6231 | 166.47 | -45.947 | 1168 | 0.79196 | 166.509 | 15 | 6.2832 | 26.5006 | -72.277
[10 empty] | 8.49112 | 171.124 | 20.1533 | 1174 | 0.81489 | 171.334 | 15 | 6.2832 | 27.2687 | -71.473
[10 empty] | 4.95936 | 175.132 | 35.3135 | 1179 | 0.83328 | 175.202 | 15 | 6.2832 | 27.8843 | -70.829
[10 empty] | 2.26246 | 168.872 | 74.641 | 1185 | 0.80327 | 168.887 | 15 | 6.2832 | 26.8792 | -71.881
[10 empty] | 4.96757 | 171.367 | 34.4972 | 1190 | 0.81547 | 171.439 | 15 | 6.2832 | 27.2853 | -71.456
[10 empty] | 9.55882 | 165.849 | 17.3504 | 1195 | 0.79 | 166.124 | 15 | 6.2832 | 26.4394 | -72.341
[13 empty] | 1200 |  |  |  |  | 27.39423 | -71.34184
[10 empty] | 11.6441 | 172.932 | 14.8515 | 1201 | 0.82435 | 173.324 | 15 | 6.2832 | 27.5852 | -71.142
[10 empty] | 1.79952 | 165.396 | 91.9109 | 1206 | 0.78661 | 165.406 | 15 | 6.2832 | 26.3251 | -72.46
[10 empty] | 8.47755 | 166.545 | 19.6455 | 1212 | 0.79309 | 166.761 | 15 | 6.2832 | 26.5408 | -72.235
[10 empty] | 12.1719 | 164.18 | 13.4884 | 1217 | 0.78306 | 164.631 | 15 | 6.2832 | 26.2017 | -72.589
[10 empty] | 2.32657 | 169.19 | 72.7209 | 1223 | 0.80478 | 169.206 | 15 | 6.2832 | 26.9299 | -71.828
[10 empty] | 4.68995 | 166.108 | 35.418 | 1228 | 0.79047 | 166.175 | 15 | 6.2832 | 26.4474 | -72.332
[10 empty] | 3.10024 | 167.906 | 54.1589 | 1234 | 0.79878 | 167.935 | 15 | 6.2832 | 26.7275 | -72.039
[10 empty] | 0.38673 | 165.631 | 428.289 | 1239 | 0.7877 | 165.631 | 15 | 6.2832 | 26.361 | -72.423
[10 empty] | 2.70427 | 177.525 | 65.6462 | 1244 | 0.84449 | 177.546 | 15 | 6.2832 | 28.2572 | -70.439
[10 empty] | 6.882 | 166.453 | 24.1866 | 1250 | 0.79236 | 166.595 | 15 | 6.2832 | 26.5143 | -72.262
[10 empty] | 1.5707 | 161.624 | 102.9 | 1258 | 0.76872 | 161.632 | 15 | 6.2832 | 25.7245 | -73.089
[10 empty] | 0.52102 | 162.793 | 312.45 | 1263 | 0.77424 | 162.794 | 15 | 6.2832 | 25.9093 | -72.895
[10 empty] | 1.54334 | 166.928 | 108.161 | 1269 | 0.79403 | 166.935 | 15 | 6.2832 | 26.5685 | -72.206
[10 empty] | 10.5779 | 163.388 | 15.4462 | 1274 | 0.77862 | 163.73 | 15 | 6.2832 | 26.0584 | -72.739
[10 empty] | 3.27902 | 165.049 | 50.3348 | 1279 | 0.78521 | 165.081 | 15 | 6.2832 | 26.2734 | -72.514
[10 empty] | 4.30992 | 176.696 | 40.9975 | 1285 | 0.84066 | 176.749 | 15 | 6.2832 | 28.1304 | -70.572
[10 empty] | 7.30924 | 168.447 | 23.0457 | 1290 | 0.80193 | 168.605 | 15 | 6.2832 | 26.8343 | -71.928
[10 empty] | 4.81461 | 163.459 | 33.9506 | 1296 | 0.77779 | 163.53 | 15 | 6.2832 | 26.0265 | -72.773
[10 empty] | 14.5783 | 157.063 | 10.7737 | 1301 | 0.75016 | 157.738 | 15 | 6.2832 | 25.1048 | -73.737
[10 empty] | -0.7042 | 173.575 | -246.48 | 1306 | 0.82548 | 173.576 | 15 | 6.2832 | 27.6255 | -71.1
[10 empty] | -1.8161 | 156.913 | -86.401 | 1312 | 0.74634 | 156.923 | 15 | 6.2832 | 24.975 | -73.873
[10 empty] | 5.22429 | 166.643 | 31.8978 | 1317 | 0.79286 | 166.725 | 15 | 6.2832 | 26.5351 | -72.241
[10 empty] | -3.5868 | 157.264 | -43.845 | 1323 | 0.74812 | 157.305 | 15 | 6.2832 | 25.0358 | -73.809
[10 empty] | 4.88817 | 159.742 | 32.6793 | 1332 | 0.76005 | 159.817 | 15 | 6.2832 | 25.4355 | -73.391
[10 empty] | 4.22486 | 156.083 | 36.944 | 1337 | 0.74252 | 156.14 | 15 | 6.2832 | 24.8504 | -74.003
[10 empty] | 7.41191 | 154.704 | 20.8724 | 1342 | 0.73658 | 154.882 | 15 | 6.2832 | 24.6501 | -74.213
[10 empty] | 9.24873 | 155.687 | 16.8333 | 1348 | 0.74169 | 155.962 | 15 | 6.2832 | 24.822 | -74.033
[10 empty] | 1.31339 | 157.77 | 120.124 | 1353 | 0.7504 | 157.775 | 15 | 6.2832 | 25.1106 | -73.731
[10 empty] | 9.84114 | 159.059 | 16.1626 | 1358 | 0.75789 | 159.363 | 15 | 6.2832 | 25.3633 | -73.466
[10 empty] | 10.677 | 168.223 | 15.7556 | 1364 | 0.80159 | 168.561 | 15 | 6.2832 | 26.8273 | -71.935
[10 empty] | 9.70991 | 152.86 | 15.7426 | 1369 | 0.72831 | 153.168 | 15 | 6.2832 | 24.3773 | -74.498
[10 empty] | 6.49217 | 156.247 | 24.067 | 1374 | 0.74363 | 156.382 | 15 | 6.2832 | 24.8888 | -73.963
[10 empty] | 7.73919 | 156.341 | 20.2013 | 1379 | 0.74445 | 156.533 | 15 | 6.2832 | 24.9129 | -73.938
[10 empty] | 6.53685 | 154.531 | 23.64 | 1384 | 0.73558 | 154.669 | 15 | 6.2832 | 24.6163 | -74.248
[10 empty] | 4.52561 | 156.674 | 34.6194 | 1390 | 0.74541 | 156.739 | 15 | 6.2832 | 24.9457 | -73.903
[10 empty] | 3.98754 | 153.637 | 38.5292 | 1395 | 0.73098 | 153.689 | 15 | 6.2832 | 24.4602 | -74.411
[10 empty] | 6.85305 | 152.797 | 22.2962 | 1400 | 0.72739 | 152.951 | 15 | 6.2832 | 24.3428 | -74.534
[10 empty] | 12.0993 | 156.349 | 12.9221 | 1405 | 0.7457 | 156.817 | 15 | 6.2832 | 24.9581 | -73.89
[10 empty] | 8.94743 | 152.236 | 17.0145 | 1411 | 0.72521 | 152.499 | 15 | 6.2832 | 24.2709 | -74.609
[10 empty] | 5.41335 | 154.895 | 28.6136 | 1416 | 0.73707 | 154.99 | 15 | 6.2832 | 24.6673 | -74.195
[10 empty] | 4.12285 | 158.013 | 38.3261 | 1421 | 0.75161 | 158.067 | 15 | 6.2832 | 25.157 | -73.682
[10 empty] | 5.16734 | 159.861 | 30.9369 | 1431 | 0.76056 | 159.945 | 15 | 6.2832 | 25.4559 | -73.37
[10 empty] | 11.8188 | 152.729 | 12.9225 | 1436 | 0.72853 | 153.186 | 15 | 6.2832 | 24.3802 | -74.495
[10 empty] | 9.8203 | 152.828 | 15.5625 | 1441 | 0.72825 | 153.143 | 15 | 6.2832 | 24.3735 | -74.502
[10 empty] | 7.97598 | 152.641 | 19.1375 | 1446 | 0.72679 | 152.849 | 15 | 6.2832 | 24.3266 | -74.551
[10 empty] | 7.00612 | 148.523 | 21.199 | 1452 | 0.7071 | 148.688 | 15 | 6.2832 | 23.6643 | -75.244
[10 empty] | 3.2491 | 151.158 | 46.5231 | 1458 | 0.71905 | 151.193 | 15 | 6.2832 | 24.0631 | -74.827
[10 empty] | 4.69289 | 153.227 | 32.6509 | 1464 | 0.72901 | 153.299 | 15 | 6.2832 | 24.3982 | -74.476
[10 empty] | 8.00973 | 152.218 | 19.0041 | 1469 | 0.72487 | 152.428 | 15 | 6.2832 | 24.2596 | -74.621
[10 empty] | 5.88834 | 152.492 | 25.8973 | 1474 | 0.72572 | 152.606 | 15 | 6.2832 | 24.2879 | -74.591
[10 empty] | 5.5389 | 146.236 | 26.4017 | 1479 | 0.69591 | 146.341 | 15 | 6.2832 | 23.2909 | -75.635
[10 empty] | 5.1845 | 150.92 | 29.1098 | 1485 | 0.71812 | 151.009 | 15 | 6.2832 | 24.0338 | -74.857
[10 empty] | 5.75572 | 152.683 | 26.5271 | 1490 | 0.72663 | 152.791 | 15 | 6.2832 | 24.3174 | -74.561
[10 empty] | 6.98224 | 158.915 | 22.7598 | 1496 | 0.75644 | 159.068 | 15 | 6.2832 | 25.3164 | -73.516
[13 empty] | 1500 |  |  |  |  | 24.20312 | -74.68
[10 empty] | 4.41546 | 150.26 | 34.0304 | 1501 | 0.71489 | 150.325 | 15 | 6.2832 | 23.9248 | -74.971
[10 empty] | 5.3072 | 147.744 | 27.8384 | 1507 | 0.70305 | 147.839 | 15 | 6.2832 | 23.5293 | -75.385
[10 empty] | 1.67142 | 140.284 | 83.9313 | 1516 | 0.66712 | 140.294 | 15 | 6.2832 | 22.3285 | -76.641
[10 empty] | 11.3245 | 153.27 | 13.5344 | 1522 | 0.73086 | 153.688 | 15 | 6.2832 | 24.4602 | -74.411
[10 empty] | 9.28456 | 146.203 | 15.7469 | 1531 | 0.69658 | 146.498 | 15 | 6.2832 | 23.3157 | -75.608
[10 empty] | 13.684 | 148.224 | 10.8319 | 1536 | 0.70787 | 148.854 | 15 | 6.2832 | 23.6908 | -75.216
[10 empty] | 6.1914 | 147.509 | 23.8248 | 1542 | 0.70213 | 147.639 | 15 | 6.2832 | 23.4973 | -75.419
[10 empty] | 5.81137 | 140.977 | 24.2589 | 1551 | 0.67095 | 141.097 | 15 | 6.2832 | 22.4562 | -76.508
[10 empty] | 6.04169 | 143.741 | 23.7916 | 1556 | 0.6842 | 143.868 | 15 | 6.2832 | 22.8973 | -76.046
[10 empty] | 17.3553 | 150.317 | 8.66116 | 1562 | 0.71945 | 151.316 | 15 | 6.2832 | 24.0826 | -74.806
[10 empty] | 9.91464 | 150.946 | 15.2245 | 1567 | 0.7194 | 151.271 | 15 | 6.2832 | 24.0754 | -74.814
[10 empty] | 8.67913 | 147.449 | 16.9889 | 1572 | 0.70235 | 147.704 | 15 | 6.2832 | 23.5077 | -75.408
[10 empty] | 4.64214 | 152.88 | 32.9331 | 1581 | 0.72733 | 152.95 | 15 | 6.2832 | 24.3427 | -74.534
[10 empty] | 4.51472 | 146.121 | 32.3653 | 1589 | 0.69521 | 146.19 | 15 | 6.2832 | 23.2668 | -75.66
[10 empty] | 3.69771 | 147.631 | 39.9249 | 1594 | 0.7022 | 147.677 | 15 | 6.2832 | 23.5035 | -75.412
[10 empty] | 7.11654 | 146.682 | 20.6114 | 1599 | 0.69838 | 146.855 | 15 | 6.2832 | 23.3726 | -75.549
[10 empty] | 9.94551 | 142.426 | 14.3206 | 1605 | 0.67894 | 142.773 | 15 | 6.2832 | 22.723 | -76.229
[10 empty] | 13.3379 | 149.352 | 11.1975 | 1610 | 0.71305 | 149.946 | 15 | 6.2832 | 23.8646 | -75.034
[10 empty] | 12.1218 | 144.995 | 11.9615 | 1615 | 0.69185 | 145.5 | 15 | 6.2832 | 23.157 | -75.774
[10 empty] | 8.7155 | 142.871 | 16.3927 | 1620 | 0.68063 | 143.136 | 15 | 6.2832 | 22.7808 | -76.168
[10 empty] | 7.6797 | 144.282 | 18.7875 | 1629 | 0.68701 | 144.486 | 15 | 6.2832 | 22.9957 | -75.943
[10 empty] | 8.5479 | 142.466 | 16.6668 | 1634 | 0.67873 | 142.723 | 15 | 6.2832 | 22.715 | -76.237
[10 empty] | 7.02986 | 144.483 | 20.5527 | 1639 | 0.68784 | 144.654 | 15 | 6.2832 | 23.0223 | -75.915
[10 empty] | 4.65189 | 142.883 | 30.7151 | 1644 | 0.67977 | 142.959 | 15 | 6.2832 | 22.7526 | -76.198
[10 empty] | 7.32858 | 141.265 | 19.2759 | 1650 | 0.67258 | 141.455 | 15 | 6.2832 | 22.5132 | -76.448
[10 empty] | 8.63133 | 139.811 | 16.1981 | 1655 | 0.66607 | 140.077 | 15 | 6.2832 | 22.2939 | -76.677
[10 empty] | 7.53669 | 141.438 | 18.7666 | 1661 | 0.67346 | 141.639 | 15 | 6.2832 | 22.5425 | -76.417
[10 empty] | 6.90387 | 140.838 | 20.3999 | 1669 | 0.67063 | 141.007 | 15 | 6.2832 | 22.4419 | -76.523
[10 empty] | 7.8424 | 139.519 | 17.7903 | 1674 | 0.66449 | 139.739 | 15 | 6.2832 | 22.2401 | -76.734
[10 empty] | 5.76208 | 141.627 | 24.5791 | 1679 | 0.67402 | 141.744 | 15 | 6.2832 | 22.5591 | -76.4
[10 empty] | 6.42751 | 137.349 | 21.3689 | 1686 | 0.65381 | 137.499 | 15 | 6.2832 | 21.8836 | -77.107
[10 empty] | 9.2809 | 137.629 | 14.8293 | 1694 | 0.65596 | 137.942 | 15 | 6.2832 | 21.9541 | -77.033
[10 empty] | 9.4785 | 135.987 | 14.3469 | 1700 | 0.64825 | 136.317 | 15 | 6.2832 | 21.6954 | -77.304
[10 empty] | 8.6347 | 138.522 | 16.0424 | 1705 | 0.66002 | 138.79 | 15 | 6.2832 | 22.0891 | -76.892
[10 empty] | 6.55708 | 136.585 | 20.8302 | 1710 | 0.65028 | 136.743 | 15 | 6.2832 | 21.7632 | -77.233
[10 empty] | 6.76154 | 139.908 | 20.6918 | 1715 | 0.66602 | 140.072 | 15 | 6.2832 | 22.293 | -76.678
[10 empty] | 9.41069 | 137.676 | 14.6298 | 1720 | 0.65631 | 137.997 | 15 | 6.2832 | 21.9629 | -77.024
[10 empty] | 10.618 | 138.882 | 13.0798 | 1726 | 0.66229 | 139.287 | 15 | 6.2832 | 22.1681 | -76.809
[10 empty] | 8.97982 | 136.264 | 15.1744 | 1731 | 0.64939 | 136.559 | 15 | 6.2832 | 21.734 | -77.263
[10 empty] | 8.68213 | 136.076 | 15.6731 | 1736 | 0.64844 | 136.353 | 15 | 6.2832 | 21.7012 | -77.298
[10 empty] | 8.29875 | 135.778 | 16.3613 | 1742 | 0.6469 | 136.032 | 15 | 6.2832 | 21.65 | -77.351
[10 empty] | 7.92171 | 135.447 | 17.0982 | 1748 | 0.64513 | 135.678 | 15 | 6.2832 | 21.5938 | -77.41
[10 empty] | 7.48752 | 135.876 | 18.147 | 1754 | 0.64709 | 136.082 | 15 | 6.2832 | 21.6581 | -77.343
[10 empty] | 7.91628 | 133.54 | 16.869 | 1759 | 0.63609 | 133.774 | 15 | 6.2832 | 21.2908 | -77.727
[10 empty] | 8.60404 | 134.083 | 15.5837 | 1764 | 0.63891 | 134.359 | 15 | 6.2832 | 21.3838 | -77.63
[10 empty] | 7.43982 | 135.582 | 18.2239 | 1770 | 0.64563 | 135.786 | 15 | 6.2832 | 21.611 | -77.392
[10 empty] | 9.48459 | 134.796 | 14.2121 | 1775 | 0.64254 | 135.129 | 15 | 6.2832 | 21.5064 | -77.501
[10 empty] | 7.48098 | 132.453 | 17.7053 | 1784 | 0.63083 | 132.664 | 15 | 6.2832 | 21.1141 | -77.912
[10 empty] | 9.96333 | 133.292 | 13.3782 | 1789 | 0.63558 | 133.663 | 15 | 6.2832 | 21.2731 | -77.745
[10 empty] | 8.67843 | 134.471 | 15.4949 | 1797 | 0.64079 | 134.751 | 15 | 6.2832 | 21.4462 | -77.564
[13 empty] | 1800 |  |  |  |  | 21.33448 | -77.681
[10 empty] | 10.0716 | 133.2 | 13.2253 | 1802 | 0.63519 | 133.581 | 15 | 6.2832 | 21.26 | -77.759
[10 empty] | 6.9057 | 133.13 | 19.2783 | 1808 | 0.63385 | 133.309 | 15 | 6.2832 | 21.2167 | -77.804
[10 empty] | 8.83713 | 131.297 | 14.8575 | 1813 | 0.62573 | 131.594 | 15 | 6.2832 | 20.9439 | -78.09
[10 empty] | 10.2755 | 132.81 | 12.9249 | 1820 | 0.63341 | 133.207 | 15 | 6.2832 | 21.2004 | -77.821
[10 empty] | 10.3176 | 131.808 | 12.7751 | 1829 | 0.62865 | 132.211 | 15 | 6.2832 | 21.042 | -77.987
[10 empty] | 6.42917 | 129.801 | 20.1894 | 1834 | 0.61798 | 129.96 | 15 | 6.2832 | 20.6837 | -78.362
[10 empty] | 10.2992 | 130.856 | 12.7055 | 1844 | 0.62413 | 131.261 | 15 | 6.2832 | 20.8907 | -78.145
[10 empty] | 9.44956 | 130.136 | 13.7716 | 1849 | 0.62044 | 130.478 | 15 | 6.2832 | 20.7662 | -78.276
[10 empty] | 8.43103 | 129.054 | 15.307 | 1855 | 0.61497 | 129.329 | 15 | 6.2832 | 20.5832 | -78.467
[10 empty] | 9.38437 | 128.723 | 13.7168 | 1860 | 0.61372 | 129.065 | 15 | 6.2832 | 20.5413 | -78.511
[10 empty] | 8.9705 | 129.392 | 14.4242 | 1866 | 0.61675 | 129.703 | 15 | 6.2832 | 20.6428 | -78.405
[10 empty] | 9.87539 | 126.345 | 12.7939 | 1871 | 0.60255 | 126.73 | 15 | 6.2832 | 20.1696 | -78.9
[10 empty] | 8.43401 | 130.196 | 15.4371 | 1876 | 0.62038 | 130.469 | 15 | 6.2832 | 20.7648 | -78.277
[10 empty] | 8.05149 | 127.652 | 15.8545 | 1882 | 0.60822 | 127.906 | 15 | 6.2832 | 20.3568 | -78.704
[10 empty] | 10.3766 | 125.369 | 12.0819 | 1889 | 0.59815 | 125.798 | 15 | 6.2832 | 20.0212 | -79.055
[10 empty] | 8.5179 | 125.309 | 14.7112 | 1895 | 0.59722 | 125.598 | 15 | 6.2832 | 19.9895 | -79.088
[10 empty] | 10.106 | 125.452 | 12.4136 | 1900 | 0.59846 | 125.859 | 15 | 6.2832 | 20.031 | -79.045
[10 empty] | 9.28236 | 126.752 | 13.6551 | 1905 | 0.60432 | 127.091 | 15 | 6.2832 | 20.2271 | -78.84
[10 empty] | 10.4018 | 124.858 | 12.0036 | 1910 | 0.5958 | 125.291 | 15 | 6.2832 | 19.9406 | -79.139
[10 empty] | 10.4903 | 123.803 | 11.8016 | 1916 | 0.59076 | 124.246 | 15 | 6.2832 | 19.7744 | -79.313
[10 empty] | 8.9337 | 123.307 | 13.8025 | 1921 | 0.58783 | 123.63 | 15 | 6.2832 | 19.6763 | -79.416
[10 empty] | 11.6102 | 123.805 | 10.6635 | 1928 | 0.5912 | 124.348 | 15 | 6.2832 | 19.7906 | -79.296
[10 empty] | 11.3952 | 124.495 | 10.9252 | 1933 | 0.59445 | 125.016 | 15 | 6.2832 | 19.8968 | -79.185
[10 empty] | 12.2103 | 123.681 | 10.1293 | 1938 | 0.59098 | 124.283 | 15 | 6.2832 | 19.7801 | -79.307
[10 empty] | 9.56205 | 122.055 | 12.7645 | 1944 | 0.5821 | 122.428 | 15 | 6.2832 | 19.485 | -79.616
[10 empty] | 10.2813 | 123.669 | 12.0285 | 1949 | 0.59009 | 124.096 | 15 | 6.2832 | 19.7504 | -79.338
[10 empty] | 8.57973 | 120.747 | 14.0736 | 1954 | 0.57557 | 121.052 | 15 | 6.2832 | 19.2659 | -79.845
[10 empty] | 9.78192 | 121.732 | 12.4446 | 1959 | 0.58072 | 122.124 | 15 | 6.2832 | 19.4367 | -79.667
[10 empty] | 10.2534 | 119.795 | 11.6835 | 1967 | 0.57168 | 120.233 | 15 | 6.2832 | 19.1357 | -79.981
[10 empty] | 8.36297 | 119.478 | 14.2866 | 1972 | 0.56943 | 119.77 | 15 | 6.2832 | 19.062 | -80.058
[10 empty] | 11.3716 | 118.496 | 10.4203 | 1978 | 0.56607 | 119.04 | 15 | 6.2832 | 18.9458 | -80.18
[10 empty] | 9.95322 | 119.463 | 12.0025 | 1983 | 0.57003 | 119.877 | 15 | 6.2832 | 19.079 | -80.041
[10 empty] | 8.17789 | 119.776 | 14.6464 | 1992 | 0.57089 | 120.055 | 15 | 6.2832 | 19.1073 | -80.011
[10 empty] | 11.0887 | 119.327 | 10.7612 | 1997 | 0.56978 | 119.841 | 15 | 6.2832 | 19.0732 | -80.047
[10 empty] | 11.1715 | 119.368 | 10.6851 | 2002 | 0.57005 | 119.89 | 15 | 6.2832 | 19.081 | -80.039
[10 empty] | 9.02776 | 118.873 | 13.1675 | 2011 | 0.56685 | 119.215 | 15 | 6.2832 | 18.9737 | -80.151
[10 empty] | 8.107 | 116.137 | 14.3255 | 2016 | 0.55354 | 116.419 | 15 | 6.2832 | 18.5287 | -80.616
[10 empty] | 11.0043 | 116.209 | 10.5604 | 2021 | 0.55506 | 116.729 | 15 | 6.2832 | 18.5779 | -80.565
[10 empty] | 11.7997 | 116.547 | 9.87713 | 2028 | 0.55693 | 117.143 | 15 | 6.2832 | 18.6438 | -80.496
[10 empty] | 9.72548 | 117.489 | 12.0805 | 2033 | 0.56054 | 117.891 | 15 | 6.2832 | 18.7629 | -80.371
[10 empty] | 11.6607 | 115.689 | 9.92128 | 2038 | 0.55277 | 116.275 | 15 | 6.2832 | 18.5057 | -80.64
[10 empty] | 10.102 | 115.783 | 11.4614 | 2045 | 0.55261 | 116.223 | 15 | 6.2832 | 18.4974 | -80.649
[10 empty] | 10.0495 | 115.105 | 11.4538 | 2051 | 0.54937 | 115.542 | 15 | 6.2832 | 18.3891 | -80.762
[10 empty] | 8.87848 | 114.598 | 12.9074 | 2057 | 0.54656 | 114.942 | 15 | 6.2832 | 18.2935 | -80.862
[10 empty] | 8.93148 | 115.209 | 12.8992 | 2063 | 0.54942 | 115.555 | 15 | 6.2832 | 18.391 | -80.76
[10 empty] | 12.2907 | 114.492 | 9.31532 | 2068 | 0.54748 | 115.15 | 15 | 6.2832 | 18.3266 | -80.828
[10 empty] | 10.0062 | 112.24 | 11.2171 | 2073 | 0.53585 | 112.686 | 15 | 6.2832 | 17.9344 | -81.238
[10 empty] | 10.8288 | 113.621 | 10.4924 | 2078 | 0.54273 | 114.135 | 15 | 6.2832 | 18.1652 | -80.997
[10 empty] | 11.0406 | 113.046 | 10.2391 | 2084 | 0.54009 | 113.584 | 15 | 6.2832 | 18.0773 | -81.089
[10 empty] | 10.4126 | 113.659 | 10.9155 | 2089 | 0.54267 | 114.135 | 15 | 6.2832 | 18.1651 | -80.997
[10 empty] | 11.6076 | 111.815 | 9.63289 | 2095 | 0.53452 | 112.415 | 15 | 6.2832 | 17.8914 | -81.283
[10 empty] | 10.1225 | 113.076 | 11.1707 | 2101 | 0.5398 | 113.528 | 15 | 6.2832 | 18.0685 | -81.098
[10 empty] | 13.2042 | 110.547 | 8.3721 | 2108 | 0.52935 | 111.333 | 15 | 6.2832 | 17.7191 | -81.463
[10 empty] | 12.3505 | 110.251 | 8.92686 | 2114 | 0.52748 | 110.94 | 15 | 6.2832 | 17.6567 | -81.529
[10 empty] | 11.805 | 109.768 | 9.29843 | 2122 | 0.52491 | 110.401 | 15 | 6.2832 | 17.5708 | -81.618
[10 empty] | 11.5783 | 110.224 | 9.5199 | 2127 | 0.527 | 110.831 | 15 | 6.2832 | 17.6392 | -81.547
[10 empty] | 11.8849 | 110.102 | 9.26404 | 2135 | 0.52658 | 110.742 | 15 | 6.2832 | 17.625 | -81.562
[10 empty] | 11.1702 | 110.728 | 9.91275 | 2140 | 0.52913 | 111.29 | 15 | 6.2832 | 17.7123 | -81.47
[10 empty] | 10.8145 | 110.061 | 10.1771 | 2147 | 0.52582 | 110.591 | 15 | 6.2832 | 17.601 | -81.587
[10 empty] | 12.1102 | 110.857 | 9.15399 | 2152 | 0.53019 | 111.517 | 15 | 6.2832 | 17.7484 | -81.433
[10 empty] | 13.3045 | 107.911 | 8.11087 | 2160 | 0.51701 | 108.728 | 15 | 6.2832 | 17.3045 | -81.897
[10 empty] | 10.4338 | 107.493 | 10.3024 | 2169 | 0.51353 | 107.998 | 15 | 6.2832 | 17.1884 | -82.019
[10 empty] | 11.1364 | 108.375 | 9.73159 | 2175 | 0.51806 | 108.946 | 15 | 6.2832 | 17.3392 | -81.861
[10 empty] | 11.3851 | 107.192 | 9.41514 | 2182 | 0.51254 | 107.795 | 15 | 6.2832 | 17.1561 | -82.052
[10 empty] | 9.44061 | 108.157 | 11.4565 | 2187 | 0.51623 | 108.568 | 15 | 6.2832 | 17.2791 | -81.924
[10 empty] | 11.591 | 107.876 | 9.30687 | 2192 | 0.51586 | 108.497 | 15 | 6.2832 | 17.2678 | -81.936
[10 empty] | 12.1102 | 104.536 | 8.63204 | 2200 | 0.50035 | 105.235 | 15 | 6.2832 | 16.7486 | -82.479
[10 empty] | 11.2362 | 106.891 | 9.51306 | 2205 | 0.51107 | 107.48 | 15 | 6.2832 | 17.1059 | -82.105
[10 empty] | 12.5949 | 105.051 | 8.3408 | 2210 | 0.50299 | 105.804 | 15 | 6.2832 | 16.8391 | -82.384
[10 empty] | 14.6493 | 105.496 | 7.20142 | 2217 | 0.50644 | 106.508 | 15 | 6.2832 | 16.9512 | -82.267
[10 empty] | 11.8526 | 105.882 | 8.93326 | 2222 | 0.50655 | 106.543 | 15 | 6.2832 | 16.9569 | -82.261
[10 empty] | 11.172 | 105.679 | 9.45929 | 2228 | 0.50526 | 106.268 | 15 | 6.2832 | 16.913 | -82.307
[10 empty] | 11.3301 | 104.651 | 9.23649 | 2233 | 0.50047 | 105.262 | 15 | 6.2832 | 16.7529 | -82.474
[10 empty] | 11.4256 | 103.525 | 9.06082 | 2241 | 0.49525 | 104.154 | 15 | 6.2832 | 16.5765 | -82.659
[10 empty] | 12.6338 | 100.965 | 7.99163 | 2250 | 0.48379 | 101.752 | 15 | 6.2832 | 16.1943 | -83.059
[10 empty] | 11.3607 | 102.556 | 9.02727 | 2255 | 0.4906 | 103.184 | 15 | 6.2832 | 16.4221 | -82.82
[10 empty] | 13.3762 | 102.623 | 7.67201 | 2261 | 0.49207 | 103.491 | 15 | 6.2832 | 16.471 | -82.769
[10 empty] | 12.5012 | 102.91 | 8.23196 | 2267 | 0.49293 | 103.666 | 15 | 6.2832 | 16.4989 | -82.74
[10 empty] | 14.5944 | 101.685 | 6.96742 | 2274 | 0.48844 | 102.727 | 15 | 6.2832 | 16.3495 | -82.896
[10 empty] | 14.7811 | 102.175 | 6.9125 | 2279 | 0.49083 | 103.238 | 15 | 6.2832 | 16.4308 | -82.811
[10 empty] | 14.455 | 100.506 | 6.95304 | 2285 | 0.48279 | 101.54 | 15 | 6.2832 | 16.1606 | -83.094
[10 empty] | 12.5104 | 101.537 | 8.1162 | 2290 | 0.48646 | 102.305 | 15 | 6.2832 | 16.2823 | -82.966
[10 empty] | 13.318 | 100.127 | 7.51821 | 2296 | 0.48023 | 101.009 | 15 | 6.2832 | 16.0761 | -83.182
[10 empty] | 11.5599 | 100.555 | 8.69864 | 2301 | 0.48123 | 101.218 | 15 | 6.2832 | 16.1092 | -83.147
[10 empty] | 14.7441 | 100.291 | 6.80211 | 2306 | 0.48197 | 101.369 | 15 | 6.2832 | 16.1333 | -83.122
[10 empty] | 14.2491 | 101.212 | 7.10305 | 2313 | 0.48592 | 102.21 | 15 | 6.2832 | 16.2672 | -82.982
[10 empty] | 12.5649 | 98.2367 | 7.81834 | 2318 | 0.47088 | 99.037 | 15 | 6.2832 | 15.7622 | -83.511
[10 empty] | 13.3364 | 99.1668 | 7.4358 | 2324 | 0.47574 | 100.06 | 15 | 6.2832 | 15.9249 | -83.34
[10 empty] | 14.1461 | 99.2642 | 7.01708 | 2329 | 0.47671 | 100.267 | 15 | 6.2832 | 15.958 | -83.306
[10 empty] | 13.9997 | 99.0926 | 7.07817 | 2335 | 0.47588 | 100.077 | 15 | 6.2832 | 15.9276 | -83.337
[10 empty] | 14.1055 | 98.6123 | 6.99103 | 2340 | 0.47362 | 99.616 | 15 | 6.2832 | 15.8543 | -83.414
[10 empty] | 13.3012 | 97.8551 | 7.35686 | 2348 | 0.46954 | 98.755 | 15 | 6.2832 | 15.7173 | -83.558
[10 empty] | 13.393 | 95.8571 | 7.15726 | 2354 | 0.46019 | 96.7882 | 15 | 6.2832 | 15.4043 | -83.885
[10 empty] | 13.5962 | 97.6789 | 7.18431 | 2359 | 0.46888 | 98.6206 | 15 | 6.2832 | 15.6959 | -83.58
[10 empty] | 13.1646 | 97.9113 | 7.43748 | 2364 | 0.46966 | 98.7924 | 15 | 6.2832 | 15.7233 | -83.551
[10 empty] | 11.8074 | 95.5977 | 8.09644 | 2369 | 0.45796 | 96.3241 | 15 | 6.2832 | 15.3304 | -83.962
[10 empty] | 14.0543 | 96.917 | 6.89592 | 2374 | 0.46564 | 97.9307 | 15 | 6.2832 | 15.5861 | -83.695
[10 empty] | 14.9954 | 99.551 | 6.63875 | 2381 | 0.47862 | 100.674 | 15 | 6.2832 | 16.0227 | -83.238
[10 empty] | 14.6087 | 94.9028 | 6.49632 | 2387 | 0.45652 | 96.0206 | 15 | 6.2832 | 15.2821 | -84.013
[10 empty] | 14.9864 | 96.2508 | 6.42256 | 2392 | 0.46311 | 97.4105 | 15 | 6.2832 | 15.5033 | -83.781
[10 empty] | 15.7877 | 97.4583 | 6.17304 | 2397 | 0.46945 | 98.7288 | 15 | 6.2832 | 15.7131 | -83.562
[10 empty] | 16.0697 | 97.9483 | 6.09521 | 2402 | 0.47193 | 99.2578 | 15 | 6.2832 | 15.7973 | -83.474
[10 empty] | 15.3634 | 97.5448 | 6.34917 | 2411 | 0.46951 | 98.7473 | 15 | 6.2832 | 15.7161 | -83.559