## Protokoll_1
Parameter:
Auftrags-Nr. | : | ULMBE02684 6/1 | Länge [mm] | : | - | : | Frequenz [rad/s] | : | 6.2832 | G' | G'' | tan delta | Zeit | Drehmoment | G* | CMD Deform. | Frequenz | Eta* | Auf- bzw. Abbau | Zeit | Eta* | Auf- bzw. Abbau | Max.Skalierwert für Auf-/Abbau
Auftraggeber | : |  | Breite [mm] | : | - | : | Startfrequenz [rad/s] | : | - | Pa | Pa |  | s | g-cm | Pa | % | rad/s | Pa-s | % | s | Pa-s | %
Partie/Ansatz | : | MT190WT30Rundplatte | Höhe [mm] | : | - | : | Endfrequenz [rad/s] | : | - | 234.077 | 2196.03 | 9.38166 | 6 | 7.03873 | 2208.47 | 10 | 6.2832 | 351.489 | 0 | 6 | 351.489 | 0 | 100
Bemerkung | : | Rundplatte 25x1,7mm | Durchmesser [mm] | : | - | : | Deformation [%] | : | 10 | 206.84 | 2203.7 | 10.6541 | 11 | 7.05273 | 2213.38 | 10 | 6.2832 | 352.27 | 0.22227 | 300 | 265.9206 | -24.3442
Prüfer | : | 21931 | Temperatur [°C] | : | 200 | : | Startdeformation [%] | : | - | 192.571 | 2205.67 | 11.4539 | 17 | 7.05518 | 2214.07 | 10 | 6.2832 | 352.378 | 0.25316 | 600 | 235.8002 | -32.914
Prüfdatum | : | 2013-10-24 12:18 | Starttemperatur [°C] | : | - | : | Enddeformation [%] | : | - | 202.121 | 2169.79 | 10.7351 | 22 | 6.94322 | 2179.19 | 10 | 6.2832 | 346.827 | -1.3261 | 900 | 214.2264 | -39.0514
|  |  | Endtemperatur [°C] | : | - | : | Spalt [mm] | : | 1,5 | 198.427 | 2137.5 | 10.7722 | 28 | 6.84048 | 2146.69 | 10 | 6.2832 | 341.655 | -2.7976 | 1200 | 202.7407 | -42.31967
[6 empty] | : |  |  |  | 188.382 | 2129.2 | 11.3026 | 34 | 6.81179 | 2137.52 | 10 | 6.2832 | 340.196 | -3.2128 | 1500 | 198.6527 | -43.4825
[6 empty] | : |  |  |  | 191.711 | 2127.93 | 11.0997 | 39 | 6.8083 | 2136.55 | 10 | 6.2832 | 340.041 | -3.2569 | 1800 | 193.508 | -44.9458
[6 empty] | : |  |  |  | 180.056 | 2075.51 | 11.527 | 45 | 6.6385 | 2083.3 | 10 | 6.2832 | 331.567 | -5.6678
[10 empty] | 198.172 | 2051.45 | 10.3519 | 50 | 6.56783 | 2061 | 10 | 6.2832 | 328.018 | -6.6775
[10 empty] | 184.537 | 2039.95 | 11.0544 | 56 | 6.52678 | 2048.28 | 10 | 6.2832 | 325.993 | -7.2535
[10 empty] | 169.613 | 2043.02 | 12.0452 | 62 | 6.53354 | 2050.05 | 10 | 6.2832 | 326.274 | -7.1737
[10 empty] | 168.166 | 2033.55 | 12.0925 | 68 | 6.50311 | 2040.49 | 10 | 6.2832 | 324.754 | -7.6061
[10 empty] | 173.993 | 2009.89 | 11.5516 | 74 | 6.4294 | 2017.41 | 10 | 6.2832 | 321.08 | -8.6515
[10 empty] | 192.067 | 1960.75 | 10.2087 | 80 | 6.2785 | 1970.13 | 10 | 6.2832 | 313.556 | -10.792
[10 empty] | 161.033 | 1976.18 | 12.2719 | 86 | 6.31815 | 1982.73 | 10 | 6.2832 | 315.561 | -10.222
[10 empty] | 150.688 | 1935.36 | 12.8435 | 92 | 6.18672 | 1941.22 | 10 | 6.2832 | 308.954 | -12.101
[10 empty] | 162.408 | 1949.44 | 12.0034 | 97 | 6.23395 | 1956.19 | 10 | 6.2832 | 311.337 | -11.423
[10 empty] | 180.822 | 1920.85 | 10.6229 | 103 | 6.14765 | 1929.34 | 10 | 6.2832 | 307.063 | -12.639
[10 empty] | 170.525 | 1943.61 | 11.3978 | 109 | 6.21751 | 1951.07 | 10 | 6.2832 | 310.522 | -11.655
[10 empty] | 145.743 | 1924.66 | 13.2058 | 115 | 6.15127 | 1930.17 | 10 | 6.2832 | 307.196 | -12.602
[10 empty] | 173.424 | 1935.93 | 11.163 | 120 | 6.19418 | 1943.68 | 10 | 6.2832 | 309.345 | -11.99
[10 empty] | 172.921 | 1876.19 | 10.85 | 126 | 6.00468 | 1884.14 | 10 | 6.2832 | 299.869 | -14.686
[10 empty] | 131.403 | 1892.47 | 14.402 | 134 | 6.04503 | 1897.02 | 10 | 6.2832 | 301.92 | -14.103
[10 empty] | 143.91 | 1847.29 | 12.8364 | 143 | 5.90462 | 1852.89 | 10 | 6.2832 | 294.895 | -16.101
[10 empty] | 155.392 | 1851.57 | 11.9155 | 150 | 5.92083 | 1858.08 | 10 | 6.2832 | 295.722 | -15.866
[10 empty] | 155.269 | 1856.91 | 11.9593 | 158 | 5.93727 | 1863.39 | 10 | 6.2832 | 296.567 | -15.626
[10 empty] | 141.688 | 1825.18 | 12.8817 | 167 | 5.8329 | 1830.67 | 10 | 6.2832 | 291.359 | -17.107
[10 empty] | 156.563 | 1838.88 | 11.7453 | 172 | 5.88118 | 1845.53 | 10 | 6.2832 | 293.725 | -16.434
[10 empty] | 132.907 | 1796.97 | 13.5205 | 177 | 5.74229 | 1801.88 | 10 | 6.2832 | 286.777 | -18.411
[10 empty] | 126.398 | 1802.87 | 14.2635 | 182 | 5.75955 | 1807.29 | 10 | 6.2832 | 287.639 | -18.166
[10 empty] | 147.722 | 1809.06 | 12.2464 | 187 | 5.78404 | 1815.08 | 10 | 6.2832 | 288.879 | -17.813
[10 empty] | 135.743 | 1799.17 | 13.2543 | 195 | 5.74963 | 1804.29 | 10 | 6.2832 | 287.16 | -18.302
[10 empty] | 114.049 | 1806.85 | 15.8428 | 201 | 5.76981 | 1810.44 | 10 | 6.2832 | 288.14 | -18.023
[10 empty] | 128.579 | 1750.8 | 13.6166 | 208 | 5.59488 | 1755.52 | 10 | 6.2832 | 279.399 | -20.51
[10 empty] | 140.733 | 1767.51 | 12.5592 | 213 | 5.64981 | 1773.1 | 10 | 6.2832 | 282.197 | -19.714
[10 empty] | 148.678 | 1761.86 | 11.8501 | 219 | 5.63383 | 1768.12 | 10 | 6.2832 | 281.404 | -19.939
[10 empty] | 142.665 | 1743.01 | 12.2176 | 224 | 5.57284 | 1748.84 | 10 | 6.2832 | 278.336 | -20.812
[10 empty] | 150.236 | 1720.82 | 11.4541 | 229 | 5.50334 | 1727.37 | 10 | 6.2832 | 274.918 | -21.785
[10 empty] | 123.137 | 1715.84 | 13.9344 | 234 | 5.48141 | 1720.25 | 10 | 6.2832 | 273.786 | -22.107
[10 empty] | 115.775 | 1720.13 | 14.8576 | 243 | 5.49354 | 1724.02 | 10 | 6.2832 | 274.386 | -21.936
[10 empty] | 146.934 | 1749.15 | 11.9043 | 248 | 5.59313 | 1755.31 | 10 | 6.2832 | 279.366 | -20.519
[10 empty] | 151.235 | 1738.38 | 11.4946 | 253 | 5.55966 | 1744.95 | 10 | 6.2832 | 277.716 | -20.989
[10 empty] | 168.642 | 1719.47 | 10.196 | 260 | 5.50544 | 1727.72 | 10 | 6.2832 | 274.975 | -21.768
[10 empty] | 102.563 | 1713.01 | 16.7021 | 266 | 5.46823 | 1716.08 | 10 | 6.2832 | 273.122 | -22.296
[10 empty] | 152.653 | 1698.49 | 11.1265 | 272 | 5.43313 | 1705.33 | 10 | 6.2832 | 271.411 | -22.782
[10 empty] | 119.982 | 1708.38 | 14.2386 | 277 | 5.45646 | 1712.59 | 10 | 6.2832 | 272.566 | -22.454
[10 empty] | 145.101 | 1730.24 | 11.9244 | 282 | 5.53237 | 1736.31 | 10 | 6.2832 | 276.342 | -21.38
[10 empty] | 166.015 | 1725.14 | 10.3915 | 287 | 5.52165 | 1733.11 | 10 | 6.2832 | 275.833 | -21.524
[10 empty] | 113.368 | 1676.42 | 14.7874 | 293 | 5.35406 | 1680.25 | 10 | 6.2832 | 267.42 | -23.918
[10 empty] | 139.155 | 1662.99 | 11.9507 | 299 | 5.31686 | 1668.81 | 10 | 6.2832 | 265.598 | -24.436
[13 empty] | 300 |  |  |  |  | 265.9206 | -24.3442
[10 empty] | 92.67 | 1676.38 | 18.0898 | 304 | 5.34905 | 1678.94 | 10 | 6.2832 | 267.211 | -23.977
[10 empty] | 112.39 | 1693.43 | 15.0675 | 309 | 5.40759 | 1697.15 | 10 | 6.2832 | 270.109 | -23.153
[10 empty] | 111.323 | 1641.35 | 14.744 | 314 | 5.2413 | 1645.12 | 10 | 6.2832 | 261.828 | -25.509
[10 empty] | 75.7425 | 1660.6 | 21.9243 | 320 | 5.29716 | 1662.33 | 10 | 6.2832 | 264.567 | -24.73
[10 empty] | 133.497 | 1642.42 | 12.3031 | 326 | 5.25016 | 1647.84 | 10 | 6.2832 | 262.261 | -25.386
[10 empty] | 114.658 | 1673.5 | 14.5955 | 334 | 5.34485 | 1677.43 | 10 | 6.2832 | 266.97 | -24.046
[10 empty] | 117.597 | 1652.78 | 14.0546 | 339 | 5.27943 | 1656.96 | 10 | 6.2832 | 263.712 | -24.973
[10 empty] | 113.394 | 1629.1 | 14.3668 | 345 | 5.20293 | 1633.04 | 10 | 6.2832 | 259.906 | -26.056
[10 empty] | 97.9974 | 1630.1 | 16.6341 | 350 | 5.20293 | 1633.04 | 10 | 6.2832 | 259.906 | -26.056
[10 empty] | 110.47 | 1612.68 | 14.5983 | 355 | 5.15068 | 1616.46 | 10 | 6.2832 | 257.266 | -26.807
[10 empty] | 125.476 | 1627.63 | 12.9716 | 360 | 5.20118 | 1632.46 | 10 | 6.2832 | 259.814 | -26.082
[10 empty] | 122.034 | 1637.08 | 13.4149 | 365 | 5.23045 | 1641.62 | 10 | 6.2832 | 261.271 | -25.667
[10 empty] | 107.855 | 1625.12 | 15.0675 | 371 | 5.18835 | 1628.69 | 10 | 6.2832 | 259.214 | -26.253
[10 empty] | 132.175 | 1609.14 | 12.1742 | 376 | 5.14392 | 1614.55 | 10 | 6.2832 | 256.964 | -26.893
[10 empty] | 115.897 | 1614.27 | 13.9285 | 381 | 5.15535 | 1618.43 | 10 | 6.2832 | 257.58 | -26.717
[10 empty] | 97.143 | 1597.98 | 16.4498 | 386 | 5.10042 | 1600.93 | 10 | 6.2832 | 254.796 | -27.51
[10 empty] | 120.685 | 1611.41 | 13.3522 | 392 | 5.14858 | 1615.92 | 10 | 6.2832 | 257.182 | -26.831
[10 empty] | 92.7978 | 1590.13 | 17.1354 | 397 | 5.0757 | 1592.83 | 10 | 6.2832 | 253.506 | -27.876
[10 empty] | 108.084 | 1598.29 | 14.7875 | 402 | 5.10264 | 1601.94 | 10 | 6.2832 | 254.956 | -27.464
[10 empty] | 103.787 | 1605.33 | 15.4676 | 407 | 5.12619 | 1608.68 | 10 | 6.2832 | 256.028 | -27.159
[10 empty] | 94.2766 | 1589.27 | 16.8575 | 413 | 5.07255 | 1592.06 | 10 | 6.2832 | 253.384 | -27.911
[10 empty] | 116.567 | 1588.98 | 13.6315 | 418 | 5.07605 | 1593.25 | 10 | 6.2832 | 253.573 | -27.857
[10 empty] | 85.1785 | 1582.95 | 18.5839 | 423 | 5.05121 | 1585.24 | 10 | 6.2832 | 252.298 | -28.22
[10 empty] | 103.842 | 1610.77 | 15.5117 | 428 | 5.1431 | 1614.11 | 10 | 6.2832 | 256.893 | -26.913
[10 empty] | 119.316 | 1569.98 | 13.1581 | 434 | 5.01692 | 1574.51 | 10 | 6.2832 | 250.59 | -28.706
[10 empty] | 120.568 | 1587.73 | 13.1687 | 439 | 5.07243 | 1592.3 | 10 | 6.2832 | 253.422 | -27.9
[10 empty] | 83.1967 | 1563.01 | 18.787 | 444 | 4.9852 | 1565.23 | 10 | 6.2832 | 249.113 | -29.126
[10 empty] | 96.6765 | 1568.19 | 16.221 | 449 | 5.00666 | 1571.17 | 10 | 6.2832 | 250.058 | -28.857
[10 empty] | 109.552 | 1580.59 | 14.4278 | 454 | 5.05144 | 1584.38 | 10 | 6.2832 | 252.162 | -28.259
[10 empty] | 87.1372 | 1530.48 | 17.564 | 460 | 4.88176 | 1532.96 | 10 | 6.2832 | 243.977 | -30.587
[10 empty] | 79.4582 | 1531.53 | 19.2746 | 465 | 4.87861 | 1533.59 | 10 | 6.2832 | 244.077 | -30.559
[10 empty] | 129.706 | 1560.07 | 12.0277 | 470 | 4.98777 | 1565.45 | 10 | 6.2832 | 249.149 | -29.116
[10 empty] | 111.204 | 1539.05 | 13.8399 | 475 | 4.9171 | 1543.06 | 10 | 6.2832 | 245.585 | -30.13
[10 empty] | 124.578 | 1560.96 | 12.53 | 481 | 4.9887 | 1565.93 | 10 | 6.2832 | 249.224 | -29.095
[10 empty] | 116.373 | 1542.47 | 13.2545 | 486 | 4.92631 | 1546.86 | 10 | 6.2832 | 246.189 | -29.958
[10 empty] | 99.9578 | 1542.03 | 15.4268 | 491 | 4.92106 | 1545.27 | 10 | 6.2832 | 245.936 | -30.03
[10 empty] | 102.908 | 1553.46 | 15.0955 | 496 | 4.95546 | 1556.86 | 10 | 6.2832 | 247.781 | -29.505
[10 empty] | 131.642 | 1527.22 | 11.6013 | 502 | 4.87943 | 1532.88 | 10 | 6.2832 | 243.965 | -30.591
[10 empty] | 86.601 | 1518.27 | 17.5318 | 507 | 4.84456 | 1520.74 | 10 | 6.2832 | 242.033 | -31.141
[10 empty] | 93.8949 | 1541 | 16.412 | 512 | 4.9185 | 1543.86 | 10 | 6.2832 | 245.712 | -30.094
[10 empty] | 132.117 | 1526.2 | 11.5519 | 517 | 4.88176 | 1531.91 | 10 | 6.2832 | 243.811 | -30.635
[10 empty] | 72.826 | 1531.89 | 21.0349 | 523 | 4.88176 | 1533.62 | 10 | 6.2832 | 244.082 | -30.558
[10 empty] | 60.2585 | 1494.93 | 24.8087 | 528 | 4.76584 | 1496.15 | 10 | 6.2832 | 238.119 | -32.254
[10 empty] | 111.422 | 1511.28 | 13.5635 | 533 | 4.82672 | 1515.38 | 10 | 6.2832 | 241.179 | -31.384
[10 empty] | 117.801 | 1505.06 | 12.7763 | 538 | 4.80852 | 1509.67 | 10 | 6.2832 | 240.27 | -31.642
[10 empty] | 92.2014 | 1492.95 | 16.1923 | 543 | 4.76258 | 1495.79 | 10 | 6.2832 | 238.062 | -32.27
[10 empty] | 107.956 | 1498.83 | 13.8837 | 549 | 4.78637 | 1502.71 | 10 | 6.2832 | 239.163 | -31.957
[10 empty] | 73.491 | 1497.23 | 20.373 | 554 | 4.77587 | 1499.03 | 10 | 6.2832 | 238.578 | -32.124
[10 empty] | 91.8006 | 1504.05 | 16.3839 | 559 | 4.80106 | 1506.85 | 10 | 6.2832 | 239.822 | -31.77
[10 empty] | 76.2562 | 1478.03 | 19.3824 | 564 | 4.71208 | 1479.99 | 10 | 6.2832 | 235.548 | -32.986
[10 empty] | 101.938 | 1493.55 | 14.6515 | 570 | 4.76584 | 1497.02 | 10 | 6.2832 | 238.258 | -32.215
[10 empty] | 112.696 | 1487.93 | 13.2031 | 575 | 4.75325 | 1492.19 | 10 | 6.2832 | 237.489 | -32.433
[10 empty] | 101.833 | 1495.7 | 14.6878 | 580 | 4.77377 | 1499.16 | 10 | 6.2832 | 238.599 | -32.118
[10 empty] | 86.3443 | 1486.25 | 17.2131 | 585 | 4.74194 | 1488.76 | 10 | 6.2832 | 236.943 | -32.589
[10 empty] | 107.195 | 1502.39 | 14.0155 | 592 | 4.79919 | 1506.21 | 10 | 6.2832 | 239.72 | -31.799
[10 empty] | 115.391 | 1489.12 | 12.905 | 597 | 4.7585 | 1493.58 | 10 | 6.2832 | 237.71 | -32.371
[13 empty] | 600 |  |  |  |  | 235.8002 | -32.914
[10 empty] | 98.2105 | 1470.3 | 14.971 | 602 | 4.69506 | 1473.58 | 10 | 6.2832 | 234.527 | -33.276
[10 empty] | 122.787 | 1477.17 | 12.0304 | 607 | 4.71931 | 1482.26 | 10 | 6.2832 | 235.909 | -32.883
[10 empty] | 97.2395 | 1495.57 | 15.3802 | 612 | 4.77517 | 1498.73 | 10 | 6.2832 | 238.529 | -32.137
[10 empty] | 96.7944 | 1458.48 | 15.0678 | 618 | 4.65634 | 1461.69 | 10 | 6.2832 | 232.634 | -33.815
[10 empty] | 95.1725 | 1465.16 | 15.3948 | 623 | 4.67989 | 1468.25 | 10 | 6.2832 | 233.679 | -33.517
[10 empty] | 97.3395 | 1465.34 | 15.0539 | 628 | 4.6757 | 1468.57 | 10 | 6.2832 | 233.729 | -33.503
[10 empty] | 115.444 | 1477.51 | 12.7985 | 633 | 4.71383 | 1482.02 | 10 | 6.2832 | 235.87 | -32.894
[10 empty] | 84.2919 | 1472.99 | 17.4748 | 639 | 4.70112 | 1475.4 | 10 | 6.2832 | 234.816 | -33.194
[10 empty] | 86.2759 | 1458.93 | 16.9101 | 644 | 4.65342 | 1461.48 | 10 | 6.2832 | 232.602 | -33.824
[10 empty] | 106.133 | 1450.66 | 13.6683 | 649 | 4.63103 | 1454.54 | 10 | 6.2832 | 231.496 | -34.138
[10 empty] | 118.246 | 1430.48 | 12.0975 | 654 | 4.57202 | 1435.36 | 10 | 6.2832 | 228.444 | -35.007
[10 empty] | 89.8031 | 1440.55 | 16.0412 | 660 | 4.59908 | 1443.35 | 10 | 6.2832 | 229.715 | -34.645
[10 empty] | 101.907 | 1457.41 | 14.3014 | 665 | 4.65214 | 1460.97 | 10 | 6.2832 | 232.519 | -33.847
[10 empty] | 108.915 | 1430.82 | 13.1371 | 670 | 4.57342 | 1434.96 | 10 | 6.2832 | 228.38 | -35.025
[10 empty] | 91.9254 | 1435.78 | 15.619 | 675 | 4.58228 | 1438.72 | 10 | 6.2832 | 228.979 | -34.855
[10 empty] | 114.032 | 1421.23 | 12.4634 | 681 | 4.53669 | 1425.8 | 10 | 6.2832 | 226.922 | -35.44
[10 empty] | 64.238 | 1449.22 | 22.5602 | 686 | 4.62054 | 1450.65 | 10 | 6.2832 | 230.877 | -34.315
[10 empty] | 81.6771 | 1443.13 | 17.6687 | 691 | 4.60386 | 1445.44 | 10 | 6.2832 | 230.048 | -34.55
[10 empty] | 65.5281 | 1437.66 | 21.9397 | 696 | 4.58403 | 1439.16 | 10 | 6.2832 | 229.048 | -34.835
[10 empty] | 85.898 | 1423.07 | 16.567 | 702 | 4.54007 | 1425.66 | 10 | 6.2832 | 226.9 | -35.446
[10 empty] | 121.171 | 1404.75 | 11.5932 | 707 | 4.48992 | 1409.97 | 10 | 6.2832 | 224.403 | -36.156
[10 empty] | 74.564 | 1414.69 | 18.9728 | 712 | 4.51278 | 1416.65 | 10 | 6.2832 | 225.466 | -35.854
[10 empty] | 73.9645 | 1421.46 | 19.2182 | 717 | 4.53354 | 1423.39 | 10 | 6.2832 | 226.539 | -35.549
[10 empty] | 93.2348 | 1406.15 | 15.0818 | 722 | 4.48724 | 1409.24 | 10 | 6.2832 | 224.286 | -36.19
[10 empty] | 95.2541 | 1396.57 | 14.6615 | 728 | 4.45785 | 1399.82 | 10 | 6.2832 | 222.787 | -36.616
[10 empty] | 115.617 | 1435.49 | 12.4159 | 733 | 4.58788 | 1440.14 | 10 | 6.2832 | 229.205 | -34.79
[10 empty] | 132.278 | 1388.6 | 10.4976 | 738 | 4.44059 | 1394.89 | 10 | 6.2832 | 222.002 | -36.839
[10 empty] | 95.9662 | 1429.11 | 14.8919 | 743 | 4.56817 | 1432.33 | 10 | 6.2832 | 227.962 | -35.144
[10 empty] | 94.3933 | 1413.17 | 14.971 | 749 | 4.50882 | 1416.32 | 10 | 6.2832 | 225.413 | -35.869
[10 empty] | 84.6243 | 1415.19 | 16.7233 | 754 | 4.51523 | 1417.72 | 10 | 6.2832 | 225.637 | -35.805
[10 empty] | 105.271 | 1368.61 | 13.0008 | 759 | 4.37774 | 1372.65 | 10 | 6.2832 | 218.463 | -37.846
[10 empty] | 83.3366 | 1428.03 | 17.1357 | 764 | 4.55126 | 1430.46 | 10 | 6.2832 | 227.664 | -35.229
[10 empty] | 66.2719 | 1400.43 | 21.1316 | 769 | 4.46672 | 1402 | 10 | 6.2832 | 223.134 | -36.517
[10 empty] | 88.3555 | 1419.13 | 16.0616 | 775 | 4.52503 | 1421.88 | 10 | 6.2832 | 226.299 | -35.617
[10 empty] | 78.34 | 1395.56 | 17.8142 | 780 | 4.45226 | 1397.76 | 10 | 6.2832 | 222.459 | -36.709
[10 empty] | 114.582 | 1392.07 | 12.1491 | 785 | 4.45191 | 1396.78 | 10 | 6.2832 | 222.303 | -36.754
[10 empty] | 87.7409 | 1368.85 | 15.6011 | 790 | 4.36759 | 1371.66 | 10 | 6.2832 | 218.306 | -37.891
[10 empty] | 79.4387 | 1402.45 | 17.6545 | 796 | 4.47488 | 1404.7 | 10 | 6.2832 | 223.564 | -36.395
[10 empty] | 102.715 | 1390.54 | 13.5378 | 801 | 4.44176 | 1394.33 | 10 | 6.2832 | 221.913 | -36.865
[10 empty] | 90.8186 | 1396.83 | 15.3804 | 806 | 4.46147 | 1399.78 | 10 | 6.2832 | 222.781 | -36.618
[10 empty] | 108.668 | 1387.3 | 12.7664 | 811 | 4.42963 | 1391.55 | 10 | 6.2832 | 221.472 | -36.99
[10 empty] | 91.0594 | 1392.65 | 15.2939 | 817 | 4.44304 | 1395.63 | 10 | 6.2832 | 222.121 | -36.806
[10 empty] | 94.4155 | 1401.6 | 14.845 | 822 | 4.47243 | 1404.78 | 10 | 6.2832 | 223.577 | -36.392
[10 empty] | 89.9683 | 1400.53 | 15.5669 | 827 | 4.46975 | 1403.41 | 10 | 6.2832 | 223.36 | -36.453
[10 empty] | 78.0946 | 1347.11 | 17.2498 | 832 | 4.2968 | 1349.38 | 10 | 6.2832 | 214.759 | -38.9
[10 empty] | 74.7325 | 1367.02 | 18.2922 | 838 | 4.35966 | 1369.06 | 10 | 6.2832 | 217.892 | -38.009
[10 empty] | 78.5487 | 1361.78 | 17.3367 | 843 | 4.34427 | 1364.04 | 10 | 6.2832 | 217.093 | -38.236
[10 empty] | 61.3638 | 1356.33 | 22.1031 | 848 | 4.32421 | 1357.72 | 10 | 6.2832 | 216.087 | -38.522
[10 empty] | 114.326 | 1343.6 | 11.7524 | 853 | 4.29447 | 1348.46 | 10 | 6.2832 | 214.613 | -38.942
[10 empty] | 88.7922 | 1320.84 | 14.8756 | 858 | 4.21634 | 1323.82 | 10 | 6.2832 | 210.692 | -40.057
[10 empty] | 88.4065 | 1392.15 | 15.7472 | 864 | 4.44316 | 1394.96 | 10 | 6.2832 | 222.014 | -36.836
[10 empty] | 97.8219 | 1351.81 | 13.8191 | 869 | 4.31674 | 1355.35 | 10 | 6.2832 | 215.71 | -38.63
[10 empty] | 103.33 | 1371.85 | 13.2763 | 874 | 4.38158 | 1375.73 | 10 | 6.2832 | 218.954 | -37.707
[10 empty] | 72.7183 | 1348.36 | 18.5423 | 879 | 4.30007 | 1350.32 | 10 | 6.2832 | 214.91 | -38.857
[10 empty] | 81.912 | 1348.44 | 16.462 | 886 | 4.3024 | 1350.92 | 10 | 6.2832 | 215.005 | -38.83
[10 empty] | 68.4397 | 1342.14 | 19.6105 | 891 | 4.27989 | 1343.88 | 10 | 6.2832 | 213.885 | -39.149
[10 empty] | 100.008 | 1340.85 | 13.4075 | 896 | 4.28211 | 1344.58 | 10 | 6.2832 | 213.996 | -39.117
[13 empty] | 900 |  |  |  |  | 214.2264 | -39.0514
[10 empty] | 43.279 | 1345.69 | 31.0934 | 901 | 4.28829 | 1346.39 | 10 | 6.2832 | 214.284 | -39.035
[10 empty] | 99.9942 | 1329.95 | 13.3003 | 907 | 4.24782 | 1333.71 | 10 | 6.2832 | 212.266 | -39.61
[10 empty] | 67.4594 | 1317.71 | 19.5334 | 912 | 4.20164 | 1319.44 | 10 | 6.2832 | 209.995 | -40.256
[10 empty] | 103.861 | 1318.7 | 12.6968 | 917 | 4.21237 | 1322.78 | 10 | 6.2832 | 210.527 | -40.104
[10 empty] | 95.0107 | 1335.37 | 14.055 | 922 | 4.2638 | 1338.75 | 10 | 6.2832 | 213.068 | -39.381
[10 empty] | 85.092 | 1338.03 | 15.7245 | 928 | 4.2652 | 1340.73 | 10 | 6.2832 | 213.384 | -39.291
[10 empty] | 72.3974 | 1329.9 | 18.3694 | 933 | 4.24048 | 1331.87 | 10 | 6.2832 | 211.973 | -39.693
[10 empty] | 86.5753 | 1324.09 | 15.294 | 938 | 4.22602 | 1326.91 | 10 | 6.2832 | 211.184 | -39.917
[10 empty] | 81.2542 | 1351.64 | 16.6347 | 943 | 4.31278 | 1354.08 | 10 | 6.2832 | 215.507 | -38.687
[10 empty] | 93.1482 | 1342.47 | 14.4122 | 948 | 4.28584 | 1345.7 | 10 | 6.2832 | 214.174 | -39.067
[10 empty] | 75.1633 | 1370.68 | 18.236 | 954 | 4.37214 | 1372.74 | 10 | 6.2832 | 218.478 | -37.842
[10 empty] | 66.0414 | 1338.47 | 20.2672 | 959 | 4.26777 | 1340.1 | 10 | 6.2832 | 213.283 | -39.32
[10 empty] | 89.0214 | 1342.61 | 15.0819 | 964 | 4.28549 | 1345.56 | 10 | 6.2832 | 214.152 | -39.073
[10 empty] | 102.882 | 1307.8 | 12.7117 | 969 | 4.17762 | 1311.84 | 10 | 6.2832 | 208.786 | -40.599
[10 empty] | 59.2556 | 1344.26 | 22.6858 | 975 | 4.28526 | 1345.57 | 10 | 6.2832 | 214.153 | -39.073
[10 empty] | 63.3964 | 1348.39 | 21.2692 | 980 | 4.29867 | 1349.88 | 10 | 6.2832 | 214.84 | -38.877
[10 empty] | 65.0999 | 1353.73 | 20.7946 | 985 | 4.31639 | 1355.29 | 10 | 6.2832 | 215.701 | -38.632
[10 empty] | 74.0459 | 1315.08 | 17.7603 | 990 | 4.1943 | 1317.16 | 10 | 6.2832 | 209.632 | -40.359
[10 empty] | 108.985 | 1328.54 | 12.1901 | 996 | 4.24432 | 1333 | 10 | 6.2832 | 212.153 | -39.642
[10 empty] | 101.055 | 1309.63 | 12.9595 | 1001 | 4.18287 | 1313.52 | 10 | 6.2832 | 209.052 | -40.524
[10 empty] | 107.657 | 1316.29 | 12.2268 | 1006 | 4.20537 | 1320.69 | 10 | 6.2832 | 210.194 | -40.199
[10 empty] | 101.071 | 1350.34 | 13.3603 | 1011 | 4.31231 | 1354.11 | 10 | 6.2832 | 215.513 | -38.686
[10 empty] | 86.3002 | 1336.16 | 15.4827 | 1016 | 4.2645 | 1338.94 | 10 | 6.2832 | 213.099 | -39.372
[10 empty] | 56.6042 | 1341.82 | 23.7052 | 1022 | 4.27686 | 1343.01 | 10 | 6.2832 | 213.746 | -39.188
[10 empty] | 74.1114 | 1296.22 | 17.4901 | 1027 | 4.13459 | 1298.33 | 10 | 6.2832 | 206.635 | -41.211
[10 empty] | 83.661 | 1348.66 | 16.1206 | 1032 | 4.3038 | 1351.26 | 10 | 6.2832 | 215.059 | -38.815
[10 empty] | 75.9411 | 1339.69 | 17.6411 | 1037 | 4.27371 | 1341.84 | 10 | 6.2832 | 213.559 | -39.241
[10 empty] | 104.099 | 1301.43 | 12.5019 | 1043 | 4.15721 | 1305.59 | 10 | 6.2832 | 207.79 | -40.883
[10 empty] | 78.7581 | 1290.4 | 16.3844 | 1048 | 4.11698 | 1292.8 | 10 | 6.2832 | 205.755 | -41.462
[10 empty] | 69.3781 | 1322.78 | 19.0662 | 1053 | 4.21657 | 1324.59 | 10 | 6.2832 | 210.815 | -40.022
[10 empty] | 72.2216 | 1281 | 17.7371 | 1058 | 4.08467 | 1283.03 | 10 | 6.2832 | 204.201 | -41.904
[10 empty] | 94.5052 | 1302.44 | 13.7817 | 1064 | 4.16281 | 1305.87 | 10 | 6.2832 | 207.835 | -40.87
[10 empty] | 72.8626 | 1309.37 | 17.9704 | 1069 | 4.17529 | 1311.39 | 10 | 6.2832 | 208.714 | -40.62
[10 empty] | 69.0827 | 1295.67 | 18.7553 | 1074 | 4.13051 | 1297.51 | 10 | 6.2832 | 206.504 | -41.249
[10 empty] | 67.5465 | 1286.05 | 19.0395 | 1079 | 4.10112 | 1287.82 | 10 | 6.2832 | 204.963 | -41.687
[10 empty] | 77.8411 | 1301.5 | 16.72 | 1084 | 4.15103 | 1303.83 | 10 | 6.2832 | 207.51 | -40.963
[10 empty] | 87.0888 | 1296.69 | 14.8893 | 1090 | 4.13599 | 1299.61 | 10 | 6.2832 | 206.839 | -41.154
[10 empty] | 123.134 | 1318.18 | 10.7052 | 1095 | 4.2182 | 1323.92 | 10 | 6.2832 | 210.707 | -40.053
[10 empty] | 72.8648 | 1296.92 | 17.799 | 1100 | 4.13855 | 1298.97 | 10 | 6.2832 | 206.737 | -41.183
[10 empty] | 79.3695 | 1306.97 | 16.467 | 1105 | 4.17132 | 1309.38 | 10 | 6.2832 | 208.394 | -40.711
[10 empty] | 100.613 | 1302.57 | 12.9462 | 1111 | 4.15709 | 1306.45 | 10 | 6.2832 | 207.927 | -40.844
[10 empty] | 68.9366 | 1287.02 | 18.6696 | 1116 | 4.10275 | 1288.86 | 10 | 6.2832 | 205.128 | -41.64
[10 empty] | 91.9062 | 1279.61 | 13.923 | 1121 | 4.08619 | 1282.91 | 10 | 6.2832 | 204.181 | -41.91
[10 empty] | 71.0667 | 1308.83 | 18.417 | 1126 | 4.17482 | 1310.76 | 10 | 6.2832 | 208.614 | -40.649
[10 empty] | 111.963 | 1298.22 | 11.595 | 1132 | 4.15208 | 1303.04 | 10 | 6.2832 | 207.384 | -40.998
[10 empty] | 109.608 | 1296.6 | 11.8294 | 1137 | 4.14298 | 1301.22 | 10 | 6.2832 | 207.095 | -41.08
[10 empty] | 71.1528 | 1315.17 | 18.4838 | 1142 | 4.19336 | 1317.1 | 10 | 6.2832 | 209.622 | -40.362
[10 empty] | 78.6503 | 1291.23 | 16.4173 | 1147 | 4.11966 | 1293.62 | 10 | 6.2832 | 205.885 | -41.425
[10 empty] | 84.5459 | 1268.04 | 14.9983 | 1153 | 4.04654 | 1270.86 | 10 | 6.2832 | 202.263 | -42.455
[10 empty] | 89.9553 | 1285.05 | 14.2855 | 1158 | 4.10112 | 1288.2 | 10 | 6.2832 | 205.023 | -41.67
[10 empty] | 64.5532 | 1321.42 | 20.4703 | 1163 | 4.21191 | 1323 | 10 | 6.2832 | 210.561 | -40.094
[10 empty] | 67.5659 | 1295.47 | 19.1735 | 1168 | 4.13109 | 1297.23 | 10 | 6.2832 | 206.461 | -41.261
[10 empty] | 70.5518 | 1274.51 | 18.0649 | 1173 | 4.06835 | 1276.46 | 10 | 6.2832 | 203.154 | -42.202
[10 empty] | 56.8999 | 1283.71 | 22.5609 | 1180 | 4.08852 | 1284.97 | 10 | 6.2832 | 204.509 | -41.816
[10 empty] | 86.0067 | 1286.45 | 14.9576 | 1185 | 4.10613 | 1289.32 | 10 | 6.2832 | 205.201 | -41.619
[10 empty] | 73.6348 | 1306.06 | 17.737 | 1190 | 4.16491 | 1308.13 | 10 | 6.2832 | 208.195 | -40.768
[10 empty] | 64.8949 | 1292.8 | 19.9215 | 1195 | 4.12176 | 1294.43 | 10 | 6.2832 | 206.014 | -41.388
[13 empty] | 1200 |  |  |  |  | 202.7407 | -42.31967
[10 empty] | 80.4698 | 1267.19 | 15.7474 | 1201 | 4.03803 | 1269.75 | 10 | 6.2832 | 202.086 | -42.506
[10 empty] | 59.2715 | 1268.93 | 21.4088 | 1206 | 4.04537 | 1270.32 | 10 | 6.2832 | 202.177 | -42.48
[10 empty] | 85.8672 | 1282.01 | 14.9302 | 1211 | 4.09121 | 1284.88 | 10 | 6.2832 | 204.495 | -41.82
[10 empty] | 76.9505 | 1294.9 | 16.8277 | 1217 | 4.13004 | 1297.18 | 10 | 6.2832 | 206.452 | -41.263
[10 empty] | 66.9887 | 1293.83 | 19.3142 | 1222 | 4.12537 | 1295.57 | 10 | 6.2832 | 206.195 | -41.337
[10 empty] | 53.3067 | 1295.58 | 24.3043 | 1227 | 4.12771 | 1296.68 | 10 | 6.2832 | 206.372 | -41.286
[10 empty] | 97.4139 | 1303.93 | 13.3855 | 1232 | 4.16432 | 1307.57 | 10 | 6.2832 | 208.105 | -40.793
[10 empty] | 81.3131 | 1296.47 | 15.9442 | 1238 | 4.13645 | 1299.02 | 10 | 6.2832 | 206.745 | -41.18
[10 empty] | 106.221 | 1293.88 | 12.181 | 1243 | 4.1333 | 1298.23 | 10 | 6.2832 | 206.62 | -41.216
[10 empty] | 83.2553 | 1268.56 | 15.237 | 1248 | 4.04911 | 1271.29 | 10 | 6.2832 | 202.332 | -42.436
[10 empty] | 52.3745 | 1285.74 | 24.549 | 1253 | 4.09517 | 1286.81 | 10 | 6.2832 | 204.801 | -41.733
[10 empty] | 94.8452 | 1302.95 | 13.7377 | 1258 | 4.15395 | 1306.4 | 10 | 6.2832 | 207.919 | -40.846
[10 empty] | 44.1826 | 1271.64 | 28.7814 | 1264 | 4.05249 | 1272.4 | 10 | 6.2832 | 202.509 | -42.385
[10 empty] | 67.9656 | 1270.34 | 18.691 | 1269 | 4.05109 | 1272.16 | 10 | 6.2832 | 202.47 | -42.396
[10 empty] | 65.5651 | 1310.94 | 19.9945 | 1274 | 4.1789 | 1312.58 | 10 | 6.2832 | 208.903 | -40.566
[10 empty] | 88.7621 | 1270.01 | 14.308 | 1279 | 4.05354 | 1273.1 | 10 | 6.2832 | 202.62 | -42.354
[10 empty] | 81.3268 | 1269.66 | 15.6118 | 1285 | 4.05086 | 1272.26 | 10 | 6.2832 | 202.486 | -42.392
[10 empty] | 72.6911 | 1286.53 | 17.6986 | 1290 | 4.10298 | 1288.58 | 10 | 6.2832 | 205.084 | -41.653
[10 empty] | 64.6013 | 1268.4 | 19.6343 | 1295 | 4.04491 | 1270.05 | 10 | 6.2832 | 202.134 | -42.492
[10 empty] | 77.5136 | 1260.16 | 16.2573 | 1300 | 4.02077 | 1262.54 | 10 | 6.2832 | 200.939 | -42.832
[10 empty] | 100.502 | 1280.27 | 12.7387 | 1306 | 4.09016 | 1284.2 | 10 | 6.2832 | 204.387 | -41.851
[10 empty] | 77.2318 | 1300.64 | 16.8407 | 1311 | 4.14881 | 1302.93 | 10 | 6.2832 | 207.367 | -41.003
[10 empty] | 83.8196 | 1283.15 | 15.3085 | 1316 | 4.09447 | 1285.89 | 10 | 6.2832 | 204.654 | -41.775
[10 empty] | 86.7107 | 1265.93 | 14.5994 | 1321 | 4.04013 | 1268.89 | 10 | 6.2832 | 201.95 | -42.544
[10 empty] | 61.5893 | 1269.84 | 20.6179 | 1327 | 4.04829 | 1271.33 | 10 | 6.2832 | 202.338 | -42.434
[10 empty] | 75.0908 | 1302.19 | 17.3415 | 1332 | 4.15383 | 1304.35 | 10 | 6.2832 | 207.593 | -40.939
[10 empty] | 72.4086 | 1287.05 | 17.7749 | 1337 | 4.10427 | 1289.09 | 10 | 6.2832 | 205.164 | -41.63
[10 empty] | 75.8678 | 1291.94 | 17.0288 | 1342 | 4.12083 | 1294.16 | 10 | 6.2832 | 205.972 | -41.4
[10 empty] | 59.1956 | 1281.07 | 21.6414 | 1348 | 4.08374 | 1282.44 | 10 | 6.2832 | 204.106 | -41.931
[10 empty] | 78.4066 | 1263.09 | 16.1095 | 1353 | 4.0294 | 1265.52 | 10 | 6.2832 | 201.414 | -42.697
[10 empty] | 75.993 | 1272.18 | 16.7407 | 1358 | 4.05797 | 1274.45 | 10 | 6.2832 | 202.834 | -42.293
[10 empty] | 45.9907 | 1254.19 | 27.2705 | 1363 | 3.99639 | 1255.04 | 10 | 6.2832 | 199.744 | -43.172
[10 empty] | 64.9172 | 1260.97 | 19.4243 | 1368 | 4.0203 | 1262.64 | 10 | 6.2832 | 200.955 | -42.827
[10 empty] | 46.5872 | 1270.01 | 27.261 | 1374 | 4.04712 | 1270.87 | 10 | 6.2832 | 202.264 | -42.455
[10 empty] | 88.5442 | 1259.7 | 14.2268 | 1379 | 4.02077 | 1262.81 | 10 | 6.2832 | 200.982 | -42.82
[10 empty] | 82.7959 | 1265.7 | 15.287 | 1384 | 4.03826 | 1268.41 | 10 | 6.2832 | 201.872 | -42.566
[10 empty] | 95.0306 | 1290.05 | 13.5751 | 1389 | 4.11838 | 1293.54 | 10 | 6.2832 | 205.873 | -41.428
[10 empty] | 56.3222 | 1265.81 | 22.4744 | 1395 | 4.035 | 1267.06 | 10 | 6.2832 | 201.658 | -42.627
[10 empty] | 86.9368 | 1251.58 | 14.3964 | 1400 | 3.9943 | 1254.6 | 10 | 6.2832 | 199.675 | -43.192
[10 empty] | 75.0722 | 1262.97 | 16.8234 | 1405 | 4.0294 | 1265.2 | 10 | 6.2832 | 201.363 | -42.711
[10 empty] | 61.6794 | 1273.77 | 20.6515 | 1411 | 4.06065 | 1275.26 | 10 | 6.2832 | 202.964 | -42.256
[10 empty] | 53.5582 | 1262.31 | 23.569 | 1416 | 4.0231 | 1263.45 | 10 | 6.2832 | 201.083 | -42.791
[10 empty] | 76.0303 | 1280.74 | 16.8451 | 1421 | 4.08526 | 1282.99 | 10 | 6.2832 | 204.194 | -41.906
[10 empty] | 70.2694 | 1254.84 | 17.8575 | 1426 | 4.00211 | 1256.81 | 10 | 6.2832 | 200.026 | -43.092
[10 empty] | 92.5141 | 1242.44 | 13.4297 | 1431 | 3.96724 | 1245.88 | 10 | 6.2832 | 198.287 | -43.586
[10 empty] | 73.6988 | 1265.95 | 17.1774 | 1437 | 4.03791 | 1268.1 | 10 | 6.2832 | 201.823 | -42.58
[10 empty] | 77.3318 | 1259.45 | 16.2863 | 1442 | 4.01739 | 1261.82 | 10 | 6.2832 | 200.825 | -42.864
[10 empty] | 73.2365 | 1243.63 | 16.981 | 1447 | 3.96677 | 1245.78 | 10 | 6.2832 | 198.272 | -43.591
[10 empty] | 98.4228 | 1246.47 | 12.6644 | 1453 | 3.981 | 1250.35 | 10 | 6.2832 | 198.998 | -43.384
[10 empty] | 77.9752 | 1251.46 | 16.0495 | 1458 | 3.9922 | 1253.89 | 10 | 6.2832 | 199.562 | -43.224
[10 empty] | 35.6263 | 1258.93 | 35.337 | 1463 | 4.01039 | 1259.43 | 10 | 6.2832 | 200.444 | -42.973
[10 empty] | 88.8737 | 1238.46 | 13.935 | 1468 | 3.95266 | 1241.64 | 10 | 6.2832 | 197.613 | -43.778
[10 empty] | 49.7338 | 1273.06 | 25.5975 | 1474 | 4.05634 | 1274.03 | 10 | 6.2832 | 202.768 | -42.312
[10 empty] | 58.0424 | 1256.96 | 21.6558 | 1479 | 4.00654 | 1258.3 | 10 | 6.2832 | 200.263 | -43.024
[10 empty] | 76.1336 | 1238.71 | 16.2702 | 1484 | 3.95138 | 1241.04 | 10 | 6.2832 | 197.518 | -43.805
[10 empty] | 102.415 | 1241.29 | 12.1203 | 1489 | 3.96514 | 1245.51 | 10 | 6.2832 | 198.229 | -43.603
[10 empty] | 79.7334 | 1234.51 | 15.4829 | 1495 | 3.93913 | 1237.08 | 10 | 6.2832 | 196.886 | -43.985
[13 empty] | 1500 |  |  |  |  | 198.6527 | -43.4825
[10 empty] | 49.2906 | 1249.42 | 25.3481 | 1501 | 3.98077 | 1250.4 | 10 | 6.2832 | 199.006 | -43.382
[10 empty] | 86.8444 | 1267.26 | 14.5923 | 1506 | 4.04432 | 1270.24 | 10 | 6.2832 | 202.164 | -42.484
[10 empty] | 47.463 | 1244.14 | 26.2129 | 1511 | 3.96397 | 1245.05 | 10 | 6.2832 | 198.155 | -43.624
[10 empty] | 93.7359 | 1253.64 | 13.3741 | 1517 | 4.00269 | 1257.14 | 10 | 6.2832 | 200.079 | -43.077
[10 empty] | 85.993 | 1239.09 | 14.4092 | 1522 | 3.95464 | 1242.07 | 10 | 6.2832 | 197.681 | -43.759
[10 empty] | 83.1727 | 1256.74 | 15.11 | 1527 | 4.01074 | 1259.49 | 10 | 6.2832 | 200.454 | -42.97
[10 empty] | 80.5936 | 1267 | 15.7209 | 1532 | 4.04234 | 1269.56 | 10 | 6.2832 | 202.057 | -42.514
[10 empty] | 84.8671 | 1244.54 | 14.6646 | 1538 | 3.97132 | 1247.43 | 10 | 6.2832 | 198.534 | -43.516
[10 empty] | 59.5867 | 1239.5 | 20.8017 | 1543 | 3.95103 | 1240.93 | 10 | 6.2832 | 197.5 | -43.81
[10 empty] | 60.6655 | 1234.13 | 20.3432 | 1548 | 3.93389 | 1235.62 | 10 | 6.2832 | 196.655 | -44.051
[10 empty] | 60.4328 | 1268.87 | 20.9964 | 1553 | 4.04502 | 1270.31 | 10 | 6.2832 | 202.175 | -42.48
[10 empty] | 102.876 | 1248.74 | 12.1383 | 1559 | 3.98975 | 1252.97 | 10 | 6.2832 | 199.416 | -43.265
[10 empty] | 78.6488 | 1254.61 | 15.9521 | 1564 | 4.00281 | 1257.07 | 10 | 6.2832 | 200.069 | -43.08
[10 empty] | 59.1509 | 1268.01 | 21.4369 | 1569 | 4.04211 | 1269.39 | 10 | 6.2832 | 202.029 | -42.522
[10 empty] | 56.5182 | 1218.31 | 21.5561 | 1574 | 3.88362 | 1219.62 | 10 | 6.2832 | 194.108 | -44.775
[10 empty] | 100.615 | 1272.04 | 12.6427 | 1580 | 4.06217 | 1276.01 | 10 | 6.2832 | 203.083 | -42.222
[10 empty] | 71.5723 | 1218.8 | 17.029 | 1585 | 3.88794 | 1220.9 | 10 | 6.2832 | 194.312 | -44.717
[10 empty] | 75.8345 | 1265.36 | 16.6859 | 1590 | 4.03604 | 1267.64 | 10 | 6.2832 | 201.75 | -42.601
[10 empty] | 99.6174 | 1209.64 | 12.1429 | 1595 | 3.86392 | 1213.74 | 10 | 6.2832 | 193.172 | -45.042
[10 empty] | 75.4284 | 1252.19 | 16.6011 | 1601 | 3.99418 | 1254.46 | 10 | 6.2832 | 199.653 | -43.198
[10 empty] | 87.5312 | 1238.81 | 14.1528 | 1606 | 3.95395 | 1241.9 | 10 | 6.2832 | 197.654 | -43.767
[10 empty] | 82.211 | 1243.6 | 15.127 | 1611 | 3.96771 | 1246.32 | 10 | 6.2832 | 198.357 | -43.567
[10 empty] | 63.5876 | 1228.58 | 19.3211 | 1616 | 3.91686 | 1230.23 | 10 | 6.2832 | 195.796 | -44.295
[10 empty] | 75.1917 | 1255.92 | 16.703 | 1622 | 4.00584 | 1258.17 | 10 | 6.2832 | 200.244 | -43.03
[10 empty] | 52.1862 | 1219.44 | 23.3671 | 1627 | 3.88631 | 1220.56 | 10 | 6.2832 | 194.257 | -44.733
[10 empty] | 113.035 | 1244.1 | 11.0063 | 1632 | 3.97774 | 1249.22 | 10 | 6.2832 | 198.82 | -43.435
[10 empty] | 70.8886 | 1245.19 | 17.5655 | 1638 | 3.97109 | 1247.21 | 10 | 6.2832 | 198.499 | -43.526
[10 empty] | 71.0579 | 1240.44 | 17.4567 | 1643 | 3.95663 | 1242.47 | 10 | 6.2832 | 197.745 | -43.741
[10 empty] | 73.9746 | 1229.31 | 16.618 | 1648 | 3.92164 | 1231.54 | 10 | 6.2832 | 196.004 | -44.236
[10 empty] | 56.7765 | 1238.57 | 21.8148 | 1654 | 3.94741 | 1239.87 | 10 | 6.2832 | 197.331 | -43.858
[10 empty] | 95.0809 | 1227.33 | 12.9083 | 1659 | 3.91989 | 1231.01 | 10 | 6.2832 | 195.921 | -44.26
[10 empty] | 56.4454 | 1244.28 | 22.044 | 1664 | 3.96607 | 1245.56 | 10 | 6.2832 | 198.237 | -43.601
[10 empty] | 89.9698 | 1230.8 | 13.6801 | 1669 | 3.92876 | 1234.08 | 10 | 6.2832 | 196.41 | -44.121
[10 empty] | 69.8785 | 1233.03 | 17.6454 | 1675 | 3.93179 | 1235.01 | 10 | 6.2832 | 196.558 | -44.079
[10 empty] | 87.6044 | 1240.92 | 14.1651 | 1680 | 3.96083 | 1244.01 | 10 | 6.2832 | 197.99 | -43.671
[10 empty] | 85.7247 | 1245.68 | 14.5312 | 1685 | 3.97529 | 1248.63 | 10 | 6.2832 | 198.724 | -43.462
[10 empty] | 85.348 | 1241.31 | 14.5441 | 1690 | 3.96188 | 1244.24 | 10 | 6.2832 | 198.027 | -43.661
[10 empty] | 90.3884 | 1220.94 | 13.5077 | 1695 | 3.89808 | 1224.28 | 10 | 6.2832 | 194.85 | -44.564
[10 empty] | 91.061 | 1230.02 | 13.5077 | 1701 | 3.92701 | 1233.39 | 10 | 6.2832 | 196.299 | -44.152
[10 empty] | 64.6909 | 1228.77 | 18.9945 | 1706 | 3.91756 | 1230.47 | 10 | 6.2832 | 195.835 | -44.284
[10 empty] | 83.7904 | 1223.57 | 14.6028 | 1711 | 3.90427 | 1226.44 | 10 | 6.2832 | 195.193 | -44.467
[10 empty] | 50.2166 | 1225.96 | 24.4135 | 1716 | 3.90671 | 1226.99 | 10 | 6.2832 | 195.281 | -44.442
[10 empty] | 105.071 | 1226 | 11.6682 | 1722 | 3.91756 | 1230.49 | 10 | 6.2832 | 195.839 | -44.283
[10 empty] | 96.2167 | 1243.68 | 12.9258 | 1727 | 3.9712 | 1247.39 | 10 | 6.2832 | 198.528 | -43.518
[10 empty] | 75.0301 | 1237.04 | 16.4872 | 1732 | 3.94602 | 1239.31 | 10 | 6.2832 | 197.242 | -43.884
[10 empty] | 78.4555 | 1251.53 | 15.9521 | 1737 | 3.99196 | 1253.99 | 10 | 6.2832 | 199.578 | -43.219
[10 empty] | 83.9937 | 1224.9 | 14.5832 | 1743 | 3.90905 | 1227.77 | 10 | 6.2832 | 195.405 | -44.406
[10 empty] | 77.5527 | 1234.72 | 15.921 | 1748 | 3.93913 | 1237.15 | 10 | 6.2832 | 196.898 | -43.982
[10 empty] | 77.3794 | 1222.07 | 15.7933 | 1753 | 3.89808 | 1224.52 | 10 | 6.2832 | 194.888 | -44.554
[10 empty] | 68.5249 | 1219.42 | 17.7952 | 1758 | 3.88887 | 1221.34 | 10 | 6.2832 | 194.382 | -44.698
[10 empty] | 108.759 | 1221.87 | 11.2346 | 1764 | 3.90532 | 1226.7 | 10 | 6.2832 | 195.234 | -44.455
[10 empty] | 91.0904 | 1219.01 | 13.3824 | 1769 | 3.89167 | 1222.41 | 10 | 6.2832 | 194.552 | -44.649
[10 empty] | 95.8305 | 1231.15 | 12.8472 | 1774 | 3.93167 | 1234.88 | 10 | 6.2832 | 196.536 | -44.085
[10 empty] | 51.0591 | 1222.8 | 23.9488 | 1780 | 3.89715 | 1223.87 | 10 | 6.2832 | 194.784 | -44.583
[10 empty] | 69.3949 | 1231.54 | 17.7469 | 1785 | 3.92666 | 1233.5 | 10 | 6.2832 | 196.316 | -44.147
[10 empty] | 41.4234 | 1227.41 | 29.6307 | 1790 | 3.91056 | 1228.1 | 10 | 6.2832 | 195.458 | -44.391
[10 empty] | 79.8697 | 1169.95 | 14.6483 | 1796 | 3.73377 | 1172.67 | 10 | 6.2832 | 186.636 | -46.901
[13 empty] | 1800 |  |  |  |  | 193.508 | -44.9458
[10 empty] | 76.1842 | 1224.28 | 16.07 | 1801 | 3.90485 | 1226.65 | 10 | 6.2832 | 195.226 | -44.457
[10 empty] | 100.118 | 1237.42 | 12.3596 | 1806 | 3.95301 | 1241.46 | 10 | 6.2832 | 197.584 | -43.787
[10 empty] | 65.4452 | 1197.23 | 18.2936 | 1811 | 3.81704 | 1199.01 | 10 | 6.2832 | 190.828 | -45.709
[10 empty] | 85.7352 | 1229.4 | 14.3395 | 1818 | 3.92351 | 1232.39 | 10 | 6.2832 | 196.14 | -44.197
[10 empty] | 74.5395 | 1222.78 | 16.4044 | 1823 | 3.90007 | 1225.05 | 10 | 6.2832 | 194.972 | -44.53
[10 empty] | 77.736 | 1223.32 | 15.7368 | 1828 | 3.90287 | 1225.78 | 10 | 6.2832 | 195.089 | -44.496
[10 empty] | 57.2339 | 1198.58 | 20.9417 | 1834 | 3.82059 | 1199.94 | 10 | 6.2832 | 190.976 | -45.666
[10 empty] | 105.786 | 1219.47 | 11.5277 | 1839 | 3.8968 | 1224.05 | 10 | 6.2832 | 194.812 | -44.575
[10 empty] | 67.5661 | 1199.75 | 17.7566 | 1844 | 3.82601 | 1201.65 | 10 | 6.2832 | 191.247 | -45.589
[10 empty] | 69.9941 | 1215.11 | 17.3602 | 1849 | 3.87499 | 1217.12 | 10 | 6.2832 | 193.711 | -44.888
[10 empty] | 61.2338 | 1204.77 | 19.675 | 1855 | 3.84024 | 1206.33 | 10 | 6.2832 | 191.992 | -45.377
[10 empty] | 55.8502 | 1252.62 | 22.4282 | 1860 | 3.99126 | 1253.86 | 10 | 6.2832 | 199.558 | -43.225
[10 empty] | 85.2627 | 1228.03 | 14.4029 | 1865 | 3.91919 | 1230.98 | 10 | 6.2832 | 195.916 | -44.261
[10 empty] | 84.485 | 1246.55 | 14.7547 | 1870 | 3.97762 | 1249.41 | 10 | 6.2832 | 198.849 | -43.427
[10 empty] | 52.5778 | 1226.33 | 23.324 | 1876 | 3.90788 | 1227.45 | 10 | 6.2832 | 195.355 | -44.421
[10 empty] | 90.748 | 1195.09 | 13.1693 | 1881 | 3.81564 | 1198.53 | 10 | 6.2832 | 190.751 | -45.731
[10 empty] | 97.9346 | 1220.63 | 12.4637 | 1886 | 3.89878 | 1224.55 | 10 | 6.2832 | 194.892 | -44.552
[10 empty] | 67.0408 | 1217.15 | 18.1554 | 1891 | 3.88013 | 1219 | 10 | 6.2832 | 194.009 | -44.804
[10 empty] | 91.2248 | 1240.98 | 13.6035 | 1897 | 3.96083 | 1244.33 | 10 | 6.2832 | 198.04 | -43.657
[10 empty] | 88.5823 | 1223.63 | 13.8135 | 1902 | 3.90613 | 1226.83 | 10 | 6.2832 | 195.256 | -44.449
[10 empty] | 60.7224 | 1206.76 | 19.8733 | 1907 | 3.84677 | 1208.28 | 10 | 6.2832 | 192.304 | -45.289
[10 empty] | 102.815 | 1200.93 | 11.6805 | 1912 | 3.83721 | 1205.33 | 10 | 6.2832 | 191.833 | -45.423
[10 empty] | 77.9951 | 1210.13 | 15.5155 | 1918 | 3.86065 | 1212.64 | 10 | 6.2832 | 192.998 | -45.091
[10 empty] | 91.5757 | 1194.4 | 13.0427 | 1923 | 3.81365 | 1197.9 | 10 | 6.2832 | 190.652 | -45.759
[10 empty] | 71.9619 | 1194.65 | 16.6012 | 1928 | 3.80998 | 1196.82 | 10 | 6.2832 | 190.479 | -45.808
[10 empty] | 65.5336 | 1212.7 | 18.5051 | 1933 | 3.86625 | 1214.47 | 10 | 6.2832 | 193.289 | -45.009
[10 empty] | 62.0353 | 1231.66 | 19.8541 | 1938 | 3.92631 | 1233.22 | 10 | 6.2832 | 196.272 | -44.16
[10 empty] | 86.0298 | 1229.53 | 14.2919 | 1944 | 3.92374 | 1232.53 | 10 | 6.2832 | 196.163 | -44.191
[10 empty] | 71.7098 | 1191.68 | 16.6181 | 1949 | 3.80071 | 1193.84 | 10 | 6.2832 | 190.005 | -45.943
[10 empty] | 79.1831 | 1243.34 | 15.702 | 1954 | 3.96677 | 1245.85 | 10 | 6.2832 | 198.283 | -43.588
[10 empty] | 85.831 | 1258.67 | 14.6645 | 1959 | 4.01587 | 1261.59 | 10 | 6.2832 | 200.788 | -42.875
[10 empty] | 52.9467 | 1203.19 | 22.7246 | 1965 | 3.83441 | 1204.35 | 10 | 6.2832 | 191.678 | -45.467
[10 empty] | 111.464 | 1191.92 | 10.6933 | 1970 | 3.81132 | 1197.12 | 10 | 6.2832 | 190.528 | -45.794
[10 empty] | 76.2857 | 1212.18 | 15.8901 | 1975 | 3.8666 | 1214.58 | 10 | 6.2832 | 193.306 | -45.004
[10 empty] | 76.1033 | 1218.18 | 16.0069 | 1980 | 3.88584 | 1220.55 | 10 | 6.2832 | 194.257 | -44.733
[10 empty] | 77.1601 | 1213.08 | 15.7217 | 1986 | 3.86986 | 1215.54 | 10 | 6.2832 | 193.458 | -44.96
[10 empty] | 65.1536 | 1218.5 | 18.7019 | 1991 | 3.88467 | 1220.24 | 10 | 6.2832 | 194.206 | -44.748
[10 empty] | 57.8919 | 1212.42 | 20.9428 | 1997 | 3.86403 | 1213.8 | 10 | 6.2832 | 193.182 | -45.039
[10 empty] | 77.8043 | 1187.74 | 15.2657 | 2002 | 3.78969 | 1190.28 | 10 | 6.2832 | 189.439 | -46.104
[10 empty] | 49.9335 | 1219.05 | 24.4135 | 2007 | 3.88386 | 1220.07 | 10 | 6.2832 | 194.18 | -44.755
[10 empty] | 68.2949 | 1230.06 | 18.0111 | 2012 | 3.92199 | 1231.96 | 10 | 6.2832 | 196.072 | -44.217
[10 empty] | 67.0709 | 1193.55 | 17.7953 | 2018 | 3.80578 | 1195.43 | 10 | 6.2832 | 190.258 | -45.871
[10 empty] | 66.4762 | 1205.57 | 18.1353 | 2023 | 3.84432 | 1207.4 | 10 | 6.2832 | 192.163 | -45.329
[10 empty] | 79.5556 | 1223.05 | 15.3735 | 2028 | 3.90217 | 1225.64 | 10 | 6.2832 | 195.065 | -44.503
[10 empty] | 100.546 | 1201.39 | 11.9486 | 2034 | 3.83744 | 1205.59 | 10 | 6.2832 | 191.875 | -45.411
[10 empty] | 78.0663 | 1212.15 | 15.5272 | 2039 | 3.8673 | 1214.66 | 10 | 6.2832 | 193.318 | -45
[10 empty] | 63.3067 | 1218.11 | 19.2415 | 2044 | 3.88292 | 1219.76 | 10 | 6.2832 | 194.13 | -44.769
[10 empty] | 70.9862 | 1197.59 | 16.8707 | 2049 | 3.81948 | 1199.69 | 10 | 6.2832 | 190.936 | -45.678
[10 empty] | 80.9649 | 1182.01 | 14.5991 | 2054 | 3.77202 | 1184.78 | 10 | 6.2832 | 188.563 | -46.353
[10 empty] | 84.5314 | 1218.57 | 14.4156 | 2060 | 3.88946 | 1221.5 | 10 | 6.2832 | 194.407 | -44.69
[10 empty] | 93.2676 | 1216.46 | 13.0427 | 2065 | 3.88456 | 1220.03 | 10 | 6.2832 | 194.174 | -44.757
[10 empty] | 72.3939 | 1200.25 | 16.5794 | 2070 | 3.82776 | 1202.43 | 10 | 6.2832 | 191.372 | -45.554
[10 empty] | 84.4787 | 1208.2 | 14.3018 | 2075 | 3.85552 | 1211.15 | 10 | 6.2832 | 192.76 | -45.159
[10 empty] | 70.5504 | 1194.56 | 16.9319 | 2081 | 3.8094 | 1196.64 | 10 | 6.2832 | 190.45 | -45.816
[10 empty] | 65.9409 | 1214.11 | 18.4121 | 2086 | 3.87056 | 1215.9 | 10 | 6.2832 | 193.516 | -44.944
[10 empty] | 104.802 | 1213.29 | 11.5769 | 2091 | 3.87663 | 1217.8 | 10 | 6.2832 | 193.819 | -44.858
[10 empty] | 95.5528 | 1213.9 | 12.704 | 2097 | 3.87616 | 1217.66 | 10 | 6.2832 | 193.796 | -44.864
[10 empty] | 64.9418 | 1214.53 | 18.7019 | 2102 | 3.8722 | 1216.27 | 10 | 6.2832 | 193.575 | -44.927
[10 empty] | 69.0907 | 1204.18 | 17.4289 | 2107 | 3.83978 | 1206.16 | 10 | 6.2832 | 191.965 | -45.385
[10 empty] | 59.0266 | 1160.37 | 19.6584 | 2113 | 3.69878 | 1161.87 | 10 | 6.2832 | 184.917 | -47.39
[10 empty] | 111.781 | 1200.84 | 10.7428 | 2118 | 3.83954 | 1206.04 | 10 | 6.2832 | 191.946 | -45.391
[10 empty] | 87.6724 | 1190.38 | 13.5776 | 2123 | 3.80013 | 1193.61 | 10 | 6.2832 | 189.968 | -45.953
[10 empty] | 60.366 | 1188.12 | 19.6819 | 2128 | 3.78753 | 1189.65 | 10 | 6.2832 | 189.339 | -46.132
[10 empty] | 54.808 | 1217.98 | 22.2226 | 2134 | 3.88141 | 1219.21 | 10 | 6.2832 | 194.043 | -44.794
[10 empty] | 93.9788 | 1203.57 | 12.8068 | 2139 | 3.84351 | 1207.23 | 10 | 6.2832 | 192.137 | -45.336
[10 empty] | 71.3057 | 1187.39 | 16.652 | 2144 | 3.78683 | 1189.53 | 10 | 6.2832 | 189.318 | -46.138
[10 empty] | 44.4581 | 1182.45 | 26.5969 | 2150 | 3.76718 | 1183.28 | 10 | 6.2832 | 188.325 | -46.421
[10 empty] | 50.8933 | 1205.09 | 23.6787 | 2156 | 3.84048 | 1206.16 | 10 | 6.2832 | 191.966 | -45.385
[10 empty] | 91.558 | 1221.26 | 13.3386 | 2161 | 3.89913 | 1224.68 | 10 | 6.2832 | 194.914 | -44.546
[10 empty] | 91.2729 | 1187.6 | 13.0115 | 2166 | 3.79214 | 1191.1 | 10 | 6.2832 | 189.569 | -46.067
[10 empty] | 113.32 | 1203.84 | 10.6234 | 2171 | 3.8498 | 1209.17 | 10 | 6.2832 | 192.444 | -45.249
[10 empty] | 82.798 | 1180.24 | 14.2545 | 2177 | 3.76666 | 1183.14 | 10 | 6.2832 | 188.302 | -46.427
[10 empty] | 58.774 | 1212.26 | 20.6257 | 2182 | 3.8638 | 1213.68 | 10 | 6.2832 | 193.162 | -45.044
[10 empty] | 100.858 | 1214.48 | 12.0414 | 2187 | 3.87966 | 1218.66 | 10 | 6.2832 | 193.955 | -44.819
[10 empty] | 72.5612 | 1200.94 | 16.5507 | 2192 | 3.83021 | 1203.13 | 10 | 6.2832 | 191.483 | -45.522
[10 empty] | 62.5676 | 1198.25 | 19.1513 | 2198 | 3.81989 | 1199.89 | 10 | 6.2832 | 190.967 | -45.669
[10 empty] | 82.5022 | 1219.18 | 14.7776 | 2203 | 3.89004 | 1221.97 | 10 | 6.2832 | 194.482 | -44.669
[10 empty] | 67.1102 | 1212.74 | 18.0709 | 2208 | 3.86695 | 1214.6 | 10 | 6.2832 | 193.309 | -45.003
[10 empty] | 110.537 | 1203.57 | 10.8883 | 2214 | 3.84759 | 1208.63 | 10 | 6.2832 | 192.36 | -45.273
[10 empty] | 85.5318 | 1196.71 | 13.9914 | 2219 | 3.8189 | 1199.76 | 10 | 6.2832 | 190.948 | -45.675
[10 empty] | 101.92 | 1204.78 | 11.8209 | 2224 | 3.84887 | 1209.08 | 10 | 6.2832 | 192.431 | -45.252
[10 empty] | 74.6603 | 1182.91 | 15.8438 | 2229 | 3.77377 | 1185.26 | 10 | 6.2832 | 188.64 | -46.331
[10 empty] | 111.73 | 1187.31 | 10.6266 | 2234 | 3.79639 | 1192.55 | 10 | 6.2832 | 189.8 | -46.001
[10 empty] | 48.6005 | 1185.63 | 24.3955 | 2240 | 3.77791 | 1186.63 | 10 | 6.2832 | 188.858 | -46.269
[10 empty] | 84.1208 | 1204.36 | 14.317 | 2245 | 3.84339 | 1207.29 | 10 | 6.2832 | 192.146 | -45.334
[10 empty] | 73.8678 | 1193.52 | 16.1575 | 2250 | 3.80712 | 1195.81 | 10 | 6.2832 | 190.318 | -45.854
[10 empty] | 80.0354 | 1202.66 | 15.0266 | 2255 | 3.83674 | 1205.32 | 10 | 6.2832 | 191.832 | -45.423
[10 empty] | 96.6187 | 1194.36 | 12.3616 | 2261 | 3.81464 | 1198.26 | 10 | 6.2832 | 190.709 | -45.743
[10 empty] | 59.0691 | 1188.36 | 20.1181 | 2266 | 3.78771 | 1189.82 | 10 | 6.2832 | 189.366 | -46.125
[10 empty] | 92.5386 | 1211.81 | 13.0951 | 2271 | 3.86846 | 1215.33 | 10 | 6.2832 | 193.426 | -44.97
[10 empty] | 67.1249 | 1204.35 | 17.9419 | 2277 | 3.83989 | 1206.22 | 10 | 6.2832 | 191.975 | -45.382
[10 empty] | 82.5117 | 1216.34 | 14.7414 | 2282 | 3.88071 | 1219.13 | 10 | 6.2832 | 194.031 | -44.797
[10 empty] | 55.2134 | 1194.59 | 21.6358 | 2287 | 3.80701 | 1195.86 | 10 | 6.2832 | 190.327 | -45.851
[10 empty] | 82.6986 | 1209.26 | 14.6225 | 2292 | 3.85878 | 1212.08 | 10 | 6.2832 | 192.908 | -45.117
[10 empty] | 111.351 | 1171.43 | 10.5202 | 2298 | 3.74566 | 1176.71 | 10 | 6.2832 | 187.279 | -46.718
[10 empty] | 78.9635 | 1210.76 | 15.3332 | 2303 | 3.86263 | 1213.34 | 10 | 6.2832 | 193.108 | -45.06
[10 empty] | 64.4708 | 1192.76 | 18.5008 | 2309 | 3.80222 | 1194.5 | 10 | 6.2832 | 190.11 | -45.913
[10 empty] | 57.1577 | 1181.84 | 20.6769 | 2314 | 3.76619 | 1183.23 | 10 | 6.2832 | 188.316 | -46.423
[10 empty] | 69.2552 | 1212.22 | 17.5036 | 2319 | 3.86543 | 1214.19 | 10 | 6.2832 | 193.244 | -45.021
[10 empty] | 83.448 | 1194.51 | 14.3144 | 2325 | 3.81196 | 1197.42 | 10 | 6.2832 | 190.575 | -45.781
[10 empty] | 94.0282 | 1177.99 | 12.5281 | 2330 | 3.76205 | 1181.74 | 10 | 6.2832 | 188.079 | -46.491
[10 empty] | 89.1363 | 1217.87 | 13.663 | 2335 | 3.88689 | 1221.12 | 10 | 6.2832 | 194.347 | -44.707
[10 empty] | 61.9832 | 1212.22 | 19.5572 | 2341 | 3.86427 | 1213.8 | 10 | 6.2832 | 193.182 | -45.039
[10 empty] | 88.4001 | 1210.13 | 13.6893 | 2346 | 3.8624 | 1213.36 | 10 | 6.2832 | 193.111 | -45.059
[10 empty] | 68.7644 | 1193.71 | 17.3595 | 2351 | 3.80601 | 1195.69 | 10 | 6.2832 | 190.3 | -45.859
[10 empty] | 58.3242 | 1216.02 | 20.8493 | 2356 | 3.87593 | 1217.42 | 10 | 6.2832 | 193.757 | -44.875
[10 empty] | 68.5245 | 1182.32 | 17.254 | 2362 | 3.76963 | 1184.31 | 10 | 6.2832 | 188.488 | -46.374
[10 empty] | 93.2961 | 1169.09 | 12.5309 | 2367 | 3.73418 | 1172.8 | 10 | 6.2832 | 186.657 | -46.895
[10 empty] | 59.0962 | 1208.23 | 20.4451 | 2372 | 3.85097 | 1209.67 | 10 | 6.2832 | 192.525 | -45.226
[10 empty] | 76.0831 | 1206.03 | 15.8515 | 2377 | 3.84701 | 1208.43 | 10 | 6.2832 | 192.327 | -45.282
[10 empty] | 74.6428 | 1147 | 15.3665 | 2383 | 3.65931 | 1149.42 | 10 | 6.2832 | 182.936 | -47.954
[10 empty] | 81.7814 | 1171.9 | 14.3297 | 2388 | 3.73972 | 1174.75 | 10 | 6.2832 | 186.967 | -46.807
[10 empty] | 60.9068 | 1176.39 | 19.3146 | 2393 | 3.75062 | 1177.97 | 10 | 6.2832 | 187.479 | -46.661
[10 empty] | 94.9167 | 1189.12 | 12.5281 | 2399 | 3.79744 | 1192.91 | 10 | 6.2832 | 189.856 | -45.985
[10 empty] | 63.2488 | 1158.35 | 18.3142 | 2404 | 3.69301 | 1160.08 | 10 | 6.2832 | 184.632 | -47.472
[10 empty] | 52.5507 | 1208.96 | 23.0056 | 2409 | 3.85249 | 1210.1 | 10 | 6.2832 | 192.593 | -45.206