## ListVorlage (hidden)
C:\PROGRA~1\GerLIMS3\EXCEL_Vorlagen\DURCHSTOSS_Ergebnisliste.xlt

## DURCHSTOSS
Thermoplastics Testing Center
Dateiname: |  | C:\PROGRA~1\GerLIMS3\Ergebnislisten\ULMBE02685_EvonikVestamidTerraHS16_MT250-WT80-1fach_301013.xls
Auftrag: |  | ULMBE02685 |  |  |  | Auftr. Kürzel: | FH-Hannover_B_EvonikVestamidTerraHS16 |  |  |  |  | Probekörper: | Rechteckplatte 60x60x2
Auftraggeber: | [5 empty] | Kurzbeschreibung: | EvonikVestamidTerraHS16 |  |  |  |  | V-Auftreff: | Auftreffgeschwindigkeit
Auftragseing.: |  | 28.10.13 15:16:28 |  |  |  | Gerät: | DURCHSTOSS |  |  |  |  | V-Mittel: | mittlere Geschwindigkeit
Prüfnorm: |  | ISO 6603-2 |  |  |  | Prüfer: | 21917 |  |  |  |  | Fm: | Maximalkraft
Klima: |  | 23°C ± 2% / 50% ± 5% r.F. |  |  |  | Telefon: | 4871 |  |  |  |  | Sm: | Verformung bei Fm
[12 empty] | Wm: | Energie bei Fm
[12 empty] | Wp: | Gesamtenergie
[12 empty] | Sp: | Gesamtverformung
[12 empty] | x/s/v: | x=Mittelwert
s=Standardabweichung
v=Variationskoeffizient [%]
[12 empty] | MT/WT: | Masse-/Werkzeugtemperatur
DURCHSTOSSVERSUCH-Ergebnisliste ( Mittelwerte )
Prüfanweisung: TTC - VA 5.1.3.5 ( in Anlehnung an DIN EN ISO 6603-2)
Auftragsdaten: | [8 empty] | Prüf- daten: | Ergebniswerte:
| Ansatz | Lagerung | Werkstoff | Partie | Farbe | MT/WT | Prüferbemerkung |  | Temp | V-Auftreff | V-Mittel | Fm | Sm | Wm | Wp | Sp | Prüfdatum
[6 empty] | [°C] |  |  | [°C] | [m/s] | [m/s] | [N] | [mm] | [J] | [J] | [mm]
1/3 | EvonikVestamidTerraHS16_MT250-WT80-1fach | SFR | Sondermaterial PA | Terra HS 16 |  | -- |  | x | 23 | 4.3097 | 4.3147 | 4308.6711 | 12.8275 | 27.4677 | 52.5096 | 19.9466 | 30.10.13
[8 empty] | s |  | 0.03885 | 0.03519 | 8.6626 | 0.06617 | 0.1412 | 0.43834 | 0.19156
[8 empty] | v |  | 0.90148 | 0.81561 | 0.20105 | 0.51587 | 0.51404 | 0.83478 | 0.96036
1/3 | EvonikVestamidTerraHS16_MT250-WT80-1fach | SFR | Sondermaterial PA | Terra HS 16 |  | -- |  | x | -30 | 4.3275 | 4.3234 | 5781.7598 | 13.2302 | 35.5824 | 60.1545 | 18.2132 | 30.10.13
[8 empty] | s |  | 0.02672 | 0.02632 | 201.0596 | 0.83496 | 4.6657 | 14.5256 | 2.8546
[8 empty] | v |  | 0.61734 | 0.60881 | 3.4775 | 6.311 | 13.1122 | 24.1472 | 15.6733
2/3 | EvonikVestamidTerraHS16_MT250-WT100-1fach | SFR | Sondermaterial PA | Terra HS 16 |  | -- |  | x | 23 | 4.3697 | 4.3741 | 4409.7205 | 12.9065 | 28.2047 | 53.1501 | 19.7908 | 30.10.13
[8 empty] | s |  | 0.01918 | 0.01555 | 9.8719 | 0.14321 | 0.1238 | 0.63278 | 0.34998
[8 empty] | v |  | 0.43896 | 0.35543 | 0.22387 | 1.1096 | 0.43894 | 1.1905 | 1.7684
2/3 | EvonikVestamidTerraHS16_MT250-WT100-1fach | SFR | Sondermaterial PA | Terra HS 16 |  | -- |  | x | -30 | 4.3672 | 4.3719 | 5884.9168 | 13.3633 | 35.6251 | 60.6969 | 18.3572 | 30.10.13
[8 empty] | s |  | 0.04408 | 0.04522 | 36.6587 | 0.06144 | 0.20789 | 8.2048 | 1.6442
[8 empty] | v |  | 1.0094 | 1.0344 | 0.62293 | 0.45974 | 0.58354 | 13.5176 | 8.9569
3/3 | EvonikVestamidTerraHS16_MT280-WT80-1fach | SFR | Sondermaterial PA | Terra HS 16 |  | -- |  | x | 23 | 4.3689 | 4.3724 | 4294.504 | 13.0406 | 27.5913 | 52.236 | 20.1001 | 30.10.13
[8 empty] | s |  | 0.04267 | 0.04077 | 5.1814 | 0.06783 | 0.0967 | 0.48956 | 0.22543
[8 empty] | v |  | 0.97665 | 0.93241 | 0.12065 | 0.52013 | 0.35046 | 0.93721 | 1.1215
3/3 | EvonikVestamidTerraHS16_MT280-WT80-1fach | SFR | Sondermaterial PA | Terra HS 16 |  | -- |  | x | -30 | 4.3875 | 4.3911 | 5754.268 | 13.3262 | 34.4196 | 61.1898 | 18.7726 | 30.10.13
[8 empty] | s |  | 0.02875 | 0.02981 | 41.9508 | 0.11617 | 0.41058 | 1.7745 | 0.35574
[8 empty] | v |  | 0.6552 | 0.67883 | 0.72904 | 0.87171 | 1.1929 | 2.9 | 1.895
4/3 | EvonikVestamidTerraHS16_MT310-WT80-1fach | SFR | Sondermaterial PA | Terra HS 16 |  | -- |  | x | 23 | 4.3234 | 4.322 | 4304.4186 | 13.0646 | 27.3928 | 52.0369 | 20.0844 | 30.10.13
[8 empty] | s |  | 0.04144 | 0.0388 | 6.5582 | 0.03349 | 0.16303 | 0.48561 | 0.23334
[8 empty] | v |  | 0.95853 | 0.89773 | 0.15236 | 0.25633 | 0.59516 | 0.93321 | 1.1618
4/3 | EvonikVestamidTerraHS16_MT310-WT80-1fach | SFR | Sondermaterial PA | Terra HS 16 |  | -- |  | x | -30 | 4.3509 | 4.3542 | 5574.8989 | 12.9139 | 32.0074 | 56.4988 | 17.9202 | 30.10.13
[8 empty] | s |  | 0.03446 | 0.03385 | 557.935 | 1.4006 | 7.177 | 15.3053 | 3.0026
[8 empty] | v |  | 0.79204 | 0.77752 | 10.008 | 10.8454 | 22.423 | 27.0895 | 16.7554
5/3 | EvonikVestamidTerraHS16_MT310-WT80-2fach | SFR | Sondermaterial PA | Terra HS 16 |  | -- |  | x | 23 | 4.3509 | 4.3601 | 4302.4019 | 13.0328 | 27.5395 | 52.0571 | 20.0294 | 30.10.13
[8 empty] | s |  | 0.02174 | 0.02322 | 4.9863 | 0.04121 | 0.13089 | 0.55288 | 0.21925
[8 empty] | v |  | 0.49957 | 0.53263 | 0.1159 | 0.3162 | 0.4753 | 1.0621 | 1.0946
5/3 | EvonikVestamidTerraHS16_MT310-WT80-2fach | SFR | Sondermaterial PA | Terra HS 16 |  | -- |  | x | -30 | 4.3132 | 4.3142 | 5410.4215 | 13.8116 | 33.4515 | 60.8097 | 20.1375 | 30.10.13
[8 empty] | s |  | 0.04448 | 0.04704 | 1025.233 | 1.4349 | 2.9554 | 5.078 | 3.1652
[8 empty] | v |  | 1.0312 | 1.0903 | 18.9492 | 10.3891 | 8.8349 | 8.3507 | 15.7177