## Protokoll_1
Parameter:
Auftrags-Nr. | : | ULMBE02685 6/1 | Länge [mm] | : | - | : | Frequenz [rad/s] | : | 6.2832 | G' | G'' | tan delta | Zeit | Drehmoment | G* | CMD Deform. | Frequenz | Eta* | Auf- bzw. Abbau | Zeit | Eta* | Auf- bzw. Abbau | Max.Skalierwert für Auf-/Abbau
Auftraggeber | : |  | Breite [mm] | : | - | : | Startfrequenz [rad/s] | : | - | Pa | Pa |  | s | g-cm | Pa | % | rad/s | Pa-s | % | s | Pa-s | %
Partie/Ansatz | : | MT250WT80Rundplatte | Höhe [mm] | : | - | : | Endfrequenz [rad/s] | : | - | 237.401 | 2651.86 | 11.1704 | 6 | 4.2603 | 2662.47 | 5 | 6.2832 | 423.744 | 0 | 6 | 423.744 | 0 | 100
Bemerkung | : | Rundplatte 25x1,7mm | Durchmesser [mm] | : | - | : | Deformation [%] | : | 5 | 141.728 | 2588.65 | 18.2649 | 11 | 4.14275 | 2592.53 | 5 | 6.2832 | 412.613 | -2.6268 | 300 | 429.104 | 1.26491
Prüfer | : | 21931 | Temperatur [°C] | : | 250 | : | Startdeformation [%] | : | - | 215.474 | 2580.09 | 11.974 | 17 | 4.13972 | 2589.07 | 5 | 6.2832 | 412.063 | -2.7567 | 600 | 445.7787 | 5.199957
Prüfdatum | : | 2013-10-28 12:35 | Starttemperatur [°C] | : | - | : | Enddeformation [%] | : | - | 216.506 | 2571.63 | 11.8779 | 22 | 4.12397 | 2580.73 | 5 | 6.2832 | 410.735 | -3.07 | 900 | 465.9568 | 9.961796
|  |  | Endtemperatur [°C] | : | - | : | Spalt [mm] | : | 1,5 | 226.346 | 2673.46 | 11.8114 | 27 | 4.28794 | 2683.03 | 5 | 6.2832 | 427.016 | 0.77206 | 1200 | 489.9113 | 15.61493
[6 empty] | : |  |  |  | 268.599 | 2567.45 | 9.55867 | 32 | 4.12642 | 2581.46 | 5 | 6.2832 | 410.851 | -3.0426 | 1500 | 506.5675 | 19.5456
[6 empty] | : |  |  |  | 215.621 | 2530.26 | 11.7347 | 37 | 4.06018 | 2539.43 | 5 | 6.2832 | 404.162 | -4.6213 | 1800 | 528.3354 | 24.68272
[6 empty] | : |  |  |  | 277.039 | 2518.8 | 9.09189 | 43 | 4.05016 | 2533.99 | 5 | 6.2832 | 403.296 | -4.8254
[10 empty] | 254.159 | 2599.49 | 10.2278 | 48 | 4.17587 | 2611.89 | 5 | 6.2832 | 415.693 | -1.8999
[10 empty] | 224.991 | 2567.94 | 11.4135 | 53 | 4.11966 | 2577.78 | 5 | 6.2832 | 410.265 | -3.1809
[10 empty] | 218.581 | 2535.72 | 11.6008 | 59 | 4.06881 | 2545.12 | 5 | 6.2832 | 405.068 | -4.4074
[10 empty] | 169.53 | 2549.56 | 15.039 | 64 | 4.08467 | 2555.19 | 5 | 6.2832 | 406.67 | -4.0292
[10 empty] | 266.851 | 2546.92 | 9.54437 | 69 | 4.09342 | 2560.86 | 5 | 6.2832 | 407.573 | -3.8162
[10 empty] | 233.373 | 2592.99 | 11.1109 | 74 | 4.16071 | 2603.47 | 5 | 6.2832 | 414.353 | -2.2161
[10 empty] | 189.338 | 2521.76 | 13.3189 | 80 | 4.04211 | 2528.86 | 5 | 6.2832 | 402.48 | -5.0182
[10 empty] | 207.309 | 2570.26 | 12.3982 | 85 | 4.12083 | 2578.61 | 5 | 6.2832 | 410.397 | -3.1497
[10 empty] | 176.436 | 2544.33 | 14.4207 | 90 | 4.07604 | 2550.44 | 5 | 6.2832 | 405.914 | -4.2078
[10 empty] | 220.709 | 2576.95 | 11.6758 | 96 | 4.13494 | 2586.38 | 5 | 6.2832 | 411.635 | -2.8577
[10 empty] | 154.59 | 2573.94 | 16.6502 | 101 | 4.12094 | 2578.58 | 5 | 6.2832 | 410.393 | -3.1507
[10 empty] | 244.134 | 2489.44 | 10.197 | 106 | 3.99849 | 2501.38 | 5 | 6.2832 | 398.106 | -6.0504
[10 empty] | 229.339 | 2553.91 | 11.136 | 111 | 4.09762 | 2564.19 | 5 | 6.2832 | 408.102 | -3.6914
[10 empty] | 210.298 | 2595.05 | 12.3399 | 116 | 4.16199 | 2603.56 | 5 | 6.2832 | 414.368 | -2.2126
[10 empty] | 260.993 | 2556.55 | 9.79549 | 122 | 4.10625 | 2569.84 | 5 | 6.2832 | 409.001 | -3.4792
[10 empty] | 238.621 | 2586.74 | 10.8403 | 127 | 4.1508 | 2597.72 | 5 | 6.2832 | 413.438 | -2.432
[10 empty] | 229.095 | 2580.36 | 11.2633 | 132 | 4.13855 | 2590.51 | 5 | 6.2832 | 412.291 | -2.7028
[10 empty] | 251.196 | 2597.01 | 10.3385 | 137 | 4.16911 | 2609.13 | 5 | 6.2832 | 415.254 | -2.0035
[10 empty] | 235.388 | 2552.18 | 10.8425 | 143 | 4.09599 | 2563.02 | 5 | 6.2832 | 407.916 | -3.7354
[10 empty] | 169.587 | 2684.01 | 15.8267 | 148 | 4.29774 | 2689.36 | 5 | 6.2832 | 428.024 | 1.01013
[10 empty] | 257.187 | 2630.45 | 10.2278 | 153 | 4.2238 | 2642.99 | 5 | 6.2832 | 420.644 | -0.7315
[10 empty] | 238.956 | 2667.39 | 11.1627 | 158 | 4.27978 | 2678.07 | 5 | 6.2832 | 426.227 | 0.58608
[10 empty] | 310.494 | 2639.31 | 8.50037 | 164 | 4.24642 | 2657.51 | 5 | 6.2832 | 422.955 | -0.1862
[10 empty] | 213.661 | 2587.02 | 12.1081 | 169 | 4.1473 | 2595.83 | 5 | 6.2832 | 413.138 | -2.5029
[10 empty] | 256.774 | 2593.07 | 10.0986 | 174 | 4.16339 | 2605.75 | 5 | 6.2832 | 414.717 | -2.1302
[10 empty] | 278.948 | 2585.52 | 9.26883 | 179 | 4.15593 | 2600.52 | 5 | 6.2832 | 413.885 | -2.3266
[10 empty] | 270.32 | 2706.76 | 10.0132 | 185 | 4.34672 | 2720.23 | 5 | 6.2832 | 432.936 | 2.16925
[10 empty] | 201.373 | 2664.63 | 13.2323 | 190 | 4.26951 | 2672.22 | 5 | 6.2832 | 425.296 | 0.36635
[10 empty] | 316.982 | 2643.69 | 8.3402 | 196 | 4.25377 | 2662.63 | 5 | 6.2832 | 423.769 | 0.00598
[10 empty] | 180.066 | 2665.5 | 14.8029 | 201 | 4.2694 | 2671.58 | 5 | 6.2832 | 425.194 | 0.34214
[10 empty] | 356.897 | 2639.69 | 7.39621 | 206 | 4.2554 | 2663.7 | 5 | 6.2832 | 423.94 | 0.04632
[10 empty] | 266.114 | 2640.21 | 9.92131 | 212 | 4.23849 | 2653.58 | 5 | 6.2832 | 422.33 | -0.3338
[10 empty] | 281.568 | 2649.21 | 9.4088 | 217 | 4.25692 | 2664.13 | 5 | 6.2832 | 424.009 | 0.06249
[10 empty] | 305.673 | 2583.11 | 8.45055 | 222 | 4.15593 | 2601.13 | 5 | 6.2832 | 413.982 | -2.3038
[10 empty] | 310.162 | 2581.87 | 8.32427 | 227 | 4.15441 | 2600.44 | 5 | 6.2832 | 413.871 | -2.3299
[10 empty] | 272.058 | 2673.35 | 9.82638 | 233 | 4.29412 | 2687.15 | 5 | 6.2832 | 427.673 | 0.92712
[10 empty] | 241.964 | 2634.03 | 10.886 | 238 | 4.22613 | 2645.12 | 5 | 6.2832 | 420.983 | -0.6515
[10 empty] | 197.213 | 2659.24 | 13.4841 | 243 | 4.26193 | 2666.55 | 5 | 6.2832 | 424.393 | 0.15309
[10 empty] | 245.391 | 2650.83 | 10.8025 | 249 | 4.25377 | 2662.16 | 5 | 6.2832 | 423.695 | -0.0115
[10 empty] | 275.644 | 2679.35 | 9.72034 | 254 | 4.30333 | 2693.5 | 5 | 6.2832 | 428.682 | 1.1653
[10 empty] | 229.573 | 2657.54 | 11.576 | 259 | 4.26228 | 2667.44 | 5 | 6.2832 | 424.535 | 0.18664
[10 empty] | 253.205 | 2707.78 | 10.694 | 264 | 4.34578 | 2719.59 | 5 | 6.2832 | 432.835 | 2.14534
[10 empty] | 279.107 | 2648.69 | 9.48985 | 270 | 4.25575 | 2663.35 | 5 | 6.2832 | 423.884 | 0.03314
[10 empty] | 294.076 | 2654.31 | 9.02596 | 275 | 4.2666 | 2670.55 | 5 | 6.2832 | 425.031 | 0.30367
[10 empty] | 275.071 | 2642.89 | 9.608 | 280 | 4.24479 | 2657.16 | 5 | 6.2832 | 422.899 | -0.1993
[10 empty] | 248.258 | 2680.98 | 10.7992 | 286 | 4.301 | 2692.45 | 5 | 6.2832 | 428.516 | 1.12621
[10 empty] | 341.732 | 2622.7 | 7.67474 | 292 | 4.2259 | 2644.87 | 5 | 6.2832 | 420.944 | -0.6609
[10 empty] | 324.355 | 2664.3 | 8.21416 | 297 | 4.28946 | 2683.97 | 5 | 6.2832 | 427.167 | 0.80768
[13 empty] | 300 |  |  |  |  | 429.104 | 1.26491
[10 empty] | 334.024 | 2687.64 | 8.04626 | 303 | 4.32736 | 2708.32 | 5 | 6.2832 | 431.041 | 1.72214
[10 empty] | 261.021 | 2666.31 | 10.2149 | 308 | 4.28059 | 2679.05 | 5 | 6.2832 | 426.383 | 0.62287
[10 empty] | 251.622 | 2695.73 | 10.7134 | 313 | 4.32596 | 2707.45 | 5 | 6.2832 | 430.902 | 1.68925
[10 empty] | 341.33 | 2674.39 | 7.83518 | 319 | 4.30788 | 2696.08 | 5 | 6.2832 | 429.093 | 1.26237
[10 empty] | 275.581 | 2686.8 | 9.74956 | 324 | 4.31616 | 2700.89 | 5 | 6.2832 | 429.859 | 1.44319
[10 empty] | 327.996 | 2705.22 | 8.24773 | 329 | 4.3522 | 2725.03 | 5 | 6.2832 | 433.701 | 2.34984
[10 empty] | 293.152 | 2618.89 | 8.93358 | 334 | 4.20946 | 2635.25 | 5 | 6.2832 | 419.412 | -1.0224
[10 empty] | 291.552 | 2624.22 | 9.00086 | 339 | 4.2182 | 2640.36 | 5 | 6.2832 | 420.226 | -0.8302
[10 empty] | 253.018 | 2700.08 | 10.6715 | 345 | 4.33342 | 2711.91 | 5 | 6.2832 | 431.612 | 1.85676
[10 empty] | 349.677 | 2676.93 | 7.65544 | 350 | 4.3143 | 2699.67 | 5 | 6.2832 | 429.665 | 1.39736
[10 empty] | 253.127 | 2654.14 | 10.4854 | 356 | 4.25995 | 2666.19 | 5 | 6.2832 | 424.336 | 0.13961
[10 empty] | 300.665 | 2720.93 | 9.04971 | 361 | 4.37482 | 2737.49 | 5 | 6.2832 | 435.685 | 2.81786
[10 empty] | 284.986 | 2697.36 | 9.4649 | 366 | 4.33307 | 2712.37 | 5 | 6.2832 | 431.686 | 1.8743
[10 empty] | 297.278 | 2617.52 | 8.80494 | 372 | 4.20817 | 2634.34 | 5 | 6.2832 | 419.268 | -1.0564
[10 empty] | 346.579 | 2732.77 | 7.88499 | 377 | 4.40106 | 2754.66 | 5 | 6.2832 | 438.417 | 3.4627
[10 empty] | 313.202 | 2694.63 | 8.60349 | 382 | 4.33354 | 2712.77 | 5 | 6.2832 | 431.749 | 1.88923
[10 empty] | 377.736 | 2697.04 | 7.14003 | 387 | 4.35021 | 2723.37 | 5 | 6.2832 | 433.436 | 2.28729
[10 empty] | 310.581 | 2743.6 | 8.83377 | 393 | 4.41027 | 2761.13 | 5 | 6.2832 | 439.446 | 3.70551
[10 empty] | 303.949 | 2616.42 | 8.60808 | 398 | 4.20806 | 2634.01 | 5 | 6.2832 | 419.215 | -1.0688
[10 empty] | 358.548 | 2673.66 | 7.4569 | 403 | 4.30812 | 2697.59 | 5 | 6.2832 | 429.334 | 1.31909
[10 empty] | 350.253 | 2737.64 | 7.81618 | 409 | 4.40969 | 2759.96 | 5 | 6.2832 | 439.26 | 3.66155
[10 empty] | 329.026 | 2672.75 | 8.12322 | 414 | 4.30158 | 2692.92 | 5 | 6.2832 | 428.591 | 1.14385
[10 empty] | 332.386 | 2687.47 | 8.0854 | 419 | 4.32642 | 2707.95 | 5 | 6.2832 | 430.982 | 1.70812
[10 empty] | 388.225 | 2742.08 | 7.06312 | 424 | 4.42438 | 2769.42 | 5 | 6.2832 | 440.766 | 4.01709
[10 empty] | 280.968 | 2727.49 | 9.70748 | 429 | 4.37925 | 2741.92 | 5 | 6.2832 | 436.389 | 2.9841
[10 empty] | 330.55 | 2747.33 | 8.31139 | 435 | 4.42135 | 2767.15 | 5 | 6.2832 | 440.404 | 3.93164
[10 empty] | 334.104 | 2646.97 | 7.92261 | 440 | 4.26123 | 2667.98 | 5 | 6.2832 | 424.62 | 0.2068
[10 empty] | 313.762 | 2763.4 | 8.80731 | 445 | 4.44234 | 2781.15 | 5 | 6.2832 | 442.633 | 4.45759
[10 empty] | 276.788 | 2776.66 | 10.0317 | 450 | 4.4575 | 2790.43 | 5 | 6.2832 | 444.109 | 4.80592
[10 empty] | 340.532 | 2746.86 | 8.06637 | 456 | 4.42158 | 2767.89 | 5 | 6.2832 | 440.522 | 3.95937
[10 empty] | 406.584 | 2791.3 | 6.86526 | 461 | 4.50508 | 2820.76 | 5 | 6.2832 | 448.937 | 5.94525
[10 empty] | 343.787 | 2743.9 | 7.9814 | 466 | 4.41797 | 2765.35 | 5 | 6.2832 | 440.119 | 3.86427
[10 empty] | 365.107 | 2706.63 | 7.41324 | 471 | 4.36153 | 2731.14 | 5 | 6.2832 | 434.673 | 2.57922
[10 empty] | 369.336 | 2734.2 | 7.40301 | 477 | 4.40701 | 2759.03 | 5 | 6.2832 | 439.112 | 3.62671
[10 empty] | 374.85 | 2747.2 | 7.32881 | 482 | 4.428 | 2772.66 | 5 | 6.2832 | 441.281 | 4.13854
[10 empty] | 382.787 | 2761.94 | 7.21535 | 487 | 4.454 | 2788.34 | 5 | 6.2832 | 443.777 | 4.72773
[10 empty] | 331.919 | 2729.5 | 8.22339 | 492 | 4.3929 | 2749.61 | 5 | 6.2832 | 437.612 | 3.27281
[10 empty] | 416.2 | 2755.83 | 6.62141 | 497 | 4.45156 | 2787.08 | 5 | 6.2832 | 443.577 | 4.68034
[10 empty] | 327.54 | 2706.99 | 8.26461 | 503 | 4.355 | 2726.73 | 5 | 6.2832 | 433.972 | 2.41366
[10 empty] | 323.241 | 2719.77 | 8.41404 | 508 | 4.37435 | 2738.91 | 5 | 6.2832 | 435.909 | 2.87091
[10 empty] | 402.886 | 2749.44 | 6.82438 | 513 | 4.43721 | 2778.8 | 5 | 6.2832 | 442.259 | 4.36942
[10 empty] | 299.936 | 2763.77 | 9.21452 | 519 | 4.43954 | 2779.99 | 5 | 6.2832 | 442.449 | 4.41412
[10 empty] | 332.096 | 2788.88 | 8.39781 | 524 | 4.48607 | 2808.58 | 5 | 6.2832 | 446.999 | 5.48796
[10 empty] | 407.905 | 2753.23 | 6.74969 | 529 | 4.44549 | 2783.29 | 5 | 6.2832 | 442.972 | 4.53773
[10 empty] | 408.576 | 2715.45 | 6.64613 | 534 | 4.38613 | 2746.01 | 5 | 6.2832 | 437.041 | 3.13787
[10 empty] | 433.156 | 2785.11 | 6.4298 | 540 | 4.50135 | 2818.59 | 5 | 6.2832 | 448.591 | 5.86367
[10 empty] | 377.712 | 2801.3 | 7.41651 | 545 | 4.51616 | 2826.65 | 5 | 6.2832 | 449.874 | 6.16653
[10 empty] | 421.602 | 2822.75 | 6.6953 | 550 | 4.55943 | 2854.06 | 5 | 6.2832 | 454.237 | 7.19613
[10 empty] | 409.928 | 2830 | 6.90366 | 555 | 4.56631 | 2859.54 | 5 | 6.2832 | 455.109 | 7.40178
[10 empty] | 414.405 | 2681.79 | 6.47142 | 561 | 4.33447 | 2713.62 | 5 | 6.2832 | 431.884 | 1.92108
[10 empty] | 407.114 | 2705.41 | 6.64533 | 566 | 4.36899 | 2735.87 | 5 | 6.2832 | 435.426 | 2.75675
[10 empty] | 411.796 | 2732.32 | 6.63512 | 571 | 4.41226 | 2763.18 | 5 | 6.2832 | 439.772 | 3.78242
[10 empty] | 446.059 | 2766.83 | 6.20283 | 576 | 4.47488 | 2802.56 | 5 | 6.2832 | 446.04 | 5.26157
[10 empty] | 436.659 | 2796.44 | 6.40417 | 582 | 4.52106 | 2830.32 | 5 | 6.2832 | 450.459 | 6.30442
[10 empty] | 388.949 | 2867.13 | 7.37148 | 587 | 4.62019 | 2893.39 | 5 | 6.2832 | 460.496 | 8.67324
[10 empty] | 408.169 | 2750.38 | 6.73835 | 593 | 4.44001 | 2780.5 | 5 | 6.2832 | 442.53 | 4.43322
[10 empty] | 442.187 | 2772.97 | 6.27102 | 598 | 4.48479 | 2808 | 5 | 6.2832 | 446.906 | 5.466
[13 empty] | 600 |  |  |  |  | 445.7787 | 5.199957
[10 empty] | 431.197 | 2753.19 | 6.38499 | 604 | 4.45051 | 2786.75 | 5 | 6.2832 | 443.524 | 4.66787
[10 empty] | 361.259 | 2826.4 | 7.82375 | 609 | 4.55161 | 2849.4 | 5 | 6.2832 | 453.494 | 7.02076
[10 empty] | 425.777 | 2779.02 | 6.52694 | 614 | 4.48969 | 2811.45 | 5 | 6.2832 | 447.455 | 5.59557
[10 empty] | 500.202 | 2826.4 | 5.65052 | 620 | 4.58298 | 2870.32 | 5 | 6.2832 | 456.824 | 7.8066
[10 empty] | 411.866 | 2741.53 | 6.65637 | 625 | 4.42812 | 2772.3 | 5 | 6.2832 | 441.224 | 4.12507
[10 empty] | 500.804 | 2801.89 | 5.59478 | 630 | 4.54648 | 2846.29 | 5 | 6.2832 | 453 | 6.90427
[10 empty] | 468.359 | 2778.72 | 5.93289 | 635 | 4.49914 | 2817.91 | 5 | 6.2832 | 448.484 | 5.83834
[10 empty] | 451.867 | 2782.85 | 6.15857 | 641 | 4.5031 | 2819.3 | 5 | 6.2832 | 448.704 | 5.89038
[10 empty] | 451.687 | 2789.82 | 6.17644 | 646 | 4.51325 | 2826.15 | 5 | 6.2832 | 449.794 | 6.14755
[10 empty] | 490.538 | 2777.19 | 5.66151 | 651 | 4.50415 | 2820.18 | 5 | 6.2832 | 448.844 | 5.92331
[10 empty] | 418.909 | 2837.06 | 6.77249 | 656 | 4.58042 | 2867.82 | 5 | 6.2832 | 456.426 | 7.71271
[10 empty] | 510.19 | 2785.64 | 5.46 | 662 | 4.52246 | 2831.97 | 5 | 6.2832 | 450.721 | 6.3663
[10 empty] | 494.298 | 2769.84 | 5.60359 | 667 | 4.49296 | 2813.6 | 5 | 6.2832 | 447.798 | 5.67648
[10 empty] | 481.712 | 2810 | 5.83336 | 672 | 4.55301 | 2850.99 | 5 | 6.2832 | 453.748 | 7.08075
[10 empty] | 480.615 | 2793.15 | 5.81162 | 678 | 4.52584 | 2834.2 | 5 | 6.2832 | 451.075 | 6.44998
[10 empty] | 504.19 | 2792.29 | 5.53817 | 683 | 4.53156 | 2837.45 | 5 | 6.2832 | 451.592 | 6.57194
[10 empty] | 449.539 | 2785.39 | 6.19611 | 688 | 4.50625 | 2821.44 | 5 | 6.2832 | 449.044 | 5.97061
[10 empty] | 497.829 | 2857.91 | 5.74074 | 693 | 4.63161 | 2900.94 | 5 | 6.2832 | 461.698 | 8.9569
[10 empty] | 488.928 | 2823.63 | 5.77514 | 699 | 4.57552 | 2865.64 | 5 | 6.2832 | 456.08 | 7.63104
[10 empty] | 480.132 | 2810.87 | 5.85437 | 704 | 4.55546 | 2851.58 | 5 | 6.2832 | 453.842 | 7.10291
[10 empty] | 473.551 | 2754.11 | 5.81587 | 709 | 4.46205 | 2794.52 | 5 | 6.2832 | 444.761 | 4.95982
[10 empty] | 492.432 | 2789.15 | 5.66403 | 714 | 4.52164 | 2832.29 | 5 | 6.2832 | 450.771 | 6.37815
[10 empty] | 545.11 | 2820.58 | 5.17432 | 720 | 4.5852 | 2872.77 | 5 | 6.2832 | 457.214 | 7.89863
[10 empty] | 534.999 | 2795.73 | 5.22567 | 725 | 4.54462 | 2846.45 | 5 | 6.2832 | 453.026 | 6.91032
[10 empty] | 487.684 | 2762.55 | 5.66462 | 730 | 4.48024 | 2805.26 | 5 | 6.2832 | 446.47 | 5.36315
[10 empty] | 513.427 | 2831.79 | 5.51546 | 735 | 4.59465 | 2877.96 | 5 | 6.2832 | 458.04 | 8.09355
[10 empty] | 575.571 | 2768.3 | 4.80965 | 741 | 4.51488 | 2827.5 | 5 | 6.2832 | 450.009 | 6.19835
[10 empty] | 505.086 | 2810 | 5.56341 | 746 | 4.55849 | 2855.04 | 5 | 6.2832 | 454.392 | 7.23261
[10 empty] | 507.328 | 2815.52 | 5.54971 | 751 | 4.56922 | 2860.86 | 5 | 6.2832 | 455.319 | 7.45153
[10 empty] | 549.636 | 2840.93 | 5.16875 | 756 | 4.62054 | 2893.61 | 5 | 6.2832 | 460.531 | 8.68146
[10 empty] | 549.697 | 2784.25 | 5.06507 | 761 | 4.53191 | 2838 | 5 | 6.2832 | 451.68 | 6.59262
[10 empty] | 523.814 | 2822.1 | 5.38759 | 767 | 4.58322 | 2870.3 | 5 | 6.2832 | 456.821 | 7.80579
[10 empty] | 586.16 | 2848.69 | 4.85992 | 772 | 4.64456 | 2908.37 | 5 | 6.2832 | 462.881 | 9.2359
[10 empty] | 567.419 | 2792.56 | 4.92152 | 777 | 4.55021 | 2849.63 | 5 | 6.2832 | 453.531 | 7.0295
[10 empty] | 578.259 | 2817.01 | 4.87153 | 782 | 4.58987 | 2875.75 | 5 | 6.2832 | 457.688 | 8.0105
[10 empty] | 520.14 | 2892.74 | 5.56145 | 788 | 4.69459 | 2939.13 | 5 | 6.2832 | 467.775 | 10.3911
[10 empty] | 624.492 | 2777.4 | 4.44746 | 793 | 4.54508 | 2846.75 | 5 | 6.2832 | 453.073 | 6.92129
[10 empty] | 503.884 | 2878.42 | 5.71246 | 798 | 4.66672 | 2922.19 | 5 | 6.2832 | 465.08 | 9.75489
[10 empty] | 612.503 | 2819.44 | 4.60315 | 803 | 4.60631 | 2885.21 | 5 | 6.2832 | 459.194 | 8.3658
[10 empty] | 516.245 | 2820.64 | 5.46376 | 809 | 4.57669 | 2867.49 | 5 | 6.2832 | 456.374 | 7.70039
[10 empty] | 549.876 | 2811.15 | 5.11233 | 814 | 4.57331 | 2864.42 | 5 | 6.2832 | 455.886 | 7.5852
[10 empty] | 600.932 | 2825.99 | 4.70267 | 819 | 4.61237 | 2889.17 | 5 | 6.2832 | 459.825 | 8.5148
[10 empty] | 588.26 | 2828.89 | 4.80891 | 824 | 4.61284 | 2889.41 | 5 | 6.2832 | 459.862 | 8.52366
[10 empty] | 570.12 | 2806.29 | 4.92229 | 829 | 4.57016 | 2863.62 | 5 | 6.2832 | 455.758 | 7.55509
[10 empty] | 586.576 | 2813.04 | 4.79569 | 835 | 4.58975 | 2873.55 | 5 | 6.2832 | 457.338 | 7.9279
[10 empty] | 614.989 | 2782.95 | 4.52521 | 840 | 4.54998 | 2850.09 | 5 | 6.2832 | 453.605 | 7.04693
[10 empty] | 548.737 | 2853.36 | 5.19987 | 845 | 4.63849 | 2905.65 | 5 | 6.2832 | 462.447 | 9.13363
[10 empty] | 615.216 | 2882.1 | 4.68469 | 851 | 4.70602 | 2947.03 | 5 | 6.2832 | 469.033 | 10.6878
[10 empty] | 613.954 | 2868.29 | 4.67183 | 856 | 4.68339 | 2933.26 | 5 | 6.2832 | 466.842 | 10.1707
[10 empty] | 596.407 | 2799.67 | 4.69422 | 861 | 4.57004 | 2862.49 | 5 | 6.2832 | 455.578 | 7.51257
[10 empty] | 632.899 | 2852.02 | 4.50627 | 867 | 4.66345 | 2921.4 | 5 | 6.2832 | 464.953 | 9.72507
[10 empty] | 638.115 | 2873.86 | 4.50367 | 872 | 4.69774 | 2943.85 | 5 | 6.2832 | 468.527 | 10.5684
[10 empty] | 610.071 | 2817.36 | 4.61809 | 877 | 4.60153 | 2882.66 | 5 | 6.2832 | 458.788 | 8.27018
[10 empty] | 666.036 | 2863.01 | 4.29858 | 883 | 4.69237 | 2939.46 | 5 | 6.2832 | 467.828 | 10.4034
[10 empty] | 596.219 | 2878.18 | 4.82738 | 888 | 4.69237 | 2939.29 | 5 | 6.2832 | 467.8 | 10.397
[10 empty] | 646.501 | 2833.08 | 4.38217 | 893 | 4.63873 | 2905.91 | 5 | 6.2832 | 462.488 | 9.14336
[10 empty] | 620.337 | 2850.85 | 4.59565 | 899 | 4.65797 | 2917.57 | 5 | 6.2832 | 464.344 | 9.58117
[13 empty] | 900 |  |  |  |  | 465.9568 | 9.961796
[10 empty] | 665.982 | 2892.56 | 4.3433 | 904 | 4.73785 | 2968.24 | 5 | 6.2832 | 472.408 | 11.4843
[10 empty] | 621.578 | 2854.5 | 4.59234 | 909 | 4.6638 | 2921.39 | 5 | 6.2832 | 464.952 | 9.72476
[10 empty] | 667.649 | 2920.17 | 4.37381 | 914 | 4.78345 | 2995.52 | 5 | 6.2832 | 476.751 | 12.5091
[10 empty] | 626.609 | 2860.55 | 4.56513 | 921 | 4.67441 | 2928.38 | 5 | 6.2832 | 466.064 | 9.98727
[10 empty] | 675.347 | 2876.01 | 4.25856 | 926 | 4.71651 | 2954.23 | 5 | 6.2832 | 470.18 | 10.9584
[10 empty] | 693.132 | 2871.31 | 4.14251 | 931 | 4.71441 | 2953.78 | 5 | 6.2832 | 470.108 | 10.9414
[10 empty] | 713.315 | 2839.15 | 3.98022 | 936 | 4.67465 | 2927.38 | 5 | 6.2832 | 465.906 | 9.94995
[10 empty] | 691.053 | 2926.83 | 4.23532 | 942 | 4.80013 | 3007.31 | 5 | 6.2832 | 478.627 | 12.9519
[10 empty] | 709.753 | 2886.2 | 4.06649 | 947 | 4.74555 | 2972.19 | 5 | 6.2832 | 473.038 | 11.6329
[10 empty] | 643.944 | 2840.25 | 4.41071 | 952 | 4.64934 | 2912.33 | 5 | 6.2832 | 463.51 | 9.38454
[10 empty] | 722.115 | 2849.9 | 3.94661 | 957 | 4.69401 | 2939.96 | 5 | 6.2832 | 467.909 | 10.4225
[10 empty] | 692.947 | 2856.01 | 4.12155 | 963 | 4.69062 | 2938.88 | 5 | 6.2832 | 467.735 | 10.3816
[10 empty] | 649.906 | 2858.45 | 4.39826 | 968 | 4.67943 | 2931.41 | 5 | 6.2832 | 466.546 | 10.101
[10 empty] | 691.023 | 2873.11 | 4.15776 | 973 | 4.7178 | 2955.04 | 5 | 6.2832 | 470.307 | 10.9886
[10 empty] | 673.86 | 2814.59 | 4.17681 | 979 | 4.61984 | 2894.13 | 5 | 6.2832 | 460.614 | 8.70097
[10 empty] | 656.428 | 2854.88 | 4.34911 | 984 | 4.67546 | 2929.38 | 5 | 6.2832 | 466.224 | 10.0248
[10 empty] | 734.462 | 2891.93 | 3.93748 | 989 | 4.76176 | 2983.74 | 5 | 6.2832 | 474.875 | 12.0665
[10 empty] | 670.321 | 2914.25 | 4.34754 | 994 | 4.77436 | 2990.35 | 5 | 6.2832 | 475.927 | 12.3148
[10 empty] | 733.762 | 2878.15 | 3.92246 | 1000 | 4.74194 | 2970.22 | 5 | 6.2832 | 472.723 | 11.5587
[10 empty] | 782.712 | 2861.29 | 3.65561 | 1005 | 4.73587 | 2966.42 | 5 | 6.2832 | 472.119 | 11.416
[10 empty] | 720.909 | 2867.18 | 3.97718 | 1010 | 4.72001 | 2956.43 | 5 | 6.2832 | 470.528 | 11.0407
[10 empty] | 703.929 | 2879.79 | 4.09102 | 1015 | 4.73284 | 2964.58 | 5 | 6.2832 | 471.826 | 11.3468
[10 empty] | 654.519 | 2862.34 | 4.3732 | 1021 | 4.68747 | 2936.22 | 5 | 6.2832 | 467.312 | 10.2817
[10 empty] | 754.234 | 2836.63 | 3.76094 | 1026 | 4.68538 | 2935.19 | 5 | 6.2832 | 467.148 | 10.2431
[10 empty] | 730.862 | 2943.2 | 4.02703 | 1031 | 4.84048 | 3032.59 | 5 | 6.2832 | 482.65 | 13.9014
[10 empty] | 697.835 | 2879.39 | 4.12617 | 1036 | 4.72724 | 2962.74 | 5 | 6.2832 | 471.534 | 11.278
[10 empty] | 766.717 | 2875.8 | 3.75079 | 1042 | 4.75185 | 2976.25 | 5 | 6.2832 | 473.684 | 11.7853
[10 empty] | 839.888 | 2862.6 | 3.40831 | 1047 | 4.76129 | 2983.27 | 5 | 6.2832 | 474.801 | 12.049
[10 empty] | 767.338 | 2898.88 | 3.77784 | 1052 | 4.78707 | 2998.72 | 5 | 6.2832 | 477.259 | 12.6292
[10 empty] | 781.959 | 2856.48 | 3.65299 | 1057 | 4.72631 | 2961.58 | 5 | 6.2832 | 471.349 | 11.2343
[10 empty] | 851.003 | 2853.36 | 3.35294 | 1063 | 4.75348 | 2977.56 | 5 | 6.2832 | 473.893 | 11.8346
[10 empty] | 752.153 | 2887.63 | 3.83915 | 1068 | 4.76363 | 2983.98 | 5 | 6.2832 | 474.913 | 12.0755
[10 empty] | 802.202 | 2897.77 | 3.61226 | 1073 | 4.79943 | 3006.75 | 5 | 6.2832 | 478.538 | 12.931
[10 empty] | 830.98 | 2821.54 | 3.39543 | 1078 | 4.69331 | 2941.36 | 5 | 6.2832 | 468.13 | 10.4748
[10 empty] | 818.309 | 2880.59 | 3.52018 | 1084 | 4.781 | 2994.57 | 5 | 6.2832 | 476.599 | 12.4734
[10 empty] | 728.856 | 2879.46 | 3.95066 | 1089 | 4.74147 | 2970.27 | 5 | 6.2832 | 472.732 | 11.5607
[10 empty] | 848.624 | 2899.58 | 3.4168 | 1094 | 4.82054 | 3021.21 | 5 | 6.2832 | 480.84 | 13.4741
[10 empty] | 804.899 | 2880.82 | 3.57911 | 1099 | 4.77517 | 2991.15 | 5 | 6.2832 | 476.055 | 12.345
[10 empty] | 786.646 | 2840.03 | 3.6103 | 1104 | 4.7038 | 2946.96 | 5 | 6.2832 | 469.022 | 10.6852
[10 empty] | 847.731 | 2929 | 3.4551 | 1110 | 4.8652 | 3049.21 | 5 | 6.2832 | 485.295 | 14.5255
[10 empty] | 834.194 | 2854.8 | 3.42223 | 1115 | 4.74753 | 2974.19 | 5 | 6.2832 | 473.355 | 11.7078
[10 empty] | 881.104 | 2922.35 | 3.31669 | 1120 | 4.87022 | 3052.29 | 5 | 6.2832 | 485.786 | 14.6413
[10 empty] | 875.845 | 2897.87 | 3.30865 | 1125 | 4.83161 | 3027.33 | 5 | 6.2832 | 481.813 | 13.7039
[10 empty] | 873.794 | 2968.1 | 3.3968 | 1131 | 4.93704 | 3094.05 | 5 | 6.2832 | 492.432 | 16.2097
[10 empty] | 801.701 | 2878.92 | 3.59102 | 1136 | 4.77051 | 2988.46 | 5 | 6.2832 | 475.627 | 12.2439
[10 empty] | 835.286 | 2861.13 | 3.42533 | 1141 | 4.75745 | 2980.57 | 5 | 6.2832 | 474.371 | 11.9475
[10 empty] | 874.891 | 2898.22 | 3.31267 | 1146 | 4.83068 | 3027.4 | 5 | 6.2832 | 481.824 | 13.7063
[10 empty] | 896.974 | 2904.73 | 3.23837 | 1151 | 4.85214 | 3040.07 | 5 | 6.2832 | 483.841 | 14.1825
[10 empty] | 791.674 | 2878.17 | 3.63555 | 1157 | 4.76398 | 2985.07 | 5 | 6.2832 | 475.087 | 12.1165
[10 empty] | 876.95 | 2915.01 | 3.32403 | 1162 | 4.85879 | 3044.06 | 5 | 6.2832 | 484.476 | 14.3322
[10 empty] | 837.157 | 2898.09 | 3.46183 | 1167 | 4.81296 | 3016.58 | 5 | 6.2832 | 480.102 | 13.3001
[10 empty] | 874.087 | 2853.02 | 3.264 | 1172 | 4.76316 | 2983.92 | 5 | 6.2832 | 474.904 | 12.0733
[10 empty] | 849.372 | 2887.1 | 3.3991 | 1177 | 4.80269 | 3009.44 | 5 | 6.2832 | 478.967 | 13.0321
[10 empty] | 859.099 | 2902.87 | 3.37896 | 1183 | 4.83057 | 3027.32 | 5 | 6.2832 | 481.812 | 13.7035
[10 empty] | 879.306 | 2932.05 | 3.33451 | 1188 | 4.88526 | 3061.06 | 5 | 6.2832 | 487.182 | 14.9708
[10 empty] | 899.426 | 2914.12 | 3.23998 | 1193 | 4.86742 | 3049.76 | 5 | 6.2832 | 485.384 | 14.5464
[10 empty] | 876.922 | 2948.15 | 3.36193 | 1198 | 4.90812 | 3075.8 | 5 | 6.2832 | 489.528 | 15.5245
[13 empty] | 1200 |  |  |  |  | 489.9113 | 15.61493
[10 empty] | 911.393 | 2945.24 | 3.23158 | 1204 | 4.92118 | 3083.03 | 5 | 6.2832 | 490.678 | 15.7958
[10 empty] | 931.472 | 2916.87 | 3.13147 | 1209 | 4.88608 | 3061.99 | 5 | 6.2832 | 487.33 | 15.0057
[10 empty] | 868.086 | 2918.44 | 3.36193 | 1214 | 4.85762 | 3044.81 | 5 | 6.2832 | 484.595 | 14.3604
[10 empty] | 880.923 | 2934.06 | 3.33066 | 1219 | 4.88887 | 3063.45 | 5 | 6.2832 | 487.561 | 15.0603
[10 empty] | 940.155 | 2904.56 | 3.08945 | 1226 | 4.87208 | 3052.92 | 5 | 6.2832 | 485.887 | 14.6651
[10 empty] | 949.551 | 2906.32 | 3.06073 | 1231 | 4.88024 | 3057.5 | 5 | 6.2832 | 486.615 | 14.8371
[10 empty] | 923.913 | 2910.67 | 3.15037 | 1236 | 4.87383 | 3053.78 | 5 | 6.2832 | 486.023 | 14.6974
[10 empty] | 916.77 | 2931.54 | 3.19768 | 1241 | 4.9017 | 3071.54 | 5 | 6.2832 | 488.85 | 15.3645
[10 empty] | 976.962 | 2926.55 | 2.99556 | 1246 | 4.92223 | 3085.31 | 5 | 6.2832 | 491.041 | 15.8814
[10 empty] | 915.779 | 2935.29 | 3.20523 | 1251 | 4.90637 | 3074.83 | 5 | 6.2832 | 489.373 | 15.4878
[10 empty] | 932.614 | 2916.76 | 3.12752 | 1257 | 4.88561 | 3062.24 | 5 | 6.2832 | 487.369 | 15.0149
[10 empty] | 941.641 | 2912.92 | 3.09345 | 1262 | 4.88503 | 3061.33 | 5 | 6.2832 | 487.225 | 14.981
[10 empty] | 947.694 | 2910.26 | 3.07088 | 1267 | 4.88549 | 3060.67 | 5 | 6.2832 | 487.12 | 14.9561
[10 empty] | 926.602 | 2895.8 | 3.12519 | 1272 | 4.85272 | 3040.44 | 5 | 6.2832 | 483.899 | 14.1962
[10 empty] | 961.85 | 2945.91 | 3.06276 | 1278 | 4.94555 | 3098.96 | 5 | 6.2832 | 493.214 | 16.3942
[10 empty] | 970.624 | 2935.09 | 3.02393 | 1283 | 4.93179 | 3091.42 | 5 | 6.2832 | 492.014 | 16.1111
[10 empty] | 967.36 | 2968.19 | 3.06834 | 1288 | 4.98159 | 3121.85 | 5 | 6.2832 | 496.856 | 17.2537
[10 empty] | 1046.06 | 2887.98 | 2.76082 | 1296 | 4.90054 | 3071.59 | 5 | 6.2832 | 488.858 | 15.3663
[10 empty] | 982.322 | 2907.99 | 2.96032 | 1301 | 4.89727 | 3069.43 | 5 | 6.2832 | 488.513 | 15.2849
[10 empty] | 965.595 | 2947.5 | 3.05252 | 1306 | 4.9501 | 3101.63 | 5 | 6.2832 | 493.638 | 16.4945
[10 empty] | 957.767 | 2896.81 | 3.02455 | 1311 | 4.86765 | 3051.04 | 5 | 6.2832 | 485.586 | 14.5943
[10 empty] | 1011.91 | 2918.4 | 2.88406 | 1317 | 4.92759 | 3088.85 | 5 | 6.2832 | 491.604 | 16.0145
[10 empty] | 976.452 | 2946.56 | 3.01762 | 1322 | 4.95371 | 3104.14 | 5 | 6.2832 | 494.037 | 16.5886
[10 empty] | 1046.57 | 2965.36 | 2.8334 | 1327 | 5.01774 | 3144.62 | 5 | 6.2832 | 500.481 | 18.1093
[10 empty] | 1002.01 | 2876.64 | 2.87087 | 1332 | 4.861 | 3046.16 | 5 | 6.2832 | 484.81 | 14.4111
[10 empty] | 1033.44 | 2903.83 | 2.80986 | 1337 | 4.91686 | 3082.25 | 5 | 6.2832 | 490.553 | 15.7664
[10 empty] | 1014.76 | 2952.94 | 2.90998 | 1343 | 4.98252 | 3122.43 | 5 | 6.2832 | 496.949 | 17.2757
[10 empty] | 1024.87 | 2894.84 | 2.82461 | 1348 | 4.90135 | 3070.91 | 5 | 6.2832 | 488.749 | 15.3406
[10 empty] | 1008.79 | 3016.8 | 2.99052 | 1353 | 5.07558 | 3181 | 5 | 6.2832 | 506.27 | 19.4754
[10 empty] | 1005.72 | 2905.82 | 2.88931 | 1358 | 4.90683 | 3074.94 | 5 | 6.2832 | 489.391 | 15.492
[10 empty] | 1088.18 | 2968.85 | 2.72827 | 1364 | 5.04526 | 3161.99 | 5 | 6.2832 | 503.246 | 18.7617
[10 empty] | 1078.61 | 2932.37 | 2.71866 | 1369 | 4.98555 | 3124.45 | 5 | 6.2832 | 497.271 | 17.3516
[10 empty] | 1079.53 | 2960.54 | 2.74244 | 1374 | 5.02777 | 3151.22 | 5 | 6.2832 | 501.53 | 18.3569
[10 empty] | 1014.39 | 2899.52 | 2.85839 | 1379 | 4.90217 | 3071.84 | 5 | 6.2832 | 488.897 | 15.3755
[10 empty] | 1114.15 | 2942.87 | 2.64136 | 1384 | 5.02019 | 3146.71 | 5 | 6.2832 | 500.813 | 18.1876
[10 empty] | 1070 | 2966.4 | 2.77233 | 1390 | 5.03255 | 3153.48 | 5 | 6.2832 | 501.89 | 18.4417
[10 empty] | 1090.4 | 2931.24 | 2.68823 | 1395 | 4.98952 | 3127.48 | 5 | 6.2832 | 497.753 | 17.4656
[10 empty] | 1136.04 | 2991.21 | 2.63301 | 1400 | 5.10578 | 3199.68 | 5 | 6.2832 | 509.243 | 20.1771
[10 empty] | 1094.95 | 2938.54 | 2.68372 | 1405 | 5.00316 | 3135.92 | 5 | 6.2832 | 499.095 | 17.7822
[10 empty] | 1062.14 | 2976.55 | 2.80241 | 1414 | 5.04258 | 3160.38 | 5 | 6.2832 | 502.988 | 18.7009
[10 empty] | 1081.08 | 2960.26 | 2.73824 | 1419 | 5.028 | 3151.48 | 5 | 6.2832 | 501.573 | 18.367
[10 empty] | 1115.95 | 2964.82 | 2.65678 | 1424 | 5.05319 | 3167.89 | 5 | 6.2832 | 504.184 | 18.9831
[10 empty] | 1171.57 | 2913.63 | 2.48695 | 1430 | 5.00887 | 3140.35 | 5 | 6.2832 | 499.801 | 17.9489
[10 empty] | 1097.03 | 2983.57 | 2.71968 | 1435 | 5.0708 | 3178.87 | 5 | 6.2832 | 505.931 | 19.3954
[10 empty] | 1089.65 | 2892.02 | 2.65407 | 1440 | 4.93039 | 3090.48 | 5 | 6.2832 | 491.865 | 16.0759
[10 empty] | 1158.25 | 2940.86 | 2.53905 | 1445 | 5.04176 | 3160.73 | 5 | 6.2832 | 503.044 | 18.714
[10 empty] | 1163.65 | 2956.04 | 2.54032 | 1450 | 5.06893 | 3176.83 | 5 | 6.2832 | 505.607 | 19.319
[10 empty] | 1143.13 | 2943.1 | 2.57461 | 1455 | 5.03768 | 3157.31 | 5 | 6.2832 | 502.499 | 18.5856
[10 empty] | 1076.18 | 2957.47 | 2.74813 | 1461 | 5.02124 | 3147.18 | 5 | 6.2832 | 500.888 | 18.2054
[10 empty] | 1152.95 | 2966.78 | 2.57321 | 1466 | 5.07838 | 3182.94 | 5 | 6.2832 | 506.579 | 19.5483
[10 empty] | 1143 | 2969.06 | 2.5976 | 1471 | 5.07535 | 3181.47 | 5 | 6.2832 | 506.345 | 19.4932
[10 empty] | 1134.51 | 2908.3 | 2.56347 | 1476 | 4.98007 | 3121.75 | 5 | 6.2832 | 496.84 | 17.25
[10 empty] | 1126.52 | 2968.99 | 2.63553 | 1482 | 5.06625 | 3175.52 | 5 | 6.2832 | 505.398 | 19.2698
[10 empty] | 1166.27 | 2974.69 | 2.55059 | 1487 | 5.09785 | 3195.14 | 5 | 6.2832 | 508.521 | 20.0068
[10 empty] | 1142.45 | 2977.76 | 2.60647 | 1492 | 5.08829 | 3189.4 | 5 | 6.2832 | 507.607 | 19.791
[10 empty] | 1222.98 | 2962.83 | 2.42263 | 1497 | 5.11348 | 3205.31 | 5 | 6.2832 | 510.14 | 20.3887
[13 empty] | 1500 |  |  |  |  | 506.5675 | 19.5456
[10 empty] | 1138.86 | 2948.09 | 2.58864 | 1503 | 5.04176 | 3160.42 | 5 | 6.2832 | 502.995 | 18.7025
[10 empty] | 1190.52 | 2920.51 | 2.45314 | 1508 | 5.03068 | 3153.84 | 5 | 6.2832 | 501.948 | 18.4555
[10 empty] | 1097.48 | 2965.91 | 2.70246 | 1513 | 5.04549 | 3162.45 | 5 | 6.2832 | 503.318 | 18.7788
[10 empty] | 1220.28 | 2955.26 | 2.42179 | 1518 | 5.09949 | 3197.29 | 5 | 6.2832 | 508.863 | 20.0873
[10 empty] | 1234.26 | 2946.71 | 2.38743 | 1523 | 5.09576 | 3194.76 | 5 | 6.2832 | 508.461 | 19.9924
[10 empty] | 1186.62 | 2957.83 | 2.49266 | 1529 | 5.08433 | 3186.98 | 5 | 6.2832 | 507.221 | 19.7
[10 empty] | 1177.67 | 2933.46 | 2.4909 | 1534 | 5.04234 | 3161.03 | 5 | 6.2832 | 503.092 | 18.7255
[10 empty] | 1276.05 | 2997.08 | 2.34872 | 1539 | 5.19488 | 3257.42 | 5 | 6.2832 | 518.432 | 22.3456
[10 empty] | 1233.1 | 2942.43 | 2.38621 | 1545 | 5.09062 | 3190.36 | 5 | 6.2832 | 507.761 | 19.8272
[10 empty] | 1224.31 | 3024.5 | 2.47038 | 1550 | 5.20514 | 3262.9 | 5 | 6.2832 | 519.305 | 22.5515
[10 empty] | 1195.99 | 3030.34 | 2.53374 | 1556 | 5.19815 | 3257.81 | 5 | 6.2832 | 518.495 | 22.3606
[10 empty] | 1263.24 | 2956.59 | 2.34047 | 1564 | 5.12957 | 3215.15 | 5 | 6.2832 | 511.706 | 20.7582
[10 empty] | 1318.63 | 2945.74 | 2.23394 | 1569 | 5.14893 | 3227.41 | 5 | 6.2832 | 513.657 | 21.2186
[10 empty] | 1252.16 | 2926.09 | 2.33684 | 1574 | 5.07581 | 3182.76 | 5 | 6.2832 | 506.55 | 19.5415
[10 empty] | 1245.88 | 2997.02 | 2.40554 | 1579 | 5.17867 | 3245.67 | 5 | 6.2832 | 516.563 | 21.9045
[10 empty] | 1266.21 | 2924.85 | 2.30992 | 1585 | 5.08374 | 3187.17 | 5 | 6.2832 | 507.252 | 19.7072
[10 empty] | 1273.68 | 2912.37 | 2.28658 | 1590 | 5.07232 | 3178.7 | 5 | 6.2832 | 505.905 | 19.3893
[10 empty] | 1289.04 | 2970.59 | 2.30449 | 1595 | 5.16678 | 3238.21 | 5 | 6.2832 | 515.376 | 21.6245
[10 empty] | 1266.12 | 2868.57 | 2.26565 | 1600 | 5.00036 | 3135.57 | 5 | 6.2832 | 499.039 | 17.7691
[10 empty] | 1283.25 | 3051.65 | 2.37806 | 1605 | 5.28188 | 3310.48 | 5 | 6.2832 | 526.878 | 24.3388
[10 empty] | 1271.49 | 2920.84 | 2.29719 | 1610 | 5.08153 | 3185.59 | 5 | 6.2832 | 507.001 | 19.6481
[10 empty] | 1278.76 | 2977.04 | 2.32807 | 1620 | 5.16911 | 3240.06 | 5 | 6.2832 | 515.669 | 21.6936
[10 empty] | 1321.85 | 3001.54 | 2.27071 | 1625 | 5.23197 | 3279.71 | 5 | 6.2832 | 521.981 | 23.183
[10 empty] | 1388.52 | 2912.47 | 2.09753 | 1630 | 5.14602 | 3226.52 | 5 | 6.2832 | 513.516 | 21.1854
[10 empty] | 1318.01 | 3005.14 | 2.28006 | 1635 | 5.23395 | 3281.46 | 5 | 6.2832 | 522.26 | 23.2489
[10 empty] | 1360.23 | 2924.01 | 2.14965 | 1640 | 5.14485 | 3224.91 | 5 | 6.2832 | 513.26 | 21.1249
[10 empty] | 1331.94 | 2887.22 | 2.16768 | 1646 | 5.07103 | 3179.63 | 5 | 6.2832 | 506.053 | 19.4242
[10 empty] | 1318.49 | 2999.02 | 2.27458 | 1651 | 5.22369 | 3276.05 | 5 | 6.2832 | 521.398 | 23.0456
[10 empty] | 1368.46 | 2986.87 | 2.18265 | 1656 | 5.23966 | 3285.43 | 5 | 6.2832 | 522.891 | 23.3979
[10 empty] | 1406.11 | 2965.64 | 2.10912 | 1661 | 5.23628 | 3282.1 | 5 | 6.2832 | 522.36 | 23.2726
[10 empty] | 1280.38 | 2979.97 | 2.3274 | 1666 | 5.17342 | 3243.39 | 5 | 6.2832 | 516.2 | 21.8189
[10 empty] | 1353.27 | 2960.17 | 2.18741 | 1672 | 5.19127 | 3254.83 | 5 | 6.2832 | 518.021 | 22.2486
[10 empty] | 1304.8 | 2984.92 | 2.28765 | 1677 | 5.19616 | 3257.65 | 5 | 6.2832 | 518.469 | 22.3544
[10 empty] | 1354.51 | 3009.61 | 2.22193 | 1682 | 5.26462 | 3300.37 | 5 | 6.2832 | 525.269 | 23.9591
[10 empty] | 1459.95 | 3009.62 | 2.06146 | 1687 | 5.33576 | 3345.03 | 5 | 6.2832 | 532.377 | 25.6365
[10 empty] | 1417.26 | 2948.94 | 2.08074 | 1692 | 5.21879 | 3271.83 | 5 | 6.2832 | 520.727 | 22.8871
[10 empty] | 1440.2 | 2973.53 | 2.06467 | 1698 | 5.26928 | 3303.94 | 5 | 6.2832 | 525.837 | 24.0931
[10 empty] | 1397.05 | 2954.93 | 2.11512 | 1703 | 5.21191 | 3268.54 | 5 | 6.2832 | 520.202 | 22.7634
[10 empty] | 1321.26 | 3047.37 | 2.30642 | 1708 | 5.29797 | 3321.48 | 5 | 6.2832 | 528.628 | 24.7517
[10 empty] | 1462.17 | 2978.02 | 2.03671 | 1713 | 5.29202 | 3317.62 | 5 | 6.2832 | 528.014 | 24.6068
[10 empty] | 1373.55 | 3004.86 | 2.18766 | 1718 | 5.27057 | 3303.91 | 5 | 6.2832 | 525.832 | 24.0919
[10 empty] | 1407.49 | 3003.38 | 2.13386 | 1723 | 5.29004 | 3316.83 | 5 | 6.2832 | 527.888 | 24.5771
[10 empty] | 1475.81 | 2964.07 | 2.00844 | 1729 | 5.28223 | 3311.15 | 5 | 6.2832 | 526.985 | 24.364
[10 empty] | 1473.81 | 2904.12 | 1.97049 | 1734 | 5.19383 | 3256.69 | 5 | 6.2832 | 518.318 | 22.3186
[10 empty] | 1459.65 | 2990.86 | 2.04902 | 1739 | 5.30905 | 3328.03 | 5 | 6.2832 | 529.671 | 24.9979
[10 empty] | 1497.1 | 2969.04 | 1.98319 | 1744 | 5.3038 | 3325.13 | 5 | 6.2832 | 529.21 | 24.889
[10 empty] | 1501.64 | 2948.74 | 1.96369 | 1750 | 5.27768 | 3309.08 | 5 | 6.2832 | 526.654 | 24.286
[10 empty] | 1526.78 | 3008.24 | 1.97031 | 1755 | 5.3796 | 3373.51 | 5 | 6.2832 | 536.909 | 26.706
[10 empty] | 1454.06 | 3031.85 | 2.08509 | 1760 | 5.36246 | 3362.5 | 5 | 6.2832 | 535.156 | 26.2924
[10 empty] | 1476.31 | 2982.49 | 2.02023 | 1767 | 5.30683 | 3327.87 | 5 | 6.2832 | 529.646 | 24.992
[10 empty] | 1563.29 | 2958.21 | 1.8923 | 1772 | 5.33762 | 3345.88 | 5 | 6.2832 | 532.511 | 25.6682
[10 empty] | 1472.31 | 3025.69 | 2.05507 | 1778 | 5.36608 | 3364.89 | 5 | 6.2832 | 535.538 | 26.3824
[10 empty] | 1501.78 | 2944.24 | 1.9605 | 1783 | 5.27138 | 3305.13 | 5 | 6.2832 | 526.026 | 24.1377
[10 empty] | 1493.84 | 3000.5 | 2.00859 | 1788 | 5.34614 | 3351.8 | 5 | 6.2832 | 533.454 | 25.8907
[10 empty] | 1492.09 | 3056.25 | 2.0483 | 1793 | 5.42497 | 3401.03 | 5 | 6.2832 | 541.289 | 27.7396
[10 empty] | 1505.51 | 2952.46 | 1.96111 | 1799 | 5.28701 | 3314.15 | 5 | 6.2832 | 527.462 | 24.4766
[13 empty] | 1800 |  |  |  |  | 528.3354 | 24.68272
[10 empty] | 1593.06 | 2937.41 | 1.84388 | 1804 | 5.32923 | 3341.59 | 5 | 6.2832 | 531.829 | 25.5072
[10 empty] | 1506.23 | 2986.33 | 1.98265 | 1809 | 5.33436 | 3344.68 | 5 | 6.2832 | 532.32 | 25.6231
[10 empty] | 1496.34 | 2987.47 | 1.99651 | 1814 | 5.32911 | 3341.26 | 5 | 6.2832 | 531.776 | 25.4946
[10 empty] | 1565.01 | 3087.75 | 1.973 | 1821 | 5.51908 | 3461.71 | 5 | 6.2832 | 550.947 | 30.0189
[10 empty] | 1530.97 | 2972.53 | 1.94159 | 1826 | 5.33226 | 3343.62 | 5 | 6.2832 | 532.152 | 25.5835
[10 empty] | 1543.77 | 2966.39 | 1.92153 | 1831 | 5.33284 | 3344.05 | 5 | 6.2832 | 532.221 | 25.5997
[10 empty] | 1592.55 | 2938.9 | 1.84541 | 1836 | 5.32864 | 3342.66 | 5 | 6.2832 | 531.999 | 25.5473
[10 empty] | 1658.39 | 2973.32 | 1.79289 | 1842 | 5.43173 | 3404.54 | 5 | 6.2832 | 541.848 | 27.8715
[10 empty] | 1671.37 | 2949.85 | 1.76493 | 1847 | 5.40608 | 3390.44 | 5 | 6.2832 | 539.604 | 27.3419
[10 empty] | 1632.39 | 3032.2 | 1.85752 | 1852 | 5.49086 | 3443.68 | 5 | 6.2832 | 548.077 | 29.3415
[10 empty] | 1646.58 | 2961.06 | 1.79831 | 1858 | 5.40211 | 3388.08 | 5 | 6.2832 | 539.229 | 27.2535
[10 empty] | 1603.73 | 2953.64 | 1.84173 | 1863 | 5.35978 | 3360.95 | 5 | 6.2832 | 534.909 | 26.2341
[10 empty] | 1579.54 | 2954.43 | 1.87044 | 1869 | 5.34415 | 3350.17 | 5 | 6.2832 | 533.194 | 25.8293
[10 empty] | 1618.95 | 3000.87 | 1.85359 | 1874 | 5.43651 | 3409.73 | 5 | 6.2832 | 542.673 | 28.0664
[10 empty] | 1600.9 | 3001.51 | 1.87489 | 1879 | 5.42485 | 3401.75 | 5 | 6.2832 | 541.404 | 27.7667
[10 empty] | 1637.12 | 3030.43 | 1.85107 | 1884 | 5.49377 | 3444.36 | 5 | 6.2832 | 548.186 | 29.3673
[10 empty] | 1655.38 | 3043.01 | 1.83825 | 1889 | 5.52305 | 3464.13 | 5 | 6.2832 | 551.332 | 30.1098
[10 empty] | 1723.98 | 3035.79 | 1.76092 | 1895 | 5.56678 | 3491.15 | 5 | 6.2832 | 555.633 | 31.1247
[10 empty] | 1665.85 | 3027.92 | 1.81764 | 1900 | 5.50952 | 3455.92 | 5 | 6.2832 | 550.025 | 29.8012
[10 empty] | 1701.2 | 2990.15 | 1.75767 | 1909 | 5.48619 | 3440.22 | 5 | 6.2832 | 547.526 | 29.2115
[10 empty] | 1680.85 | 2937.44 | 1.7476 | 1916 | 5.39605 | 3384.35 | 5 | 6.2832 | 538.634 | 27.1131
[10 empty] | 1721.64 | 2987.17 | 1.73507 | 1921 | 5.49634 | 3447.79 | 5 | 6.2832 | 548.731 | 29.4958
[10 empty] | 1681.87 | 3034.63 | 1.80432 | 1928 | 5.53144 | 3469.54 | 5 | 6.2832 | 552.192 | 30.3127
[10 empty] | 1743.04 | 3017.16 | 1.73098 | 1933 | 5.55523 | 3484.46 | 5 | 6.2832 | 554.567 | 30.8731
[10 empty] | 1745.34 | 2968.07 | 1.70056 | 1938 | 5.48946 | 3443.2 | 5 | 6.2832 | 548.001 | 29.3236
[10 empty] | 1759.24 | 2984.84 | 1.69666 | 1943 | 5.52374 | 3464.71 | 5 | 6.2832 | 551.424 | 30.1314
[10 empty] | 1752.94 | 2991.53 | 1.70658 | 1950 | 5.52806 | 3467.28 | 5 | 6.2832 | 551.833 | 30.2279
[10 empty] | 1689.15 | 2986.66 | 1.76814 | 1955 | 5.47208 | 3431.23 | 5 | 6.2832 | 546.096 | 28.8741
[10 empty] | 1774.45 | 2960.03 | 1.66814 | 1960 | 5.50299 | 3451.15 | 5 | 6.2832 | 549.266 | 29.6221
[10 empty] | 1783.28 | 3001.28 | 1.68301 | 1969 | 5.56561 | 3491.1 | 5 | 6.2832 | 555.625 | 31.1228
[10 empty] | 1758.44 | 3009.45 | 1.71143 | 1975 | 5.5564 | 3485.53 | 5 | 6.2832 | 554.738 | 30.9134
[10 empty] | 1864.55 | 2941.66 | 1.57768 | 1983 | 5.55313 | 3482.8 | 5 | 6.2832 | 554.304 | 30.8109
[10 empty] | 1760.8 | 3033.01 | 1.72252 | 1990 | 5.5915 | 3507.07 | 5 | 6.2832 | 558.166 | 31.7224
[10 empty] | 1828.29 | 2959.03 | 1.61847 | 1996 | 5.54497 | 3478.29 | 5 | 6.2832 | 553.586 | 30.6416
[10 empty] | 1775.18 | 2997.22 | 1.6884 | 2002 | 5.55442 | 3483.47 | 5 | 6.2832 | 554.41 | 30.8361
[10 empty] | 1779.12 | 3074.93 | 1.72834 | 2008 | 5.66509 | 3552.53 | 5 | 6.2832 | 565.401 | 33.4299
[10 empty] | 1846.4 | 2979.24 | 1.61354 | 2015 | 5.5894 | 3505 | 5 | 6.2832 | 557.837 | 31.6448
[10 empty] | 1791.16 | 2974.3 | 1.66054 | 2020 | 5.53622 | 3471.99 | 5 | 6.2832 | 552.583 | 30.405
[10 empty] | 1818.89 | 3004.57 | 1.65187 | 2026 | 5.60083 | 3512.24 | 5 | 6.2832 | 558.988 | 31.9165
[10 empty] | 1825.08 | 2980.94 | 1.63332 | 2031 | 5.57214 | 3495.27 | 5 | 6.2832 | 556.288 | 31.2792
[10 empty] | 1843.69 | 2992.9 | 1.62333 | 2038 | 5.60479 | 3515.2 | 5 | 6.2832 | 559.46 | 32.0279
[10 empty] | 1859.26 | 3016.54 | 1.62244 | 2045 | 5.64958 | 3543.5 | 5 | 6.2832 | 563.963 | 33.0906
[10 empty] | 1876.14 | 2994.59 | 1.59615 | 2050 | 5.63383 | 3533.76 | 5 | 6.2832 | 562.414 | 32.7249
[10 empty] | 1909.22 | 3010.92 | 1.57704 | 2057 | 5.68409 | 3565.22 | 5 | 6.2832 | 567.42 | 33.9064
[10 empty] | 1929.76 | 3055 | 1.5831 | 2065 | 5.76188 | 3613.44 | 5 | 6.2832 | 575.095 | 35.7177
[10 empty] | 1957.21 | 3031.09 | 1.54868 | 2072 | 5.75197 | 3608.07 | 5 | 6.2832 | 574.24 | 35.5159
[10 empty] | 1941.52 | 3018.33 | 1.55462 | 2079 | 5.72188 | 3588.85 | 5 | 6.2832 | 571.181 | 34.7939
[10 empty] | 1895.06 | 2977.72 | 1.57131 | 2085 | 5.62742 | 3529.6 | 5 | 6.2832 | 561.751 | 32.5686
[10 empty] | 1993.85 | 3023.84 | 1.51659 | 2091 | 5.77354 | 3622.03 | 5 | 6.2832 | 576.462 | 36.0401
[10 empty] | 1926.33 | 3002.52 | 1.55868 | 2100 | 5.68958 | 3567.33 | 5 | 6.2832 | 567.757 | 33.9859
[10 empty] | 1920.92 | 3007 | 1.5654 | 2107 | 5.68794 | 3568.19 | 5 | 6.2832 | 567.893 | 34.0179
[10 empty] | 1928 | 3022.96 | 1.56793 | 2112 | 5.71558 | 3585.45 | 5 | 6.2832 | 570.641 | 34.6665
[10 empty] | 1967.03 | 2939.26 | 1.49426 | 2118 | 5.6378 | 3536.73 | 5 | 6.2832 | 562.886 | 32.8364
[10 empty] | 2007.69 | 3055.05 | 1.52167 | 2124 | 5.82824 | 3655.7 | 5 | 6.2832 | 581.82 | 37.3047
[10 empty] | 1983.88 | 3010.32 | 1.51739 | 2129 | 5.74847 | 3605.24 | 5 | 6.2832 | 573.79 | 35.4097
[10 empty] | 1998.67 | 3020.71 | 1.51136 | 2136 | 5.77552 | 3622.07 | 5 | 6.2832 | 576.468 | 36.0417
[10 empty] | 1929.66 | 3009.74 | 1.55972 | 2141 | 5.69926 | 3575.21 | 5 | 6.2832 | 569.011 | 34.2818
[10 empty] | 2015.42 | 2987.43 | 1.48229 | 2148 | 5.74567 | 3603.7 | 5 | 6.2832 | 573.545 | 35.3517
[10 empty] | 2000.94 | 3002.59 | 1.50059 | 2154 | 5.75255 | 3608.22 | 5 | 6.2832 | 574.265 | 35.5217
[10 empty] | 2084.54 | 3014.69 | 1.44621 | 2164 | 5.84258 | 3665.19 | 5 | 6.2832 | 583.332 | 37.6614
[10 empty] | 2072.97 | 2990.15 | 1.44245 | 2171 | 5.80048 | 3638.43 | 5 | 6.2832 | 579.072 | 36.6562
[10 empty] | 2011.22 | 2993.02 | 1.48816 | 2178 | 5.74754 | 3605.99 | 5 | 6.2832 | 573.91 | 35.4379
[10 empty] | 2057.83 | 2990.87 | 1.45341 | 2184 | 5.78625 | 3630.42 | 5 | 6.2832 | 577.798 | 36.3555
[10 empty] | 2135.06 | 3010.91 | 1.41022 | 2190 | 5.88258 | 3691.08 | 5 | 6.2832 | 587.452 | 38.6336
[10 empty] | 2098.26 | 3048.43 | 1.45284 | 2196 | 5.90054 | 3700.76 | 5 | 6.2832 | 588.992 | 38.9972
[10 empty] | 2153.26 | 2963.73 | 1.37639 | 2201 | 5.83908 | 3663.36 | 5 | 6.2832 | 583.04 | 37.5924
[10 empty] | 2063.68 | 2977.53 | 1.44283 | 2207 | 5.77517 | 3622.77 | 5 | 6.2832 | 576.58 | 36.0679
[10 empty] | 2096.65 | 3012.5 | 1.43682 | 2213 | 5.84969 | 3670.3 | 5 | 6.2832 | 584.145 | 37.8532
[10 empty] | 2153.84 | 2962.42 | 1.37541 | 2219 | 5.83955 | 3662.65 | 5 | 6.2832 | 582.927 | 37.5658
[10 empty] | 2157.42 | 2973.83 | 1.37842 | 2226 | 5.85716 | 3673.98 | 5 | 6.2832 | 584.73 | 37.9914
[10 empty] | 2177.96 | 2997.52 | 1.3763 | 2231 | 5.90707 | 3705.22 | 5 | 6.2832 | 589.702 | 39.1646
[10 empty] | 2145.96 | 3088.19 | 1.43907 | 2237 | 5.99313 | 3760.59 | 5 | 6.2832 | 598.515 | 41.2445
[10 empty] | 2176.17 | 3053.06 | 1.40295 | 2242 | 5.97681 | 3749.25 | 5 | 6.2832 | 596.71 | 40.8186
[10 empty] | 2216.01 | 3032.33 | 1.36838 | 2248 | 5.98672 | 3755.76 | 5 | 6.2832 | 597.746 | 41.0631
[10 empty] | 2214.17 | 3005.1 | 1.35722 | 2255 | 5.94882 | 3732.71 | 5 | 6.2832 | 594.078 | 40.1974
[10 empty] | 2234.38 | 3003.06 | 1.34402 | 2261 | 5.96433 | 3743.1 | 5 | 6.2832 | 595.732 | 40.5876
[10 empty] | 2211.45 | 2934.87 | 1.32712 | 2266 | 5.85762 | 3674.77 | 5 | 6.2832 | 584.857 | 38.0213
[10 empty] | 2222.39 | 3033.29 | 1.36488 | 2272 | 5.99173 | 3760.3 | 5 | 6.2832 | 598.469 | 41.2336
[10 empty] | 2178.43 | 3012.44 | 1.38285 | 2278 | 5.92596 | 3717.57 | 5 | 6.2832 | 591.669 | 39.6288
[10 empty] | 2232.28 | 3033.56 | 1.35895 | 2284 | 6.0027 | 3766.37 | 5 | 6.2832 | 599.435 | 41.4616
[10 empty] | 2292.55 | 3031.7 | 1.32241 | 2290 | 6.05681 | 3800.92 | 5 | 6.2832 | 604.933 | 42.7591
[10 empty] | 2192.12 | 3023.21 | 1.37913 | 2295 | 5.95138 | 3734.32 | 5 | 6.2832 | 594.334 | 40.2579
[10 empty] | 2292.44 | 3059.8 | 1.33473 | 2301 | 6.09284 | 3823.31 | 5 | 6.2832 | 608.497 | 43.6001
[10 empty] | 2212.86 | 3037.35 | 1.37259 | 2306 | 5.98789 | 3757.96 | 5 | 6.2832 | 598.096 | 41.1456
[10 empty] | 2263.35 | 3006.42 | 1.3283 | 2312 | 5.99593 | 3763.16 | 5 | 6.2832 | 598.923 | 41.3408
[10 empty] | 2277.93 | 3029.24 | 1.32982 | 2318 | 6.04118 | 3790.15 | 5 | 6.2832 | 603.219 | 42.3547
[10 empty] | 2331.31 | 3013.18 | 1.29248 | 2324 | 6.07302 | 3809.75 | 5 | 6.2832 | 606.339 | 43.0909
[10 empty] | 2415.9 | 2981.3 | 1.23403 | 2330 | 6.11558 | 3837.28 | 5 | 6.2832 | 610.72 | 44.1248
[10 empty] | 2326.78 | 2982.8 | 1.28194 | 2336 | 6.02929 | 3782.98 | 5 | 6.2832 | 602.079 | 42.0855
[10 empty] | 2333.26 | 3060.98 | 1.31189 | 2342 | 6.13273 | 3848.86 | 5 | 6.2832 | 612.563 | 44.5598
[10 empty] | 2297.28 | 3013.42 | 1.31173 | 2347 | 6.03628 | 3789.22 | 5 | 6.2832 | 603.071 | 42.3197
[10 empty] | 2344.81 | 2995.72 | 1.2776 | 2353 | 6.06345 | 3804.27 | 5 | 6.2832 | 605.467 | 42.8851
[10 empty] | 2313.72 | 2999.05 | 1.2962 | 2359 | 6.035 | 3787.82 | 5 | 6.2832 | 602.849 | 42.2673
[10 empty] | 2378.4 | 2989.08 | 1.25676 | 2364 | 6.08771 | 3819.86 | 5 | 6.2832 | 607.949 | 43.4707
[10 empty] | 2358.57 | 3020.26 | 1.28055 | 2370 | 6.10765 | 3832.08 | 5 | 6.2832 | 609.892 | 43.9295
[10 empty] | 2396.97 | 3040.5 | 1.26848 | 2375 | 6.16876 | 3871.7 | 5 | 6.2832 | 616.199 | 45.4177
[10 empty] | 2399.85 | 3041.86 | 1.26752 | 2381 | 6.17331 | 3874.56 | 5 | 6.2832 | 616.653 | 45.5249
[10 empty] | 2456.4 | 2984.81 | 1.21511 | 2387 | 6.15966 | 3865.62 | 5 | 6.2832 | 615.23 | 45.1891
[10 empty] | 2398.97 | 3083.09 | 1.28517 | 2392 | 6.22415 | 3906.47 | 5 | 6.2832 | 621.732 | 46.7235
[10 empty] | 2445.95 | 3017.63 | 1.23372 | 2398 | 6.19313 | 3884.42 | 5 | 6.2832 | 618.223 | 45.8955
[10 empty] | 2459.37 | 2982.47 | 1.2127 | 2403 | 6.1592 | 3865.7 | 5 | 6.2832 | 615.244 | 45.1923
[10 empty] | 2434.5 | 3088.88 | 1.2688 | 2409 | 6.2673 | 3932.94 | 5 | 6.2832 | 625.945 | 47.7176