## Protokoll_1
Parameter:
Auftrags-Nr. | : | ULMBE02685 6/1/1 | Länge [mm] | : | - | : | Frequenz [rad/s] | : | 6.2832 | G' | G'' | tan delta | Zeit | Drehmoment | G* | CMD Deform. | Frequenz | Eta* | Auf- bzw. Abbau | Zeit | Eta* | Auf- bzw. Abbau | Max.Skalierwert für Auf-/Abbau
Auftraggeber | : |  | Breite [mm] | : | - | : | Startfrequenz [rad/s] | : | - | Pa | Pa |  | s | g-cm | Pa | % | rad/s | Pa-s | % | s | Pa-s | %
Partie/Ansatz | : | MT250WT80Rundplatte | Höhe [mm] | : | - | : | Endfrequenz [rad/s] | : | - | 139.673 | 1683.04 | 12.0499 | 6 | 10.6939 | 1688.83 | 20 | 6.2832 | 268.784 | 0 | 6 | 268.784 | 0 | 400
Bemerkung | : | Rundplatte 25x1,7mm | Durchmesser [mm] | : | - | : | Deformation [%] | : | 20 | 135.879 | 1693.48 | 12.4632 | 11 | 10.7557 | 1698.92 | 20 | 6.2832 | 270.391 | 0.59772 | 300 | 288.764 | 7.433512
Prüfer | : | 21931 | Temperatur [°C] | : | 280 | : | Startdeformation [%] | : | - | 147.679 | 1714.74 | 11.6112 | 16 | 10.895 | 1721.08 | 20 | 6.2832 | 273.918 | 1.91005 | 600 | 313.4618 | 16.62216
Prüfdatum | : | 2013-11-12 12:54 | Starttemperatur [°C] | : | - | : | Enddeformation [%] | : | - | 146.914 | 1691.95 | 11.5167 | 21 | 10.7513 | 1698.32 | 20 | 6.2832 | 270.295 | 0.56219 | 900 | 350.3528 | 30.3473
|  | Material vercrackt nach > 2020 sec | Endtemperatur [°C] | : | - | : | Spalt [mm] | : | 1,5 | 149.52 | 1705.41 | 11.4059 | 27 | 10.8373 | 1711.95 | 20 | 6.2832 | 272.464 | 1.36918 | 1200 | 425.3978 | 58.26734
[6 empty] | : |  |  |  | 148.91 | 1692.52 | 11.366 | 32 | 10.7562 | 1699.06 | 20 | 6.2832 | 270.413 | 0.60603 | 1500 | 559.9592 | 108.3308
[6 empty] | : |  |  |  | 159.551 | 1697.91 | 10.6418 | 37 | 10.7961 | 1705.39 | 20 | 6.2832 | 271.421 | 0.98106 | 1800 | 843.7768 | 213.9234
[6 empty] | : |  |  |  | 170.026 | 1686.68 | 9.92011 | 42 | 10.7317 | 1695.23 | 20 | 6.2832 | 269.803 | 0.37894
[10 empty] | 159.581 | 1690.48 | 10.5932 | 48 | 10.7496 | 1698 | 20 | 6.2832 | 270.244 | 0.54297
[10 empty] | 165.011 | 1667.78 | 10.1071 | 53 | 10.6099 | 1675.93 | 20 | 6.2832 | 266.731 | -0.7637
[10 empty] | 184.857 | 1709.54 | 9.24791 | 58 | 10.8856 | 1719.51 | 20 | 6.2832 | 273.667 | 1.81679
[10 empty] | 186.101 | 1700.37 | 9.13681 | 63 | 10.8292 | 1710.52 | 20 | 6.2832 | 272.238 | 1.28487
[10 empty] | 189.542 | 1690.11 | 8.9168 | 69 | 10.7678 | 1700.7 | 20 | 6.2832 | 270.674 | 0.70324
[10 empty] | 175.072 | 1695.5 | 9.68459 | 74 | 10.7909 | 1704.52 | 20 | 6.2832 | 271.281 | 0.92909
[10 empty] | 203.984 | 1685 | 8.26043 | 79 | 10.7457 | 1697.3 | 20 | 6.2832 | 270.133 | 0.50193
[10 empty] | 203.397 | 1685.1 | 8.2848 | 84 | 10.7454 | 1697.33 | 20 | 6.2832 | 270.138 | 0.50371
[10 empty] | 189.179 | 1696.88 | 8.96973 | 90 | 10.8096 | 1707.4 | 20 | 6.2832 | 271.74 | 1.09965
[10 empty] | 194.229 | 1705.58 | 8.78127 | 95 | 10.8674 | 1716.6 | 20 | 6.2832 | 273.205 | 1.64463
[10 empty] | 210.183 | 1692.08 | 8.05049 | 100 | 10.7951 | 1705.08 | 20 | 6.2832 | 271.371 | 0.96242
[10 empty] | 202.503 | 1700.19 | 8.39587 | 105 | 10.8392 | 1712.21 | 20 | 6.2832 | 272.506 | 1.38465
[10 empty] | 212.495 | 1719.26 | 8.09084 | 110 | 10.968 | 1732.34 | 20 | 6.2832 | 275.71 | 2.5768
[10 empty] | 230.841 | 1694.92 | 7.34237 | 116 | 10.8296 | 1710.56 | 20 | 6.2832 | 272.244 | 1.28725
[10 empty] | 223.842 | 1708.77 | 7.63385 | 121 | 10.9099 | 1723.37 | 20 | 6.2832 | 274.283 | 2.04567
[10 empty] | 218.906 | 1699.31 | 7.76274 | 126 | 10.8464 | 1713.35 | 20 | 6.2832 | 272.688 | 1.45228
[10 empty] | 243.551 | 1687.97 | 6.93066 | 131 | 10.7975 | 1705.45 | 20 | 6.2832 | 271.43 | 0.98423
[10 empty] | 252.892 | 1692.72 | 6.69348 | 137 | 10.8348 | 1711.51 | 20 | 6.2832 | 272.394 | 1.34319
[10 empty] | 242.5 | 1719.62 | 7.09121 | 142 | 10.9938 | 1736.64 | 20 | 6.2832 | 276.394 | 2.83104
[10 empty] | 280.996 | 1698.58 | 6.04485 | 147 | 10.8982 | 1721.67 | 20 | 6.2832 | 274.011 | 1.9446
[10 empty] | 264.486 | 1710.97 | 6.46905 | 152 | 10.96 | 1731.29 | 20 | 6.2832 | 275.543 | 2.5147
[10 empty] | 267.301 | 1710.51 | 6.39918 | 158 | 10.9577 | 1731.27 | 20 | 6.2832 | 275.539 | 2.51302
[10 empty] | 289.839 | 1710.03 | 5.89995 | 163 | 10.9796 | 1734.42 | 20 | 6.2832 | 276.041 | 2.69998
[10 empty] | 283.25 | 1712.85 | 6.04714 | 168 | 10.9901 | 1736.12 | 20 | 6.2832 | 276.311 | 2.80016
[10 empty] | 258.02 | 1716.3 | 6.65179 | 173 | 10.9885 | 1735.58 | 20 | 6.2832 | 276.226 | 2.76875
[10 empty] | 278.99 | 1704.73 | 6.11036 | 178 | 10.9341 | 1727.41 | 20 | 6.2832 | 274.925 | 2.2846
[10 empty] | 298.401 | 1727.29 | 5.78847 | 184 | 11.0955 | 1752.87 | 20 | 6.2832 | 278.978 | 3.7924
[10 empty] | 288.798 | 1716 | 5.94186 | 189 | 11.0153 | 1740.13 | 20 | 6.2832 | 276.949 | 3.03781
[10 empty] | 304.379 | 1715.66 | 5.63659 | 194 | 11.03 | 1742.45 | 20 | 6.2832 | 277.319 | 3.17526
[10 empty] | 319.457 | 1732.92 | 5.42459 | 199 | 11.1541 | 1762.12 | 20 | 6.2832 | 280.449 | 4.34003
[10 empty] | 306.291 | 1739.68 | 5.67983 | 205 | 11.1821 | 1766.44 | 20 | 6.2832 | 281.137 | 4.59569
[10 empty] | 309.506 | 1734.09 | 5.60278 | 210 | 11.1503 | 1761.5 | 20 | 6.2832 | 280.35 | 4.30307
[10 empty] | 320.559 | 1746.07 | 5.44696 | 215 | 11.2387 | 1775.25 | 20 | 6.2832 | 282.539 | 5.11757
[10 empty] | 328.399 | 1730.43 | 5.2693 | 220 | 11.1496 | 1761.32 | 20 | 6.2832 | 280.322 | 4.29243
[10 empty] | 339.472 | 1746.84 | 5.14575 | 226 | 11.2649 | 1779.52 | 20 | 6.2832 | 283.218 | 5.37017
[10 empty] | 333.769 | 1739.71 | 5.21233 | 231 | 11.2126 | 1771.44 | 20 | 6.2832 | 281.932 | 4.89177
[10 empty] | 359.489 | 1747.12 | 4.86 | 236 | 11.2912 | 1783.72 | 20 | 6.2832 | 283.887 | 5.61878
[10 empty] | 331.901 | 1731 | 5.21541 | 241 | 11.1573 | 1762.53 | 20 | 6.2832 | 280.515 | 4.36443
[10 empty] | 345.334 | 1757.07 | 5.08802 | 247 | 11.3353 | 1790.68 | 20 | 6.2832 | 284.995 | 6.03112
[10 empty] | 357.627 | 1748.45 | 4.88903 | 252 | 11.2982 | 1784.65 | 20 | 6.2832 | 284.035 | 5.67386
[10 empty] | 355.481 | 1748.01 | 4.9173 | 257 | 11.2912 | 1783.79 | 20 | 6.2832 | 283.898 | 5.62292
[10 empty] | 350.953 | 1744.98 | 4.97212 | 262 | 11.2677 | 1779.93 | 20 | 6.2832 | 283.283 | 5.39429
[10 empty] | 366.779 | 1732.12 | 4.72252 | 267 | 11.208 | 1770.53 | 20 | 6.2832 | 281.788 | 4.83784
[10 empty] | 366.669 | 1739.75 | 4.74472 | 273 | 11.2544 | 1777.97 | 20 | 6.2832 | 282.971 | 5.27821
[10 empty] | 370.67 | 1730.04 | 4.66732 | 278 | 11.1989 | 1769.3 | 20 | 6.2832 | 281.592 | 4.76511
[10 empty] | 397.052 | 1746.36 | 4.39832 | 283 | 11.336 | 1790.93 | 20 | 6.2832 | 285.035 | 6.04599
[10 empty] | 411.718 | 1774.98 | 4.31115 | 288 | 11.5333 | 1822.11 | 20 | 6.2832 | 289.996 | 7.89187
[10 empty] | 391.544 | 1763.01 | 4.50271 | 294 | 11.4312 | 1805.97 | 20 | 6.2832 | 287.428 | 6.9362
[10 empty] | 426.783 | 1763.73 | 4.13261 | 299 | 11.4867 | 1814.63 | 20 | 6.2832 | 288.806 | 7.44916
[13 empty] | 300 |  |  |  |  | 288.764 | 7.433512
[10 empty] | 415.862 | 1764.71 | 4.24349 | 305 | 11.4764 | 1813.04 | 20 | 6.2832 | 288.554 | 7.35527
[10 empty] | 412.639 | 1760.65 | 4.26681 | 310 | 11.4463 | 1808.36 | 20 | 6.2832 | 287.809 | 7.07802
[10 empty] | 402.558 | 1771.08 | 4.39956 | 315 | 11.4972 | 1816.25 | 20 | 6.2832 | 289.065 | 7.54522
[10 empty] | 431.303 | 1763.43 | 4.0886 | 321 | 11.4918 | 1815.4 | 20 | 6.2832 | 288.93 | 7.49505
[10 empty] | 444.623 | 1770.98 | 3.9831 | 326 | 11.5576 | 1825.94 | 20 | 6.2832 | 290.606 | 8.11878
[10 empty] | 432.549 | 1757.5 | 4.06311 | 331 | 11.4559 | 1809.94 | 20 | 6.2832 | 288.061 | 7.17169
[10 empty] | 440.745 | 1759.76 | 3.99268 | 336 | 11.4832 | 1814.11 | 20 | 6.2832 | 288.724 | 7.41855
[10 empty] | 446.978 | 1763.62 | 3.94565 | 341 | 11.5156 | 1819.38 | 20 | 6.2832 | 289.562 | 7.73028
[10 empty] | 461.953 | 1754.08 | 3.79709 | 347 | 11.4811 | 1813.89 | 20 | 6.2832 | 288.688 | 7.40523
[10 empty] | 449.838 | 1780.83 | 3.95883 | 352 | 11.6252 | 1836.77 | 20 | 6.2832 | 292.33 | 8.76007
[10 empty] | 452.676 | 1763.91 | 3.89663 | 357 | 11.5266 | 1821.07 | 20 | 6.2832 | 289.832 | 7.83071
[10 empty] | 460.281 | 1768.53 | 3.84228 | 362 | 11.5662 | 1827.44 | 20 | 6.2832 | 290.846 | 8.20801
[10 empty] | 470.374 | 1790.04 | 3.80557 | 368 | 11.7145 | 1850.81 | 20 | 6.2832 | 294.565 | 9.5915
[10 empty] | 480.242 | 1778.18 | 3.70268 | 373 | 11.6583 | 1841.89 | 20 | 6.2832 | 293.145 | 9.06349
[10 empty] | 461.594 | 1799.13 | 3.89766 | 378 | 11.7561 | 1857.4 | 20 | 6.2832 | 295.614 | 9.98204
[10 empty] | 497.438 | 1768.2 | 3.55462 | 383 | 11.6252 | 1836.84 | 20 | 6.2832 | 292.341 | 8.76434
[10 empty] | 508.604 | 1783.77 | 3.50718 | 389 | 11.7395 | 1854.86 | 20 | 6.2832 | 295.21 | 9.83144
[10 empty] | 514.719 | 1775.99 | 3.45041 | 394 | 11.7029 | 1849.08 | 20 | 6.2832 | 294.289 | 9.48885
[10 empty] | 524.421 | 1791.05 | 3.4153 | 399 | 11.8116 | 1866.25 | 20 | 6.2832 | 297.022 | 10.5057
[10 empty] | 506.237 | 1788.27 | 3.53248 | 404 | 11.7628 | 1858.55 | 20 | 6.2832 | 295.796 | 10.0496
[10 empty] | 518.223 | 1808.5 | 3.48981 | 409 | 11.9074 | 1881.28 | 20 | 6.2832 | 299.415 | 11.396
[10 empty] | 552.096 | 1798.14 | 3.25694 | 415 | 11.9042 | 1880.99 | 20 | 6.2832 | 299.368 | 11.3786
[10 empty] | 547.067 | 1799.75 | 3.28983 | 420 | 11.9042 | 1881.06 | 20 | 6.2832 | 299.38 | 11.3829
[10 empty] | 540.457 | 1804.1 | 3.33809 | 425 | 11.9207 | 1883.31 | 20 | 6.2832 | 299.737 | 11.516
[10 empty] | 548.859 | 1792.08 | 3.2651 | 430 | 11.8617 | 1874.25 | 20 | 6.2832 | 298.295 | 10.9792
[10 empty] | 576.248 | 1796.01 | 3.11672 | 435 | 11.9373 | 1886.19 | 20 | 6.2832 | 300.195 | 11.6862
[10 empty] | 544.687 | 1784.88 | 3.27688 | 441 | 11.8116 | 1866.14 | 20 | 6.2832 | 297.004 | 10.4992
[10 empty] | 545.04 | 1789.16 | 3.28262 | 446 | 11.8372 | 1870.34 | 20 | 6.2832 | 297.673 | 10.7479
[10 empty] | 568.618 | 1785.33 | 3.13977 | 451 | 11.8585 | 1873.69 | 20 | 6.2832 | 298.207 | 10.9465
[10 empty] | 574.774 | 1786.8 | 3.10871 | 456 | 11.8799 | 1876.97 | 20 | 6.2832 | 298.729 | 11.1407
[10 empty] | 577.035 | 1803.45 | 3.12538 | 461 | 11.9837 | 1893.52 | 20 | 6.2832 | 301.362 | 12.1205
[10 empty] | 576.381 | 1807.49 | 3.13593 | 467 | 12.0073 | 1897.17 | 20 | 6.2832 | 301.943 | 12.3365
[10 empty] | 597.015 | 1808.97 | 3.03003 | 472 | 12.0567 | 1904.94 | 20 | 6.2832 | 303.18 | 12.7969
[10 empty] | 584.529 | 1794.29 | 3.06964 | 477 | 11.9445 | 1887.11 | 20 | 6.2832 | 300.341 | 11.7407
[10 empty] | 603.831 | 1797.03 | 2.97605 | 482 | 11.9989 | 1895.77 | 20 | 6.2832 | 301.72 | 12.2535
[10 empty] | 595.092 | 1812.25 | 3.04532 | 487 | 12.0714 | 1907.45 | 20 | 6.2832 | 303.579 | 12.9454
[10 empty] | 618.514 | 1811.75 | 2.92919 | 492 | 12.1164 | 1914.41 | 20 | 6.2832 | 304.688 | 13.3577
[10 empty] | 605.116 | 1809 | 2.98951 | 498 | 12.0719 | 1907.53 | 20 | 6.2832 | 303.591 | 12.9498
[10 empty] | 627.128 | 1826.17 | 2.91196 | 503 | 12.22 | 1930.85 | 20 | 6.2832 | 307.304 | 14.331
[10 empty] | 626.746 | 1819.68 | 2.90337 | 508 | 12.1799 | 1924.59 | 20 | 6.2832 | 306.307 | 13.9602
[10 empty] | 636.122 | 1822.12 | 2.86442 | 513 | 12.2141 | 1929.97 | 20 | 6.2832 | 307.163 | 14.2787
[10 empty] | 627.412 | 1809.23 | 2.88364 | 518 | 12.119 | 1914.93 | 20 | 6.2832 | 304.77 | 13.3884
[10 empty] | 646.938 | 1807.35 | 2.7937 | 524 | 12.1491 | 1919.65 | 20 | 6.2832 | 305.521 | 13.6677
[10 empty] | 634.286 | 1824.28 | 2.87612 | 529 | 12.223 | 1931.41 | 20 | 6.2832 | 307.392 | 14.3639
[10 empty] | 649.32 | 1825.13 | 2.81083 | 534 | 12.2596 | 1937.19 | 20 | 6.2832 | 308.313 | 14.7065
[10 empty] | 652.774 | 1819.35 | 2.78711 | 539 | 12.233 | 1932.92 | 20 | 6.2832 | 307.632 | 14.4533
[10 empty] | 647.286 | 1811.81 | 2.79908 | 544 | 12.1764 | 1923.96 | 20 | 6.2832 | 306.207 | 13.923
[10 empty] | 682.953 | 1835.64 | 2.68779 | 550 | 12.3951 | 1958.57 | 20 | 6.2832 | 311.715 | 15.9721
[10 empty] | 675.597 | 1834.9 | 2.71597 | 555 | 12.3744 | 1955.33 | 20 | 6.2832 | 311.199 | 15.7802
[10 empty] | 673.088 | 1837.87 | 2.7305 | 560 | 12.386 | 1957.25 | 20 | 6.2832 | 311.504 | 15.8939
[10 empty] | 681.753 | 1808.7 | 2.65301 | 565 | 12.2321 | 1932.92 | 20 | 6.2832 | 307.633 | 14.4535
[10 empty] | 702.748 | 1826.14 | 2.59857 | 571 | 12.3828 | 1956.69 | 20 | 6.2832 | 311.416 | 15.861
[10 empty] | 701.237 | 1830.04 | 2.60973 | 576 | 12.4021 | 1959.79 | 20 | 6.2832 | 311.909 | 16.0444
[10 empty] | 708.45 | 1830.18 | 2.58336 | 581 | 12.4192 | 1962.52 | 20 | 6.2832 | 312.343 | 16.206
[10 empty] | 713.343 | 1825.36 | 2.55888 | 586 | 12.4012 | 1959.79 | 20 | 6.2832 | 311.91 | 16.0448
[10 empty] | 694.364 | 1818.58 | 2.61905 | 591 | 12.3193 | 1946.63 | 20 | 6.2832 | 309.815 | 15.2652
[10 empty] | 707.96 | 1840.02 | 2.59904 | 597 | 12.4756 | 1971.51 | 20 | 6.2832 | 313.775 | 16.7388
[13 empty] | 600 |  |  |  |  | 313.4618 | 16.62216
[10 empty] | 735.652 | 1825.58 | 2.48159 | 602 | 12.4551 | 1968.23 | 20 | 6.2832 | 313.253 | 16.5444
[10 empty] | 739.809 | 1834.45 | 2.47962 | 607 | 12.5159 | 1978.01 | 20 | 6.2832 | 314.809 | 17.1232
[10 empty] | 731.675 | 1821.9 | 2.49004 | 612 | 12.4238 | 1963.33 | 20 | 6.2832 | 312.473 | 16.2543
[10 empty] | 740.658 | 1827.66 | 2.46762 | 617 | 12.4784 | 1972.03 | 20 | 6.2832 | 313.858 | 16.7695
[10 empty] | 754.419 | 1854.34 | 2.45797 | 624 | 12.6673 | 2001.93 | 20 | 6.2832 | 318.616 | 18.5397
[10 empty] | 745.058 | 1856.44 | 2.49167 | 629 | 12.6587 | 2000.37 | 20 | 6.2832 | 318.368 | 18.4474
[10 empty] | 764.538 | 1827.71 | 2.39061 | 634 | 12.5365 | 1981.17 | 20 | 6.2832 | 315.313 | 17.3107
[10 empty] | 777.002 | 1829.62 | 2.35472 | 639 | 12.5782 | 1987.77 | 20 | 6.2832 | 316.363 | 17.7014
[10 empty] | 781.935 | 1847.45 | 2.36266 | 644 | 12.6958 | 2006.11 | 20 | 6.2832 | 319.282 | 18.7874
[10 empty] | 776.223 | 1832.91 | 2.36132 | 650 | 12.5952 | 1990.5 | 20 | 6.2832 | 316.797 | 17.863
[10 empty] | 797.818 | 1842.18 | 2.30902 | 655 | 12.7037 | 2007.52 | 20 | 6.2832 | 319.506 | 18.8709
[10 empty] | 792.542 | 1835.92 | 2.3165 | 660 | 12.6529 | 1999.68 | 20 | 6.2832 | 318.259 | 18.4068
[10 empty] | 820.699 | 1844.26 | 2.24718 | 665 | 12.7732 | 2018.62 | 20 | 6.2832 | 321.273 | 19.5283
[10 empty] | 823.269 | 1846.09 | 2.24239 | 670 | 12.7912 | 2021.34 | 20 | 6.2832 | 321.706 | 19.6893
[10 empty] | 817.896 | 1832 | 2.2399 | 676 | 12.6941 | 2006.29 | 20 | 6.2832 | 319.31 | 18.7978
[10 empty] | 824.791 | 1834.2 | 2.22383 | 681 | 12.7254 | 2011.11 | 20 | 6.2832 | 320.077 | 19.0832
[10 empty] | 841.088 | 1839.43 | 2.18697 | 686 | 12.7982 | 2022.61 | 20 | 6.2832 | 321.907 | 19.7642
[10 empty] | 803.281 | 1829.72 | 2.27781 | 691 | 12.644 | 1998.28 | 20 | 6.2832 | 318.036 | 18.3238
[10 empty] | 829.407 | 1857.37 | 2.23939 | 696 | 12.8716 | 2034.14 | 20 | 6.2832 | 323.742 | 20.447
[10 empty] | 845.503 | 1851.85 | 2.19024 | 701 | 12.8805 | 2035.74 | 20 | 6.2832 | 323.997 | 20.5418
[10 empty] | 840.428 | 1854.36 | 2.20645 | 707 | 12.8817 | 2035.92 | 20 | 6.2832 | 324.027 | 20.5527
[10 empty] | 858.055 | 1847.98 | 2.15369 | 712 | 12.8915 | 2037.47 | 20 | 6.2832 | 324.273 | 20.6443
[10 empty] | 863.865 | 1872.54 | 2.16763 | 717 | 13.0487 | 2062.2 | 20 | 6.2832 | 328.208 | 22.1083
[10 empty] | 875.778 | 1841.96 | 2.10323 | 722 | 12.9057 | 2039.56 | 20 | 6.2832 | 324.605 | 20.768
[10 empty] | 876.466 | 1865.08 | 2.12796 | 727 | 13.0396 | 2060.76 | 20 | 6.2832 | 327.979 | 22.0232
[10 empty] | 909.315 | 1853.94 | 2.03883 | 733 | 13.0652 | 2064.94 | 20 | 6.2832 | 328.644 | 22.2705
[10 empty] | 902.442 | 1856.67 | 2.05738 | 738 | 13.0601 | 2064.37 | 20 | 6.2832 | 328.553 | 22.2369
[10 empty] | 912.72 | 1865.86 | 2.04429 | 743 | 13.1424 | 2077.14 | 20 | 6.2832 | 330.586 | 22.993
[10 empty] | 901.857 | 1876.33 | 2.08052 | 748 | 13.172 | 2081.82 | 20 | 6.2832 | 331.331 | 23.2702
[10 empty] | 915.973 | 1846.38 | 2.01575 | 753 | 13.0414 | 2061.09 | 20 | 6.2832 | 328.032 | 22.0431
[10 empty] | 905.196 | 1861.98 | 2.057 | 759 | 13.0995 | 2070.35 | 20 | 6.2832 | 329.506 | 22.5914
[10 empty] | 944.273 | 1852.67 | 1.96201 | 764 | 13.1562 | 2079.43 | 20 | 6.2832 | 330.951 | 23.129
[10 empty] | 938.205 | 1874.29 | 1.99774 | 769 | 13.2604 | 2096 | 20 | 6.2832 | 333.587 | 24.1096
[10 empty] | 972.596 | 1862.77 | 1.91525 | 774 | 13.2959 | 2101.39 | 20 | 6.2832 | 334.446 | 24.4292
[10 empty] | 958.158 | 1864.5 | 1.94592 | 779 | 13.2625 | 2096.29 | 20 | 6.2832 | 333.633 | 24.1268
[10 empty] | 965.144 | 1888.77 | 1.95699 | 784 | 13.4204 | 2121.08 | 20 | 6.2832 | 337.579 | 25.5948
[10 empty] | 961.571 | 1854.52 | 1.92864 | 789 | 13.2164 | 2088.99 | 20 | 6.2832 | 332.472 | 23.6946
[10 empty] | 990.508 | 1852.94 | 1.8707 | 795 | 13.2933 | 2101.07 | 20 | 6.2832 | 334.395 | 24.4101
[10 empty] | 987.748 | 1851.93 | 1.8749 | 800 | 13.2782 | 2098.88 | 20 | 6.2832 | 334.046 | 24.2804
[10 empty] | 995.45 | 1877.4 | 1.88598 | 805 | 13.4454 | 2124.98 | 20 | 6.2832 | 338.2 | 25.8259
[10 empty] | 1004.5 | 1862.76 | 1.85441 | 810 | 13.3894 | 2116.34 | 20 | 6.2832 | 336.825 | 25.3143
[10 empty] | 1007.62 | 1871.01 | 1.85687 | 817 | 13.4445 | 2125.08 | 20 | 6.2832 | 338.216 | 25.832
[10 empty] | 1007.9 | 1872.62 | 1.85794 | 822 | 13.454 | 2126.64 | 20 | 6.2832 | 338.464 | 25.924
[10 empty] | 1045.18 | 1879.29 | 1.79806 | 827 | 13.6024 | 2150.38 | 20 | 6.2832 | 342.243 | 27.3299
[10 empty] | 1034.52 | 1883.6 | 1.82075 | 833 | 13.5947 | 2148.99 | 20 | 6.2832 | 342.022 | 27.2478
[10 empty] | 1046.06 | 1869.58 | 1.78726 | 838 | 13.5522 | 2142.33 | 20 | 6.2832 | 340.961 | 26.853
[10 empty] | 1049.24 | 1855.32 | 1.76825 | 843 | 13.4832 | 2131.45 | 20 | 6.2832 | 339.23 | 26.2092
[10 empty] | 1071.15 | 1869.63 | 1.74544 | 848 | 13.6315 | 2154.73 | 20 | 6.2832 | 342.936 | 27.5877
[10 empty] | 1084.16 | 1863.03 | 1.71841 | 853 | 13.6357 | 2155.52 | 20 | 6.2832 | 343.061 | 27.6345
[10 empty] | 1081.78 | 1888.27 | 1.74551 | 858 | 13.7673 | 2176.19 | 20 | 6.2832 | 346.351 | 28.8583
[10 empty] | 1086.8 | 1880.81 | 1.7306 | 863 | 13.7411 | 2172.23 | 20 | 6.2832 | 345.721 | 28.6239
[10 empty] | 1099.14 | 1887.46 | 1.71721 | 869 | 13.8153 | 2184.17 | 20 | 6.2832 | 347.621 | 29.3308
[10 empty] | 1101.97 | 1876.22 | 1.7026 | 874 | 13.7635 | 2175.9 | 20 | 6.2832 | 346.304 | 28.8411
[10 empty] | 1136.63 | 1882.29 | 1.65602 | 879 | 13.9095 | 2198.85 | 20 | 6.2832 | 349.957 | 30.2001
[10 empty] | 1132.89 | 1881.68 | 1.66095 | 884 | 13.8951 | 2196.39 | 20 | 6.2832 | 349.566 | 30.0546
[10 empty] | 1131.13 | 1896.85 | 1.67695 | 889 | 13.9709 | 2208.51 | 20 | 6.2832 | 351.494 | 30.7718
[10 empty] | 1148.95 | 1902.11 | 1.65552 | 894 | 14.056 | 2222.18 | 20 | 6.2832 | 353.67 | 31.5815
[13 empty] | 900 |  |  |  |  | 350.3528 | 30.3473
[10 empty] | 1141.63 | 1878.11 | 1.64511 | 901 | 13.903 | 2197.86 | 20 | 6.2832 | 349.8 | 30.1416
[10 empty] | 1162.91 | 1895.42 | 1.6299 | 906 | 14.0672 | 2223.73 | 20 | 6.2832 | 353.917 | 31.6734
[10 empty] | 1177.83 | 1891.01 | 1.6055 | 911 | 14.0917 | 2227.82 | 20 | 6.2832 | 354.568 | 31.9156
[10 empty] | 1165.96 | 1874.25 | 1.60747 | 916 | 13.9634 | 2207.33 | 20 | 6.2832 | 351.306 | 30.7019
[10 empty] | 1182.65 | 1908.85 | 1.61405 | 921 | 14.2036 | 2245.52 | 20 | 6.2832 | 357.385 | 32.9636
[10 empty] | 1200.32 | 1904.81 | 1.58691 | 927 | 14.2412 | 2251.46 | 20 | 6.2832 | 358.33 | 33.3152
[10 empty] | 1198.43 | 1900.91 | 1.58618 | 932 | 14.2151 | 2247.15 | 20 | 6.2832 | 357.645 | 33.0602
[10 empty] | 1195.22 | 1906.21 | 1.59486 | 937 | 14.2321 | 2249.93 | 20 | 6.2832 | 358.087 | 33.2248
[10 empty] | 1233.64 | 1905.41 | 1.54454 | 943 | 14.3578 | 2269.9 | 20 | 6.2832 | 361.264 | 34.4068
[10 empty] | 1232.28 | 1911.49 | 1.55118 | 950 | 14.3846 | 2274.27 | 20 | 6.2832 | 361.961 | 34.6659
[10 empty] | 1246.14 | 1900.5 | 1.52511 | 956 | 14.3755 | 2272.61 | 20 | 6.2832 | 361.696 | 34.5675
[10 empty] | 1280.61 | 1902.95 | 1.48597 | 962 | 14.5083 | 2293.73 | 20 | 6.2832 | 365.057 | 35.8178
[10 empty] | 1280.93 | 1895.71 | 1.47996 | 968 | 14.47 | 2287.9 | 20 | 6.2832 | 364.13 | 35.473
[10 empty] | 1294.18 | 1892.34 | 1.46219 | 974 | 14.5001 | 2292.57 | 20 | 6.2832 | 364.873 | 35.7494
[10 empty] | 1305.88 | 1918.48 | 1.46911 | 981 | 14.6792 | 2320.75 | 20 | 6.2832 | 369.358 | 37.4182
[10 empty] | 1328.69 | 1895.99 | 1.42696 | 987 | 14.6445 | 2315.21 | 20 | 6.2832 | 368.477 | 37.0902
[10 empty] | 1320.24 | 1893.82 | 1.43445 | 993 | 14.6023 | 2308.59 | 20 | 6.2832 | 367.422 | 36.6977
[10 empty] | 1313.63 | 1924.31 | 1.46487 | 999 | 14.7373 | 2329.94 | 20 | 6.2832 | 370.82 | 37.9619
[10 empty] | 1340.8 | 1912.53 | 1.4264 | 1005 | 14.772 | 2335.71 | 20 | 6.2832 | 371.738 | 38.3036
[10 empty] | 1380.33 | 1913.22 | 1.38606 | 1012 | 14.9211 | 2359.18 | 20 | 6.2832 | 375.474 | 39.6934
[10 empty] | 1379.96 | 1914.19 | 1.38713 | 1018 | 14.9253 | 2359.75 | 20 | 6.2832 | 375.565 | 39.7273
[10 empty] | 1405.52 | 1911.02 | 1.35965 | 1023 | 15.0016 | 2372.23 | 20 | 6.2832 | 377.551 | 40.4661
[10 empty] | 1401.93 | 1921.82 | 1.37084 | 1030 | 15.0445 | 2378.83 | 20 | 6.2832 | 378.601 | 40.8569
[10 empty] | 1420.65 | 1906.85 | 1.34224 | 1035 | 15.0379 | 2377.89 | 20 | 6.2832 | 378.452 | 40.8013
[10 empty] | 1414.97 | 1916.51 | 1.35445 | 1041 | 15.065 | 2382.26 | 20 | 6.2832 | 379.147 | 41.0601
[10 empty] | 1441.83 | 1929.12 | 1.33797 | 1047 | 15.2306 | 2408.4 | 20 | 6.2832 | 383.307 | 42.6079
[10 empty] | 1447.36 | 1913.53 | 1.32209 | 1053 | 15.1725 | 2399.26 | 20 | 6.2832 | 381.853 | 42.0669
[10 empty] | 1462.65 | 1920.56 | 1.31307 | 1058 | 15.267 | 2414.1 | 20 | 6.2832 | 384.216 | 42.9458
[10 empty] | 1480.57 | 1936.96 | 1.30826 | 1064 | 15.4169 | 2438.01 | 20 | 6.2832 | 388.02 | 44.3613
[10 empty] | 1502.07 | 1919.77 | 1.27808 | 1069 | 15.4141 | 2437.57 | 20 | 6.2832 | 387.95 | 44.3351
[10 empty] | 1501.52 | 1936.54 | 1.28972 | 1075 | 15.4962 | 2450.45 | 20 | 6.2832 | 390.001 | 45.0982
[10 empty] | 1512.36 | 1922.26 | 1.27104 | 1081 | 15.4673 | 2445.88 | 20 | 6.2832 | 389.273 | 44.8274
[10 empty] | 1518.47 | 1945.13 | 1.28098 | 1087 | 15.6049 | 2467.64 | 20 | 6.2832 | 392.736 | 46.1159
[10 empty] | 1538.56 | 1946.82 | 1.26536 | 1093 | 15.6912 | 2481.39 | 20 | 6.2832 | 394.924 | 46.9297
[10 empty] | 1542.82 | 1945.3 | 1.26088 | 1099 | 15.701 | 2482.84 | 20 | 6.2832 | 395.155 | 47.0156
[10 empty] | 1570.29 | 1938.81 | 1.23468 | 1105 | 15.7771 | 2494.96 | 20 | 6.2832 | 397.084 | 47.7334
[10 empty] | 1565.28 | 1936.92 | 1.23743 | 1111 | 15.7472 | 2490.34 | 20 | 6.2832 | 396.348 | 47.4596
[10 empty] | 1564.34 | 1975.15 | 1.26261 | 1116 | 15.9357 | 2519.59 | 20 | 6.2832 | 401.005 | 49.1921
[10 empty] | 1582.69 | 1960.92 | 1.23897 | 1121 | 15.9357 | 2519.94 | 20 | 6.2832 | 401.06 | 49.2126
[10 empty] | 1605.47 | 1959.35 | 1.22042 | 1127 | 16.0182 | 2533.1 | 20 | 6.2832 | 403.154 | 49.9916
[10 empty] | 1618.55 | 1957.95 | 1.20969 | 1133 | 16.0639 | 2540.33 | 20 | 6.2832 | 404.304 | 50.4197
[10 empty] | 1630.14 | 1966.58 | 1.20639 | 1138 | 16.1512 | 2554.37 | 20 | 6.2832 | 406.54 | 51.2514
[10 empty] | 1645.9 | 1959.64 | 1.19063 | 1144 | 16.1829 | 2559.14 | 20 | 6.2832 | 407.298 | 51.5335
[10 empty] | 1671.55 | 1963.99 | 1.17495 | 1149 | 16.307 | 2579.01 | 20 | 6.2832 | 410.461 | 52.7104
[10 empty] | 1676.07 | 1959.6 | 1.16916 | 1154 | 16.3051 | 2578.62 | 20 | 6.2832 | 410.398 | 52.6869
[10 empty] | 1687.95 | 1979.6 | 1.17278 | 1160 | 16.4497 | 2601.54 | 20 | 6.2832 | 414.046 | 54.0441
[10 empty] | 1696.15 | 1966.74 | 1.15953 | 1165 | 16.4217 | 2597.11 | 20 | 6.2832 | 413.342 | 53.782
[10 empty] | 1707.8 | 1979.01 | 1.15881 | 1171 | 16.5276 | 2614.01 | 20 | 6.2832 | 416.031 | 54.7827
[10 empty] | 1734.24 | 1967.76 | 1.13465 | 1176 | 16.5845 | 2622.91 | 20 | 6.2832 | 417.448 | 55.3096
[10 empty] | 1742.99 | 1963.15 | 1.12631 | 1182 | 16.5981 | 2625.25 | 20 | 6.2832 | 417.821 | 55.4485
[10 empty] | 1736.39 | 1975.59 | 1.13776 | 1187 | 16.6307 | 2630.21 | 20 | 6.2832 | 418.61 | 55.7421
[10 empty] | 1765.26 | 1987.24 | 1.12575 | 1192 | 16.8061 | 2658.06 | 20 | 6.2832 | 423.041 | 57.3908
[10 empty] | 1779.93 | 1997.13 | 1.12203 | 1198 | 16.9139 | 2675.2 | 20 | 6.2832 | 425.771 | 58.4061
[13 empty] | 1200 |  |  |  |  | 425.3978 | 58.26734
[10 empty] | 1788.89 | 1981.23 | 1.10752 | 1203 | 16.8775 | 2669.34 | 20 | 6.2832 | 424.838 | 58.0592
[10 empty] | 1799.84 | 1991.15 | 1.1063 | 1209 | 16.9708 | 2684.05 | 20 | 6.2832 | 427.178 | 58.9297
[10 empty] | 1813.62 | 1995.6 | 1.10034 | 1215 | 17.0491 | 2696.6 | 20 | 6.2832 | 429.176 | 59.6731
[10 empty] | 1818.83 | 2001.56 | 1.10047 | 1220 | 17.1018 | 2704.51 | 20 | 6.2832 | 430.435 | 60.1415
[10 empty] | 1818.08 | 2003.44 | 1.10196 | 1225 | 17.1051 | 2705.4 | 20 | 6.2832 | 430.577 | 60.1942
[10 empty] | 1847.1 | 1998.12 | 1.08176 | 1230 | 17.2035 | 2721.07 | 20 | 6.2832 | 433.071 | 61.1223
[10 empty] | 1848.14 | 2008.82 | 1.08694 | 1236 | 17.2567 | 2729.65 | 20 | 6.2832 | 434.436 | 61.6299
[10 empty] | 1867.35 | 1996.79 | 1.06931 | 1241 | 17.2842 | 2733.89 | 20 | 6.2832 | 435.111 | 61.8813
[10 empty] | 1875 | 2008.65 | 1.07128 | 1246 | 17.3724 | 2747.78 | 20 | 6.2832 | 437.322 | 62.7038
[10 empty] | 1902.01 | 2018.85 | 1.06143 | 1251 | 17.5352 | 2773.7 | 20 | 6.2832 | 441.446 | 64.2382
[10 empty] | 1916.29 | 2019.64 | 1.05393 | 1257 | 17.6005 | 2784.08 | 20 | 6.2832 | 443.099 | 64.8531
[10 empty] | 1921.78 | 2007.93 | 1.04483 | 1262 | 17.5716 | 2779.4 | 20 | 6.2832 | 442.354 | 64.5758
[10 empty] | 1942.48 | 2029.06 | 1.04457 | 1267 | 17.7582 | 2808.97 | 20 | 6.2832 | 447.06 | 66.3266
[10 empty] | 1951.34 | 2018.25 | 1.03429 | 1272 | 17.746 | 2807.32 | 20 | 6.2832 | 446.798 | 66.2294
[10 empty] | 1984.58 | 2024.61 | 1.02017 | 1278 | 17.9214 | 2835.07 | 20 | 6.2832 | 451.214 | 67.8723
[10 empty] | 1989.01 | 2033.29 | 1.02226 | 1283 | 17.9802 | 2844.37 | 20 | 6.2832 | 452.694 | 68.4229
[10 empty] | 2007.85 | 2025.61 | 1.00884 | 1288 | 18.0292 | 2852.12 | 20 | 6.2832 | 453.927 | 68.8817
[10 empty] | 2014.39 | 2021.07 | 1.00332 | 1295 | 18.039 | 2853.5 | 20 | 6.2832 | 454.147 | 68.9635
[10 empty] | 2036.86 | 2041.23 | 1.00215 | 1300 | 18.2288 | 2883.64 | 20 | 6.2832 | 458.945 | 70.7485
[10 empty] | 2048.25 | 2039.85 | 0.9959 | 1305 | 18.2736 | 2890.73 | 20 | 6.2832 | 460.072 | 71.1679
[10 empty] | 2063.87 | 2028.68 | 0.98295 | 1310 | 18.2942 | 2893.97 | 20 | 6.2832 | 460.589 | 71.3602
[10 empty] | 2075.59 | 2028.77 | 0.97744 | 1316 | 18.3464 | 2902.41 | 20 | 6.2832 | 461.932 | 71.8597
[10 empty] | 2083.19 | 2022.19 | 0.97072 | 1321 | 18.3525 | 2903.26 | 20 | 6.2832 | 462.066 | 71.9098
[10 empty] | 2121.25 | 2041.49 | 0.9624 | 1326 | 18.61 | 2944.05 | 20 | 6.2832 | 468.558 | 74.3251
[10 empty] | 2125.96 | 2042.03 | 0.96052 | 1332 | 18.6337 | 2947.81 | 20 | 6.2832 | 469.157 | 74.548
[10 empty] | 2124.27 | 2034.93 | 0.95794 | 1337 | 18.5932 | 2941.68 | 20 | 6.2832 | 468.182 | 74.185
[10 empty] | 2165.86 | 2063.14 | 0.95257 | 1342 | 18.9071 | 2991.23 | 20 | 6.2832 | 476.068 | 77.119
[10 empty] | 2162.51 | 2037.91 | 0.94238 | 1347 | 18.7821 | 2971.45 | 20 | 6.2832 | 472.92 | 75.9479
[10 empty] | 2165.72 | 2037.52 | 0.94081 | 1353 | 18.7951 | 2973.52 | 20 | 6.2832 | 473.249 | 76.0703
[10 empty] | 2193.07 | 2063.35 | 0.94085 | 1358 | 19.0307 | 3011.14 | 20 | 6.2832 | 479.237 | 78.2981
[10 empty] | 2204.72 | 2061.6 | 0.93508 | 1363 | 19.0764 | 3018.44 | 20 | 6.2832 | 480.398 | 78.7299
[10 empty] | 2231.03 | 2071.13 | 0.92833 | 1368 | 19.2411 | 3044.19 | 20 | 6.2832 | 484.497 | 80.2549
[10 empty] | 2247.31 | 2065.85 | 0.91926 | 1373 | 19.2929 | 3052.56 | 20 | 6.2832 | 485.829 | 80.7507
[10 empty] | 2272.73 | 2083.09 | 0.91656 | 1379 | 19.4841 | 3082.95 | 20 | 6.2832 | 490.665 | 82.5497
[10 empty] | 2293.49 | 2064.05 | 0.89996 | 1384 | 19.5 | 3085.52 | 20 | 6.2832 | 491.074 | 82.7019
[10 empty] | 2306.95 | 2073.86 | 0.89896 | 1389 | 19.6035 | 3102.08 | 20 | 6.2832 | 493.711 | 83.683
[10 empty] | 2332.69 | 2081.62 | 0.89237 | 1394 | 19.7593 | 3126.43 | 20 | 6.2832 | 497.586 | 85.1246
[10 empty] | 2324.02 | 2087.42 | 0.89819 | 1399 | 19.7407 | 3123.85 | 20 | 6.2832 | 497.174 | 84.9716
[10 empty] | 2358.4 | 2073.47 | 0.87919 | 1404 | 19.8456 | 3140.27 | 20 | 6.2832 | 499.788 | 85.9441
[10 empty] | 2362.44 | 2080.98 | 0.88086 | 1410 | 19.8946 | 3148.27 | 20 | 6.2832 | 501.061 | 86.4177
[10 empty] | 2410.33 | 2086.41 | 0.86561 | 1415 | 20.1451 | 3187.91 | 20 | 6.2832 | 507.37 | 88.7649
[10 empty] | 2423.73 | 2103.52 | 0.86789 | 1420 | 20.2799 | 3209.24 | 20 | 6.2832 | 510.766 | 90.0281
[10 empty] | 2432.08 | 2119.9 | 0.87164 | 1425 | 20.3877 | 3226.3 | 20 | 6.2832 | 513.479 | 91.0378
[10 empty] | 2463.48 | 2089.36 | 0.84813 | 1430 | 20.4119 | 3230.2 | 20 | 6.2832 | 514.1 | 91.2688
[10 empty] | 2487.09 | 2080.11 | 0.83636 | 1435 | 20.488 | 3242.29 | 20 | 6.2832 | 516.026 | 91.9851
[10 empty] | 2503.58 | 2098.43 | 0.83817 | 1441 | 20.641 | 3266.7 | 20 | 6.2832 | 519.91 | 93.4303
[10 empty] | 2512.38 | 2109.67 | 0.83971 | 1446 | 20.7296 | 3280.66 | 20 | 6.2832 | 522.132 | 94.257
[10 empty] | 2540.53 | 2126.97 | 0.83722 | 1451 | 20.9353 | 3313.35 | 20 | 6.2832 | 527.334 | 96.1925
[10 empty] | 2557.74 | 2123.39 | 0.83018 | 1456 | 21.0044 | 3324.28 | 20 | 6.2832 | 529.073 | 96.8395
[10 empty] | 2586.93 | 2118.44 | 0.8189 | 1461 | 21.1284 | 3343.65 | 20 | 6.2832 | 532.157 | 97.9867
[10 empty] | 2615.04 | 2132.27 | 0.81539 | 1466 | 21.3188 | 3374.17 | 20 | 6.2832 | 537.014 | 99.7937
[10 empty] | 2633.55 | 2123.27 | 0.80624 | 1472 | 21.3738 | 3382.88 | 20 | 6.2832 | 538.4 | 100.31
[10 empty] | 2662.19 | 2135.12 | 0.80202 | 1477 | 21.5609 | 3412.62 | 20 | 6.2832 | 543.134 | 102.071
[10 empty] | 2680.45 | 2143.5 | 0.79968 | 1482 | 21.684 | 3432.11 | 20 | 6.2832 | 546.236 | 103.225
[10 empty] | 2711.35 | 2151.24 | 0.79342 | 1487 | 21.8655 | 3461.1 | 20 | 6.2832 | 550.85 | 104.942
[10 empty] | 2734.15 | 2154.43 | 0.78797 | 1492 | 21.9914 | 3480.97 | 20 | 6.2832 | 554.012 | 106.118
[10 empty] | 2760.17 | 2150.46 | 0.7791 | 1498 | 22.1066 | 3499 | 20 | 6.2832 | 556.882 | 107.186
[13 empty] | 1500 |  |  |  |  | 559.9592 | 108.3308
[10 empty] | 2811.82 | 2162.71 | 0.76915 | 1503 | 22.4094 | 3547.34 | 20 | 6.2832 | 564.575 | 110.048
[10 empty] | 2807.8 | 2146.82 | 0.76459 | 1508 | 22.3273 | 3534.48 | 20 | 6.2832 | 562.529 | 109.286
[10 empty] | 2840.77 | 2161.33 | 0.76083 | 1513 | 22.5503 | 3569.5 | 20 | 6.2832 | 568.102 | 111.36
[10 empty] | 2848.85 | 2152.96 | 0.75573 | 1518 | 22.5568 | 3570.88 | 20 | 6.2832 | 568.322 | 111.442
[10 empty] | 2911.72 | 2175.51 | 0.74716 | 1524 | 22.9598 | 3634.69 | 20 | 6.2832 | 578.477 | 115.22
[10 empty] | 2919.46 | 2168.22 | 0.74268 | 1529 | 22.9729 | 3636.54 | 20 | 6.2832 | 578.772 | 115.33
[10 empty] | 2939.62 | 2174.85 | 0.73984 | 1534 | 23.0974 | 3656.69 | 20 | 6.2832 | 581.978 | 116.522
[10 empty] | 2975.38 | 2170.83 | 0.7296 | 1539 | 23.264 | 3683.12 | 20 | 6.2832 | 586.186 | 118.088
[10 empty] | 2999.84 | 2181.03 | 0.72705 | 1544 | 23.4277 | 3708.9 | 20 | 6.2832 | 590.288 | 119.614
[10 empty] | 3029.95 | 2179.34 | 0.71927 | 1549 | 23.5756 | 3732.31 | 20 | 6.2832 | 594.014 | 121
[10 empty] | 3070.27 | 2189.63 | 0.71317 | 1555 | 23.8177 | 3771.08 | 20 | 6.2832 | 600.185 | 123.296
[10 empty] | 3096.81 | 2186.95 | 0.7062 | 1560 | 23.9427 | 3791.18 | 20 | 6.2832 | 603.383 | 124.486
[10 empty] | 3110.4 | 2184.34 | 0.70227 | 1565 | 24.0033 | 3800.78 | 20 | 6.2832 | 604.911 | 125.054
[10 empty] | 3146.58 | 2194.07 | 0.69729 | 1570 | 24.2272 | 3836.01 | 20 | 6.2832 | 610.517 | 127.14
[10 empty] | 3136.66 | 2203.35 | 0.70245 | 1575 | 24.2104 | 3833.2 | 20 | 6.2832 | 610.07 | 126.974
[10 empty] | 3188.35 | 2201.52 | 0.69049 | 1580 | 24.4693 | 3874.57 | 20 | 6.2832 | 616.655 | 129.424
[10 empty] | 3213.94 | 2206.17 | 0.68644 | 1586 | 24.6181 | 3898.28 | 20 | 6.2832 | 620.429 | 130.828
[10 empty] | 3262.3 | 2208.17 | 0.67687 | 1591 | 24.8756 | 3939.37 | 20 | 6.2832 | 626.968 | 133.261
[10 empty] | 3297.4 | 2227.23 | 0.67545 | 1596 | 25.1252 | 3979.12 | 20 | 6.2832 | 633.295 | 135.615
[10 empty] | 3331.76 | 2233.45 | 0.67035 | 1601 | 25.3281 | 4011.1 | 20 | 6.2832 | 638.385 | 137.508
[10 empty] | 3348.91 | 2225.06 | 0.66442 | 1606 | 25.3887 | 4020.71 | 20 | 6.2832 | 639.913 | 138.077
[10 empty] | 3379.26 | 2240.12 | 0.6629 | 1612 | 25.601 | 4054.32 | 20 | 6.2832 | 645.263 | 140.067
[10 empty] | 3408.75 | 2250.99 | 0.66036 | 1618 | 25.7932 | 4084.91 | 20 | 6.2832 | 650.132 | 141.879
[10 empty] | 3445.69 | 2255.2 | 0.6545 | 1623 | 26.0022 | 4118.09 | 20 | 6.2832 | 655.413 | 143.844
[10 empty] | 3470.88 | 2251.77 | 0.64876 | 1628 | 26.1216 | 4137.33 | 20 | 6.2832 | 658.475 | 144.983
[10 empty] | 3511.81 | 2259.71 | 0.64346 | 1633 | 26.3679 | 4176.01 | 20 | 6.2832 | 664.631 | 147.273
[10 empty] | 3544.13 | 2245.88 | 0.63369 | 1638 | 26.4929 | 4195.81 | 20 | 6.2832 | 667.782 | 148.446
[10 empty] | 3572.53 | 2251.06 | 0.6301 | 1643 | 26.6604 | 4222.58 | 20 | 6.2832 | 672.043 | 150.031
[10 empty] | 3593.55 | 2272.58 | 0.63241 | 1649 | 26.8446 | 4251.85 | 20 | 6.2832 | 676.701 | 151.764
[10 empty] | 3652.67 | 2269.89 | 0.62143 | 1654 | 27.1497 | 4300.51 | 20 | 6.2832 | 684.445 | 154.645
[10 empty] | 3699.29 | 2275.55 | 0.61513 | 1661 | 27.4188 | 4343.14 | 20 | 6.2832 | 691.231 | 157.169
[10 empty] | 3724.48 | 2287.27 | 0.61412 | 1667 | 27.5882 | 4370.74 | 20 | 6.2832 | 695.623 | 158.803
[10 empty] | 3758.81 | 2310.5 | 0.61469 | 1673 | 27.8517 | 4412.15 | 20 | 6.2832 | 702.213 | 161.255
[10 empty] | 3795.39 | 2314.17 | 0.60973 | 1679 | 28.0602 | 4445.27 | 20 | 6.2832 | 707.484 | 163.216
[10 empty] | 3846.3 | 2320.27 | 0.60325 | 1685 | 28.3555 | 4491.95 | 20 | 6.2832 | 714.915 | 165.981
[10 empty] | 3876.58 | 2314.44 | 0.59703 | 1691 | 28.4983 | 4514.92 | 20 | 6.2832 | 718.57 | 167.341
[10 empty] | 3908.77 | 2332.89 | 0.59684 | 1697 | 28.7324 | 4552.02 | 20 | 6.2832 | 724.475 | 169.538
[10 empty] | 3928.4 | 2333.68 | 0.59405 | 1703 | 28.8397 | 4569.29 | 20 | 6.2832 | 727.223 | 170.56
[10 empty] | 3983.9 | 2332.81 | 0.58556 | 1708 | 29.1392 | 4616.65 | 20 | 6.2832 | 734.76 | 173.364
[10 empty] | 4023.48 | 2351.16 | 0.58436 | 1714 | 29.4116 | 4660.08 | 20 | 6.2832 | 741.673 | 175.936
[10 empty] | 4060.56 | 2362.05 | 0.5817 | 1719 | 29.6495 | 4697.59 | 20 | 6.2832 | 747.643 | 178.157
[10 empty] | 4087.9 | 2378.54 | 0.58185 | 1725 | 29.8487 | 4729.52 | 20 | 6.2832 | 752.725 | 180.048
[10 empty] | 4146.17 | 2370.71 | 0.57178 | 1730 | 30.1426 | 4776.09 | 20 | 6.2832 | 760.136 | 182.805
[10 empty] | 4178.55 | 2382.45 | 0.57016 | 1735 | 30.3544 | 4810.02 | 20 | 6.2832 | 765.537 | 184.815
[10 empty] | 4225.85 | 2367.9 | 0.56034 | 1741 | 30.5727 | 4844.04 | 20 | 6.2832 | 770.951 | 186.829
[10 empty] | 4255.89 | 2384.4 | 0.56026 | 1746 | 30.7835 | 4878.32 | 20 | 6.2832 | 776.406 | 188.858
[10 empty] | 4276.65 | 2392.02 | 0.55932 | 1752 | 30.9225 | 4900.15 | 20 | 6.2832 | 779.881 | 190.151
[10 empty] | 4331.19 | 2412.71 | 0.55705 | 1757 | 31.2873 | 4957.86 | 20 | 6.2832 | 789.066 | 193.568
[10 empty] | 4405.13 | 2406.2 | 0.54623 | 1762 | 31.6717 | 5019.46 | 20 | 6.2832 | 798.87 | 197.216
[10 empty] | 4420.11 | 2423.28 | 0.54824 | 1768 | 31.8051 | 5040.8 | 20 | 6.2832 | 802.266 | 198.48
[10 empty] | 4462.82 | 2441.54 | 0.54709 | 1773 | 32.098 | 5087.03 | 20 | 6.2832 | 809.624 | 201.217
[10 empty] | 4529.74 | 2438.13 | 0.53825 | 1778 | 32.4544 | 5144.22 | 20 | 6.2832 | 818.726 | 204.604
[10 empty] | 4540.07 | 2439.84 | 0.5374 | 1783 | 32.5169 | 5154.13 | 20 | 6.2832 | 820.303 | 205.19
[10 empty] | 4571.21 | 2463.5 | 0.53892 | 1789 | 32.7632 | 5192.76 | 20 | 6.2832 | 826.451 | 207.478
[10 empty] | 4640.07 | 2477.46 | 0.53393 | 1794 | 33.1812 | 5260.04 | 20 | 6.2832 | 837.159 | 211.461
[10 empty] | 4675.03 | 2477.46 | 0.52993 | 1799 | 33.3752 | 5290.91 | 20 | 6.2832 | 842.072 | 213.289
[13 empty] | 1800 |  |  |  |  | 843.7768 | 213.9234
[10 empty] | 4731.64 | 2484.94 | 0.52518 | 1804 | 33.7158 | 5344.47 | 20 | 6.2832 | 850.596 | 216.461
[10 empty] | 4758.57 | 2496.86 | 0.52471 | 1809 | 33.9005 | 5373.86 | 20 | 6.2832 | 855.273 | 218.201
[10 empty] | 4797.82 | 2480.23 | 0.51695 | 1815 | 34.0703 | 5400.98 | 20 | 6.2832 | 859.591 | 219.807
[10 empty] | 4838.09 | 2490.2 | 0.51471 | 1820 | 34.3222 | 5441.35 | 20 | 6.2832 | 866.015 | 222.197
[10 empty] | 4888.3 | 2505.99 | 0.51265 | 1825 | 34.6487 | 5493.22 | 20 | 6.2832 | 874.271 | 225.269
[10 empty] | 4931.36 | 2509.8 | 0.50895 | 1830 | 34.9015 | 5533.3 | 20 | 6.2832 | 880.65 | 227.642
[10 empty] | 4988.61 | 2528.9 | 0.50693 | 1836 | 35.2794 | 5592.99 | 20 | 6.2832 | 890.149 | 231.176
[10 empty] | 5024.04 | 2514.18 | 0.50043 | 1841 | 35.4352 | 5618.02 | 20 | 6.2832 | 894.133 | 232.658
[10 empty] | 5084.25 | 2518.89 | 0.49543 | 1846 | 35.7813 | 5674.01 | 20 | 6.2832 | 903.045 | 235.974
[10 empty] | 5131.46 | 2538.24 | 0.49464 | 1851 | 36.1022 | 5724.91 | 20 | 6.2832 | 911.144 | 238.987
[10 empty] | 5145.1 | 2542.92 | 0.49424 | 1857 | 36.1974 | 5739.2 | 20 | 6.2832 | 913.42 | 239.834
[10 empty] | 5194.61 | 2544.27 | 0.48979 | 1862 | 36.4764 | 5784.23 | 20 | 6.2832 | 920.586 | 242.5
[10 empty] | 5260.17 | 2545.98 | 0.48401 | 1867 | 36.8542 | 5843.92 | 20 | 6.2832 | 930.086 | 246.034
[10 empty] | 5310.37 | 2562.5 | 0.48255 | 1872 | 37.1817 | 5896.31 | 20 | 6.2832 | 938.424 | 249.137
[10 empty] | 5358.48 | 2571.21 | 0.47984 | 1878 | 37.4737 | 5943.44 | 20 | 6.2832 | 945.924 | 251.927
[10 empty] | 5397.77 | 2575.49 | 0.47714 | 1883 | 37.7088 | 5980.72 | 20 | 6.2832 | 951.859 | 254.135
[10 empty] | 5465.19 | 2575.32 | 0.47122 | 1888 | 38.0894 | 6041.57 | 20 | 6.2832 | 961.543 | 257.738
[10 empty] | 5503.2 | 2575.85 | 0.46806 | 1893 | 38.3077 | 6076.2 | 20 | 6.2832 | 967.054 | 259.788
[10 empty] | 5550.99 | 2589.14 | 0.46643 | 1899 | 38.6147 | 6125.12 | 20 | 6.2832 | 974.841 | 262.685
[10 empty] | 5588.44 | 2593.55 | 0.46409 | 1904 | 38.8404 | 6160.94 | 20 | 6.2832 | 980.541 | 264.806
[10 empty] | 5636.76 | 2600.53 | 0.46135 | 1909 | 39.1362 | 6207.73 | 20 | 6.2832 | 987.987 | 267.577
[10 empty] | 5687.65 | 2603.44 | 0.45773 | 1914 | 39.4291 | 6255.18 | 20 | 6.2832 | 995.54 | 270.386
[10 empty] | 5749.57 | 2608.01 | 0.4536 | 1919 | 39.7939 | 6313.42 | 20 | 6.2832 | 1004.81 | 273.835
[10 empty] | 5789.28 | 2621.76 | 0.45287 | 1925 | 40.0561 | 6355.27 | 20 | 6.2832 | 1011.47 | 276.313
[10 empty] | 5835.64 | 2644.05 | 0.45309 | 1930 | 40.3826 | 6406.69 | 20 | 6.2832 | 1019.65 | 279.358
[10 empty] | 5907.36 | 2640.77 | 0.44703 | 1935 | 40.7791 | 6470.75 | 20 | 6.2832 | 1029.85 | 283.151
[10 empty] | 5945.04 | 2641.51 | 0.44432 | 1940 | 41.0011 | 6505.47 | 20 | 6.2832 | 1035.37 | 285.207
[10 empty] | 5980.32 | 2644.75 | 0.44224 | 1946 | 41.2111 | 6539.03 | 20 | 6.2832 | 1040.72 | 287.194
[10 empty] | 6059.8 | 2665.76 | 0.43991 | 1951 | 41.7195 | 6620.23 | 20 | 6.2832 | 1053.64 | 292.002
[10 empty] | 6101.91 | 2697.63 | 0.4421 | 1956 | 42.0442 | 6671.62 | 20 | 6.2832 | 1061.82 | 295.045
[10 empty] | 6125.83 | 2674.52 | 0.4366 | 1961 | 42.117 | 6684.22 | 20 | 6.2832 | 1063.82 | 295.791
[10 empty] | 6194.41 | 2670.82 | 0.43117 | 1966 | 42.5041 | 6745.67 | 20 | 6.2832 | 1073.6 | 299.43
[10 empty] | 6248.64 | 2678.21 | 0.42861 | 1971 | 42.8381 | 6798.41 | 20 | 6.2832 | 1082 | 302.552
[10 empty] | 6298.51 | 2700.86 | 0.42881 | 1978 | 43.1814 | 6853.16 | 20 | 6.2832 | 1090.71 | 305.795
[10 empty] | 6340.11 | 2685.32 | 0.42354 | 1983 | 43.3774 | 6885.34 | 20 | 6.2832 | 1095.83 | 307.7
[10 empty] | 6369.38 | 2703.23 | 0.42441 | 1988 | 43.5929 | 6919.28 | 20 | 6.2832 | 1101.23 | 309.709
[10 empty] | 6447 | 2705.1 | 0.41959 | 1993 | 44.0463 | 6991.52 | 20 | 6.2832 | 1112.73 | 313.987
[10 empty] | 6480.64 | 2729.45 | 0.42117 | 1998 | 44.3028 | 7031.97 | 20 | 6.2832 | 1119.17 | 316.382
[10 empty] | 6543.03 | 2738.82 | 0.41859 | 2003 | 44.6872 | 7093.12 | 20 | 6.2832 | 1128.9 | 320.003
[10 empty] | 6568.63 | 2718.49 | 0.41386 | 2009 | 44.7842 | 7108.94 | 20 | 6.2832 | 1131.42 | 320.94
[10 empty] | 6620.76 | 2755.5 | 0.41619 | 2014 | 45.1752 | 7171.27 | 20 | 6.2832 | 1141.34 | 324.631
[10 empty] | 6639.71 | 2752.7 | 0.41458 | 2019 | 45.2778 | 7187.71 | 20 | 6.2832 | 1143.96 | 325.604