## Protokoll_1
Parameter:
Auftrags-Nr. | : | ULMBE02685 6/1/2 | Länge [mm] | : | - | : | Frequenz [rad/s] | : | 6.2832 | G' | G'' | tan delta | Zeit | Drehmoment | G* | CMD Deform. | Frequenz | Eta* | Auf- bzw. Abbau | Zeit | Eta* | Auf- bzw. Abbau | Max.Skalierwert für Auf-/Abbau
Auftraggeber | : |  | Breite [mm] | : | - | : | Startfrequenz [rad/s] | : | - | Pa | Pa |  | s | g-cm | Pa | % | rad/s | Pa-s | % | s | Pa-s | %
Partie/Ansatz | : | MT250WT80Rundplatte | Höhe [mm] | : | - | : | Endfrequenz [rad/s] | : | - | 196.909 | 1000.14 | 5.07918 | 6 | 9.66066 | 1019.34 | 30 | 6.2832 | 162.232 | 0 | 6 | 162.232 | 0 | 200
Bemerkung | : | Rundplatte 25x1,7mm | Durchmesser [mm] | : | - | : | Deformation [%] | : | 30 | 185.534 | 1001.34 | 5.39705 | 12 | 9.64504 | 1018.38 | 30 | 6.2832 | 162.08 | -0.0936 | 300 | 212.4352 | 30.9452
Prüfer | : | 21931 | Temperatur [°C] | : | 310 | : | Startdeformation [%] | : | - | 192.525 | 1010.13 | 5.24674 | 17 | 9.73857 | 1028.31 | 30 | 6.2832 | 163.66 | 0.88047
Prüfdatum | : | 2013-11-12 14:01 | Starttemperatur [°C] | : | - | : | Enddeformation [%] | : | - | 191.364 | 1001.88 | 5.23545 | 22 | 9.6595 | 1019.99 | 30 | 6.2832 | 162.336 | 0.06405
|  | Material vercrackt nach 480sec. | Endtemperatur [°C] | : | - | : | Spalt [mm] | : | 1,5 | 189.336 | 997.773 | 5.26984 | 27 | 9.61798 | 1015.58 | 30 | 6.2832 | 161.634 | -0.3686
[6 empty] | : |  |  |  | 194.611 | 1000.8 | 5.14256 | 33 | 9.65553 | 1019.54 | 30 | 6.2832 | 162.265 | 0.02035
[6 empty] | : |  |  |  | 205.644 | 993.379 | 4.83059 | 38 | 9.60772 | 1014.44 | 30 | 6.2832 | 161.453 | -0.4802
[6 empty] | : |  |  |  | 194.538 | 989.371 | 5.08574 | 43 | 9.54894 | 1008.32 | 30 | 6.2832 | 160.478 | -1.0812
[10 empty] | 216.227 | 984.932 | 4.55509 | 48 | 9.54988 | 1008.39 | 30 | 6.2832 | 160.489 | -1.0741
[10 empty] | 217.592 | 994.337 | 4.56973 | 53 | 9.63991 | 1017.87 | 30 | 6.2832 | 161.998 | -0.1441
[10 empty] | 227.847 | 1008.28 | 4.42525 | 59 | 9.78964 | 1033.7 | 30 | 6.2832 | 164.519 | 1.40959
[10 empty] | 250.761 | 989.442 | 3.94575 | 64 | 9.66696 | 1020.72 | 30 | 6.2832 | 162.453 | 0.13612
[10 empty] | 242.606 | 1000.22 | 4.12282 | 69 | 9.74743 | 1029.22 | 30 | 6.2832 | 163.805 | 0.96964
[10 empty] | 259.293 | 1000.51 | 3.8586 | 75 | 9.78778 | 1033.56 | 30 | 6.2832 | 164.496 | 1.39558
[10 empty] | 266.884 | 997.08 | 3.73601 | 80 | 9.77495 | 1032.18 | 30 | 6.2832 | 164.276 | 1.26004
[10 empty] | 259.63 | 1001.56 | 3.85763 | 85 | 9.79897 | 1034.66 | 30 | 6.2832 | 164.671 | 1.50357
[10 empty] | 277.432 | 1017.39 | 3.66718 | 90 | 9.98696 | 1054.54 | 30 | 6.2832 | 167.835 | 3.45358
[10 empty] | 289.745 | 996.397 | 3.43887 | 96 | 9.8272 | 1037.67 | 30 | 6.2832 | 165.15 | 1.79858
[10 empty] | 287.58 | 999.589 | 3.47587 | 101 | 9.85029 | 1040.14 | 30 | 6.2832 | 165.542 | 2.04045
[10 empty] | 297.959 | 1019.72 | 3.42234 | 106 | 10.0602 | 1062.36 | 30 | 6.2832 | 169.079 | 4.22044
[10 empty] | 322.658 | 1010.53 | 3.1319 | 111 | 10.0464 | 1060.79 | 30 | 6.2832 | 168.83 | 4.06696
[10 empty] | 323.359 | 1009.75 | 3.12269 | 117 | 10.0406 | 1060.26 | 30 | 6.2832 | 168.745 | 4.01475
[10 empty] | 340.778 | 1013.47 | 2.974 | 122 | 10.1269 | 1069.23 | 30 | 6.2832 | 170.173 | 4.89496
[10 empty] | 347.18 | 1016.82 | 2.92881 | 127 | 10.1759 | 1074.46 | 30 | 6.2832 | 171.005 | 5.40784
[10 empty] | 344.196 | 1013.29 | 2.94393 | 133 | 10.1348 | 1070.15 | 30 | 6.2832 | 170.32 | 4.98537
[10 empty] | 347.484 | 1016.1 | 2.92416 | 138 | 10.1701 | 1073.87 | 30 | 6.2832 | 170.912 | 5.3502
[10 empty] | 361.32 | 1014.12 | 2.80671 | 143 | 10.195 | 1076.56 | 30 | 6.2832 | 171.34 | 5.61426
[10 empty] | 369.053 | 1022.67 | 2.77106 | 148 | 10.2965 | 1087.22 | 30 | 6.2832 | 173.036 | 6.65971
[10 empty] | 387.382 | 1027.31 | 2.65194 | 154 | 10.397 | 1097.92 | 30 | 6.2832 | 174.739 | 7.70951
[10 empty] | 393.109 | 1020.61 | 2.59625 | 159 | 10.3578 | 1093.7 | 30 | 6.2832 | 174.067 | 7.29514
[10 empty] | 400.922 | 1027.78 | 2.56354 | 164 | 10.4476 | 1103.21 | 30 | 6.2832 | 175.581 | 8.22816
[10 empty] | 409.811 | 1026.8 | 2.50555 | 170 | 10.4691 | 1105.56 | 30 | 6.2832 | 175.955 | 8.45899
[10 empty] | 418.889 | 1024.58 | 2.44594 | 175 | 10.4828 | 1106.9 | 30 | 6.2832 | 176.168 | 8.59015
[10 empty] | 424.165 | 1042.74 | 2.45835 | 180 | 10.661 | 1125.71 | 30 | 6.2832 | 179.162 | 10.436
[10 empty] | 440.54 | 1033.5 | 2.34599 | 185 | 10.6396 | 1123.48 | 30 | 6.2832 | 178.807 | 10.2166
[10 empty] | 452.855 | 1045.81 | 2.30937 | 191 | 10.7921 | 1139.64 | 30 | 6.2832 | 181.38 | 11.8027
[10 empty] | 461.4 | 1041.66 | 2.2576 | 196 | 10.7888 | 1139.27 | 30 | 6.2832 | 181.32 | 11.7659
[10 empty] | 471.774 | 1045.71 | 2.21655 | 201 | 10.8637 | 1147.21 | 30 | 6.2832 | 182.583 | 12.5445
[10 empty] | 484.725 | 1052.07 | 2.17044 | 206 | 10.9694 | 1158.36 | 30 | 6.2832 | 184.359 | 13.639
[10 empty] | 489.288 | 1051.43 | 2.14891 | 211 | 10.9815 | 1159.71 | 30 | 6.2832 | 184.572 | 13.7706
[10 empty] | 503.429 | 1042.47 | 2.07074 | 217 | 10.9621 | 1157.66 | 30 | 6.2832 | 184.247 | 13.5701
[10 empty] | 517.828 | 1064.03 | 2.05479 | 222 | 11.2068 | 1183.34 | 30 | 6.2832 | 188.334 | 16.0896
[10 empty] | 528.994 | 1071.31 | 2.02518 | 227 | 11.3131 | 1194.79 | 30 | 6.2832 | 190.157 | 17.2129
[10 empty] | 557.687 | 1073.55 | 1.925 | 233 | 11.4552 | 1209.76 | 30 | 6.2832 | 192.539 | 18.6814
[10 empty] | 560.405 | 1059.42 | 1.89046 | 238 | 11.3484 | 1198.51 | 30 | 6.2832 | 190.749 | 17.5778
[10 empty] | 567.916 | 1062.46 | 1.8708 | 243 | 11.4062 | 1204.72 | 30 | 6.2832 | 191.736 | 18.1864
[10 empty] | 588.405 | 1080.2 | 1.8358 | 248 | 11.6474 | 1230.06 | 30 | 6.2832 | 195.769 | 20.6726
[10 empty] | 583.263 | 1085.27 | 1.86068 | 254 | 11.6667 | 1232.07 | 30 | 6.2832 | 196.09 | 20.87
[10 empty] | 603.21 | 1087.27 | 1.80248 | 259 | 11.7724 | 1243.39 | 30 | 6.2832 | 197.891 | 21.9806
[10 empty] | 623.665 | 1078.64 | 1.72952 | 264 | 11.7973 | 1245.96 | 30 | 6.2832 | 198.301 | 22.2328
[10 empty] | 642.315 | 1080.55 | 1.68227 | 269 | 11.9016 | 1257.04 | 30 | 6.2832 | 200.064 | 23.3195
[10 empty] | 654.562 | 1105.03 | 1.6882 | 275 | 12.1624 | 1284.34 | 30 | 6.2832 | 204.409 | 25.9982
[10 empty] | 675.603 | 1091.66 | 1.61583 | 280 | 12.1554 | 1283.81 | 30 | 6.2832 | 204.324 | 25.9455
[10 empty] | 686.553 | 1092.67 | 1.59153 | 285 | 12.2193 | 1290.46 | 30 | 6.2832 | 205.382 | 26.5977
[10 empty] | 710.647 | 1094.27 | 1.53982 | 290 | 12.3529 | 1304.78 | 30 | 6.2832 | 207.661 | 28.0025
[10 empty] | 749.765 | 1099.48 | 1.46643 | 297 | 12.5985 | 1330.79 | 30 | 6.2832 | 211.801 | 30.5543
[13 empty] | 300 |  |  |  |  | 212.4352 | 30.9452
[10 empty] | 759.988 | 1100.51 | 1.44807 | 302 | 12.6617 | 1337.43 | 30 | 6.2832 | 212.858 | 31.2058
[10 empty] | 778.997 | 1103.58 | 1.41667 | 307 | 12.7872 | 1350.82 | 30 | 6.2832 | 214.99 | 32.52
[10 empty] | 804.997 | 1097.33 | 1.36315 | 312 | 12.8833 | 1360.94 | 30 | 6.2832 | 216.6 | 33.5124
[10 empty] | 828.74 | 1125.95 | 1.35862 | 318 | 13.2343 | 1398.06 | 30 | 6.2832 | 222.507 | 37.1537
[10 empty] | 851.137 | 1128.12 | 1.32543 | 323 | 13.3768 | 1413.19 | 30 | 6.2832 | 224.915 | 38.6379
[10 empty] | 878.745 | 1139.18 | 1.29637 | 328 | 13.6196 | 1438.72 | 30 | 6.2832 | 228.979 | 41.1431
[10 empty] | 913.311 | 1132.71 | 1.24022 | 334 | 13.7731 | 1455.05 | 30 | 6.2832 | 231.578 | 42.7448
[10 empty] | 927.627 | 1171.1 | 1.26247 | 339 | 14.1416 | 1493.98 | 30 | 6.2832 | 237.774 | 46.5641
[10 empty] | 959.975 | 1158.62 | 1.20692 | 344 | 14.2421 | 1504.64 | 30 | 6.2832 | 239.47 | 47.6098
[10 empty] | 1001.81 | 1171 | 1.16888 | 349 | 14.5869 | 1541.06 | 30 | 6.2832 | 245.267 | 51.1826
[10 empty] | 1041.31 | 1174.51 | 1.12792 | 357 | 14.8567 | 1569.65 | 30 | 6.2832 | 249.817 | 53.9876
[10 empty] | 1063.42 | 1182.55 | 1.11202 | 362 | 15.054 | 1590.37 | 30 | 6.2832 | 253.115 | 56.0205
[10 empty] | 1094.59 | 1186.84 | 1.08428 | 368 | 15.2791 | 1614.53 | 30 | 6.2832 | 256.96 | 58.3906
[10 empty] | 1144.71 | 1197.35 | 1.04599 | 373 | 15.6768 | 1656.51 | 30 | 6.2832 | 263.641 | 62.5087
[10 empty] | 1195.33 | 1214.4 | 1.01595 | 379 | 16.1274 | 1703.99 | 30 | 6.2832 | 271.198 | 67.1667
[10 empty] | 1222.64 | 1220.95 | 0.99861 | 385 | 16.3518 | 1727.88 | 30 | 6.2832 | 275 | 69.5102
[10 empty] | 1246.99 | 1210.41 | 0.97067 | 390 | 16.446 | 1737.84 | 30 | 6.2832 | 276.584 | 70.4871
[10 empty] | 1295.8 | 1213.94 | 0.93683 | 395 | 16.8033 | 1775.59 | 30 | 6.2832 | 282.594 | 74.1912
[10 empty] | 1338.3 | 1252.05 | 0.93555 | 401 | 17.3425 | 1832.67 | 30 | 6.2832 | 291.678 | 79.7907
[10 empty] | 1374.75 | 1250.35 | 0.90951 | 406 | 17.5832 | 1858.3 | 30 | 6.2832 | 295.757 | 82.3052
[10 empty] | 1413.05 | 1256.48 | 0.8892 | 411 | 17.8935 | 1890.89 | 30 | 6.2832 | 300.943 | 85.5019
[10 empty] | 1469.48 | 1278.85 | 0.87027 | 417 | 18.4318 | 1948.03 | 30 | 6.2832 | 310.038 | 91.1077
[10 empty] | 1493.57 | 1291.63 | 0.86479 | 422 | 18.6837 | 1974.6 | 30 | 6.2832 | 314.267 | 93.7144
[10 empty] | 1562.26 | 1301.81 | 0.83328 | 427 | 19.2416 | 2033.56 | 30 | 6.2832 | 323.651 | 99.4988
[10 empty] | 1603.04 | 1315.03 | 0.82034 | 432 | 19.6166 | 2073.42 | 30 | 6.2832 | 329.994 | 103.409
[10 empty] | 1667.42 | 1320.9 | 0.79218 | 438 | 20.1246 | 2127.22 | 30 | 6.2832 | 338.557 | 108.687
[10 empty] | 1694 | 1334.66 | 0.78788 | 443 | 20.4026 | 2156.61 | 30 | 6.2832 | 343.234 | 111.57
[10 empty] | 1734.9 | 1347.43 | 0.77666 | 448 | 20.7823 | 2196.69 | 30 | 6.2832 | 349.613 | 115.502
[10 empty] | 1792.21 | 1359.5 | 0.75856 | 453 | 21.2787 | 2249.51 | 30 | 6.2832 | 358.019 | 120.683
[10 empty] | 1823.7 | 1375.78 | 0.75439 | 459 | 21.608 | 2284.44 | 30 | 6.2832 | 363.579 | 124.111
[10 empty] | 1899.34 | 1409.53 | 0.74211 | 464 | 22.3721 | 2365.22 | 30 | 6.2832 | 376.436 | 132.035
[10 empty] | 1930.9 | 1412.22 | 0.73138 | 469 | 22.6263 | 2392.22 | 30 | 6.2832 | 380.733 | 134.685
[10 empty] | 1976.84 | 1423.11 | 0.71989 | 474 | 23.0391 | 2435.81 | 30 | 6.2832 | 387.67 | 138.96
[10 empty] | 2016.13 | 1422.03 | 0.70533 | 480 | 23.3358 | 2467.17 | 30 | 6.2832 | 392.662 | 142.037