## ListVorlage (hidden)
C:\Programme\GerLIMS3\EXCEL_Vorlagen\VISCOROBO_Ergebnisliste_ger.xlt

## SCHMELZEVISKO
Thermoplastics Testing Center
Dateiname: | C:\Programme\GerLIMS3\Ergebnislisten\ULMBE03044_JELU Bio-PE+Fasern_170115_142230.xls
Viskosität als Funktion der Schergeschwindigkeit
(Bestimmung der wahren Viskositätsfunktion über die Methode der repräsentativen Viskosität)
Prüfanweisung: TTC - VA 5.1.4.2 ( in Anlehnung an ISO 11443)
Auftrag: | ULMBE03044 |  |  | Auftr. Kürzel: | FH-Hannover_C DSC + Schmelzevis |  | Probekörper: | Granulat
Auftraggeber: |  |  |  | Kurzbeschreibung: | FH-Hannover_C |  | TA: | Trocknungsart Rheologie
Auftragseing.: | 14.01.2015 07:36:03 |  |  | Gerät: | VISCOROBO |  | TT: | Trocknungstemp. Rheologie
Prüfnorm: | ISO 11443 | Methode: A2 |  | Prüfer: |  |  | TZ: | Trocknungszeit Rheologie
|  |  |  | Prüfdatum: | 17.01.2015
|  |  |  | Telefon: | 4646
Bemerkung: | > 200°C quilt die Schmelze im Kanal auf
Materialtyp: | PE Sondermaterial |  | Partie: | JELU Bio-PE+Fasern |  | TA: | Vakuum
Ansatz: | JELU Bio-PE+Fasern |  | Farbe: |  |  | TT: | 80
PrüffolgeNr. | 1/2 |  |  |  |  | TZ: | 16
Temperatur [°C]: | 200 | Temperatur [°C]: | 230 | Temperatur [°C]: | 260 | Temperatur [°C]: |  | Temperatur [°C]:
Kapillare (L/D): | 30 | Kapillare (L/D): | 30 | Kapillare (L/D): | 30 | Kapillare (L/D): |  | Kapillare (L/D):
Schergefälle | Viskosität | Schergefälle | Viskosität | Schergefälle | Viskosität | Schergefälle | Viskosität | Schergefälle | Viskosität
[ s-1 ] | [ Pas ] | [ s-1 ] | [ Pas ] | [ s-1 ] | [ Pas ] | [ s-1 ] | [ Pas ] | [ s-1 ] | [ Pas ]
50 | 1748.76 | 50 | 1151.68 | 50 | 665.147
100 | 1240.98 | 100 | 805.96 | 100 | 458.626
200 | 853.44 | 200 | 555.646 | 200 | 325.486
500 | 491.49 | 500 | 344.02 | 500 | 196.435
1000 | 316.965 | 1000 | 223.261 | 1000 | 129.165
1500 | 229 | 1500 | 172.729 | 1500 | 101
5000 | 91.9186 | 5000 | 75.892 | 5000 | 47

## FitErgebnisse
CARREAU_SUCCESSFUL | TRUE
c1 | 8.86
c2 | 101.6
eta0 | 2391.396
B | 0.04363368
c | 0.6586523
TB | 230
TS | 92
CROSS_SUCCESSFUL | TRUE
A1 | 20.4009
A2 | 101.6
D1 | 568964337.6
D2 | 363.7041
n | 0.3413477
tauast | 42703.7
MF1_SUCCESSFUL | TRUE
A_mf1 | 354044.5
B_mf1 | -0.6060817
C_mf1 | -0.01439767
MF2_SUCCESSFUL | TRUE
A0_mf2 | 7.470751
A1_mf2 | -0.5294428
A2_mf2 | 0.03097923
A3_mf2 | -0.02740299
A4_mf2 | 0.001172434
A5_mf2 | -0.0001151384